## 目录
1 | 原材料（固体料、液态料及溶剂）
2 | 外购包装桶
3 | 成品
4 | 酸值原始数据记录
5 | 固体份原始数据记录
6 | 开出质检报告单留底
7 | 2016年各型号产品酸值的波动图
8 | 2016年各型号产品粘度的波动图
9 | 2016年不合格品处理流程记录
10 | 2016年度客户投诉的品质问题记录
11 | 2016年度物源生产的不合格品记录
12 | 2016年度成品抽检称重记录
13 | 2016年度洗桶车间洗出成品包装桶的统计

## 原材料（固态料、液态料及溶剂）
原材料（固体料、液态料及溶剂）
原材料名称 | 入厂日期 | 供应商 | 入厂编号 | 检验项目 | [11 empty] | 检验结论
|  |  |  | 批量（Kg） | 外观 | 总酸度（%） | 纯度（%） | 密度(g/cm3) | 馏程（℃） | 实时温度（℃） | 熔点（℃） | 酸值（mgKOH/g) | 色泽（Hazea) | 羟基含量（%） | 备注
S-150#混四甲苯（溶剂） | 2023-01-02 | 张家港天捷 | S-150#-20230101 | 33000 | 无色透明液体，无机械杂质 |  |  | 0.897 | 186～205 | 6 |  | 0.07 |  |  |  | 合格
S-100#混三甲苯（溶剂） | 2023-01-03 | 张家港天捷 | S-100#-20230101 | 33000 | 无色透明液体，无机械杂质 |  |  | 0.883 | 160～171 | 2 |  | 0.01 |  |  |  | 合格
A66己二酸 | 2023-01-04 | 南京诚泽丰 | A66-20230101 | 10000 | 白色固体粉末 |  | 104.9 |  |  |  | 149.6～152.6 |  |  |  |  | 合格
A77邻苯二甲酸酐 | 2023-01-04 | 山东联盛 | A77-20230101 | 33000 | 白色鳞片状固体 | 106.7 | [9 empty] | 合格
WY183 | 2023-01-04 |  | WY183-20230101 |  | 白色固体 | [6 empty] | 737.4 |  |  |  | 合格
S-100#混三甲苯（溶剂） | 2023-01-05 | 张家港天捷 | S-100#-20230102 | 33000 | 无色透明液体，无机械杂质 |  |  | 0.883 | 160～171 | 2 | [5 empty] | 合格
R1086(387-6的原料) | 2023-01-06 | 深圳冠华 | R1086-20230101 | 30000 | 无色透明液体，无机械杂质 |  |  | 0.987 | 147～151 | 6 | [5 empty] | 合格
A66己二酸 | 2023-01-06 | 南京泰启 | A66-20230102 | 10000 | 白色固体粉末 |  | 105.7 |  |  |  | 148.4～153.3 |  |  |  |  | 合格
A33三羟甲基丙烷 | 2023-01-06 | 南通百川 | A33-20230101 | 30000 | 白色块状或片状固体 | [5 empty] | 55.5～58.0 |  |  |  |  | 合格
A99偏苯三酸酐 | 2023-01-06 | 江苏正丹 | A99-20230101 | 10000 | 微黄色片状固体，无机械杂质 | [5 empty] | 163.0～165.4 | 926.4 |  |  |  | 合格
S-100#混三甲苯（溶剂） | 2023-01-06 | 张家港天捷 | S-100#-20230103 | 33000 | 无色透明液体，无机械杂质 |  |  | 0.876 | 154～159 | 5 | [5 empty] | 合格
A44甘油 | 2023-01-07 | 郑州优尼凯 | A44-20230101 | 33000 | 无色透明液体，无机械杂质 | [10 empty] | 合格
S-100#混三甲苯（溶剂） | 2023-01-07 | 南京美私威 | S-100#-20230104 | 33000 | 无色透明液体，无机械杂质 |  |  | 0.874 | 155～159 | 6 | [5 empty] | 合格
WY183 | 2023-01-07 |  | WY183-20230102 |  | 白色固体 | [6 empty] | 729.7 |  |  |  | 合格
S-100#混三甲苯（溶剂） | 2023-01-08 | 南京美私威 | S-100#-20230105 | 33000 | 无色透明液体，无机械杂质 |  |  | 0.875 | 154～158 | 8 | [5 empty] | 合格
P3(磷酸) | 2023-01-08 | 郑州富佳 | P3-20230101 | 1050 | 无色透明液体，无可见水及机械杂质。 | [10 empty] | 合格
XYL二甲苯（溶剂） | 2023-01-11 | 东明石油 | XYL-20230101 | 33000 | 无色透明液体，无机械杂质 |  |  | 0.875 | 133～136 | 4 |  | 0.03 |  |  |  | 合格
WY183 | 2023-01-12 |  | WY183-20230103 |  | 白色固体 | [6 empty] | 734.7 |  |  |  | 合格
F909 | 2023-01-12 | 南通金利 | F909-20230101 | 7200 | 微黄色透明液体，无机械杂质 | [6 empty] | 210 |  |  |  | 合格
M4108 | 2023-01-12 | 元利化学 | M4108-20230101 | 6840 | 白色固体 | [5 empty] | 38.8～45.2 |  |  |  |  | 合格
A22新戊二醇 | 2023-01-14 | 沾化宝达 | A22-20230101 | 32000 | 白色片状固体 | [5 empty] | 122.9～125.8 |  |  |  |  | 合格
A22新戊二醇 | 2023-01-16 | 沾化宝达 | A22-20230102 | 32000 | 白色片状固体 | [5 empty] | 118.5～126.1 |  |  |  |  | 合格
A22新戊二醇 | 2023-01-16 | 沾化宝达 | A22-20230103 | 32000 | 白色片状固体 | [5 empty] | 122.9～126.4 |  |  |  |  | 合格
A22新戊二醇 | 2023-01-16 | 沾化宝达 | A22-20230104 | 32000 | 白色片状固体 | [5 empty] | 123.2～125.9 |  |  |  |  | 合格
A22新戊二醇 | 2023-01-16 | 沾化宝达 | A22-20230105 | 32000 | 白色片状固体 | [5 empty] | 123.6～126.2 |  |  |  |  | 合格
A44-L甘油 | 2023-01-16 | 郑州优尼凯 | A44-20230101 | 10000 | 无色透明液体，无机械杂质 |  |  | 1.264 | 280°没有变色 | 0 | [5 empty] | 合格
X1678 | 2023-01-29 | 濮阳惠成 | X1678-20230101 | 30000 | 白色固体 | [6 empty] | 736.9 |  |  |  | 合格
XYL-L二甲苯（溶剂） | 2023-01-31 | 立邦 | XYL-L-20230101 | 33000 | 无色透明液体，无机械杂质 |  |  | 0.874 | 133～136 | 4 |  | 0.05 |  |  |  | 合格
XYL-L二甲苯（溶剂） | 2023-01-31 | 立邦 | XYL-L-20230101 | 33000 | 无色透明液体，无机械杂质 |  |  | 0.875 | 132～136 | 4 |  | 0.05 |  |  |  | 合格
X1678 | 2023-01-31 | 濮阳惠成 | X1678-20230102 | 30000 | 白色固体 | [6 empty] | 745.3 |  |  |  | 合格
R1307 | 2023-01-31 | 湖南中创 | R1307-20230101 | 33000 | 无色透明液体，无机械杂质 |  |  | 0.866 | 110～114 | 6 | [5 empty] | 合格
R1902 | 2023-01-31 | 深圳冠华 | R1902-20230101 | 33000 | 无色透明液体，无机械杂质 |  |  | 1.117 | 178～190 | 6 | [5 empty] | 合格
H5007 | 2023-02-01 | 河南光阳 | H5007-20230201 | 1500 | 棕红色透明液体 | NCO:34.4 | [9 empty] | 合格
A77邻苯二甲酸酐 | 2023-02-01 | 山东联盛 | A77-20230201 | 33000 | 白色鳞片状固体 | 103.5 | [9 empty] | 合格
A77邻苯二甲酸酐 | 2023-02-01 | 上海汇屹 | A77-20230202 | 33000 | 白色鳞片状固体 | 106.1 | [9 empty] | 合格
A55异丙醇（溶剂） | 2023-02-01 | 河南博泓达 | A55-20230201 | 6000 | 无色透明液体，无可见水及机械杂质。 |  |  | 0.796 | 80～85 | 7 | [5 empty] | 合格
R1505醋酸正丁酯 | 2023-02-01 | 河南博泓达 | R1505-20230201 | 5000 | 无色透明液体，无可见水及机械杂质。 |  |  | 0.893 | 119～123 | 7 | [5 empty] | 合格
A77-L邻苯二甲酸酐 | 2023-02-03 | 立邦投资 | A77-20230201 | 33000 | 白色鳞片状固体 | 105.8 | [9 empty] | 合格
X1678 | 2023-02-03 | 濮阳惠成 | X1678-20230201 | 30800 | 白色固体 | [6 empty] | 742.6 |  |  |  | 合格
Y22（丙二醇） | 2023-02-03 | 山东蓝鹤 | Y22-20230201 | 2150 | 无色透明液体，无可见水及机械杂质。 |  |  | 1.044 | 181～185 | 7 | [5 empty] | 合格
XYL-L二甲苯（溶剂） | 2023-02-03 | 立邦 | XYL-L-20230201 | 33000 | 无色透明液体，无机械杂质 |  |  | 0.875 | 135～139 | 3 |  | 0.03 |  |  |  | 合格
M4108 | 2023-02-04 | 元利化学 | M4108-20230201 | 9120 | 白色固体 | [5 empty] | 38.1～44.3 |  |  |  |  | 合格
A66己二酸 | 2023-02-04 | 南京泰启 | A66-20230201 | 10000 | 白色固体粉末 |  | 104.9 |  |  |  | 149.9～154.3 |  |  |  |  | 合格
A88对苯二甲酸酐 | 2023-02-04 | 上海大学 | A88-20230201 | 18000 | 白色固体粉末 | [10 empty] | 合格
R3203 | 2023-02-04 | 河南三木 | R3203-20230201 | 4600 | 无色透明液体，无可见水及机械杂质。 |  |  | 1.176 | 92～97 | 6 | [5 empty] | 合格
H9001单丁基氧化锡（催化剂） | 2023-02-05 | 深圳思施 | H9001-20230201 | 400 | 白色固体粉末 | [10 empty] | 合格
A77-L邻苯二甲酸酐 | 2023-02-08 | 立邦投资 | A77-20230202 | 33000 | 白色鳞片状固体 | 104.4 | [9 empty] | 合格
A77邻苯二甲酸酐 | 2023-02-09 | 山东联盛 | A77-20230203 | 33000 | 白色鳞片状固体 | 105.3 | [9 empty] | 合格
S-100#混三甲苯（溶剂） | 2023-02-10 | 南京美私威 | S-100#-20230201 | 33000 | 无色透明液体，无机械杂质 |  |  | 0.883 | 159～173 | 7 | [5 empty] | 合格
B109间苯二甲酸 | 2023-02-11 | 安徽金源鸿 | B109-20230201 | 5000 | 白色固体粉末 | 103.96 | [9 empty] | 合格
A77邻苯二甲酸酐 | 2023-02-13 | 上海汇屹 | A77-20230204 | 33000 | 白色鳞片状固体 | 106.69 | [9 empty] | 合格
A55异丙醇（溶剂） | 2023-02-13 | 河南博泓达 | A55-20230202 | 6000 | 无色透明液体，无可见水及机械杂质。 |  |  | 0.792 | 81～86 | 6 | [5 empty] | 合格
R1505醋酸正丁酯 | 2023-02-13 | 河南博泓达 | R1505-20230202 | 5000 | 无色透明液体，无可见水及机械杂质。 |  |  | 0.893 | 123～126 | 6 | [5 empty] | 合格
Y33已二醇 | 2023-02-14 | 张家港铠米诚 | Y33-20220301 | 33000 | 无色透明液体，无机械杂质 |  |  | 1.111 | 191～194 | 8 | [5 empty] | 合格
Y11-L季戊四醇 | 2023-02-14 | 立邦投资 | Y11-L-20230201 | 35000 | 白色粒状固体 | [10 empty] | 合格
S-100#混三甲苯（溶剂） | 2023-02-15 | 南京美私威 | S-100#-20230202 | 33000 | 无色透明液体，无机械杂质 |  |  | 0.884 | 160～175 | 3 | [5 empty] | 合格
H5007 | 2023-02-16 | 河南光阳 | H5007-20230202 | 1250 | 棕红色透明液体 | NCO:34.5 | [9 empty] | 合格
A88对苯二甲酸酐 | 2023-02-16 | 常州瑞轩 | A88-20230202 | 18000 | 白色固体粉末 | [10 empty] | 合格
A66己二酸 | 2023-02-16 | 南京泰启 | A66-20230202 | 7000 | 白色固体粉末 |  | 103.74 | [8 empty] | 合格
B109间苯二甲酸 | 2023-02-17 | 安徽金源鸿 | B109-20230202 | 5000 | 白色固体粉末 | 102.5 | [9 empty] | 合格
S-100#混三甲苯（溶剂） | 2023-02-17 | 张家港天捷 | S-100#-20230203 | 33000 | 无色透明液体，无机械杂质 |  |  | 0.882 | 160～177 | 5 |  | 0.01 |  |  |  | 合格
A77邻苯二甲酸酐 | 2023-02-18 | 上海汇屹 | A77-20230205 | 33000 | 白色鳞片状固体 | 103.71 | [9 empty] | 合格
R1537（溶剂） | 2023-02-18 | 江苏优鲁岳 | R1537-20230201 | 32000 | 无色透明液体，无机械杂质 |  |  | 0.954 | 149～151 | 8 | [5 empty] | 合格
R3203 | 2023-02-19 | 河南三木 | R3203-20230202 | 6900 | 无色透明液体，无可见水及机械杂质。 |  |  | 1.172 | 94～96 | 11 | [5 empty] | 合格
5747 | 2023-02-19 | 河南三木 | 5747-20230201 | 4700 | 无色透明液体，无可见水及机械杂质。 | [10 empty] | 合格
M1405乙二醇丁醚（溶剂） | 2023-02-19 | 淮安中邦 | M1405-20230201 | 9880 | 无色透明液体，无机械杂质 |  |  | 0.906 | 166～168 | 11 | [5 empty] | 合格
Y22（丙二醇） | 2023-02-19 | 榆林矿业 | Y22-20230201 | 30000 | 无色透明液体，无机械杂质 |  |  | 1.037 | 181～185 | 11 | [5 empty] | 合格
S-100#混三甲苯（溶剂） | 2023-02-20 | 张家港天捷 | S-100#-20230204 | 33000 | 无色透明液体，无机械杂质 |  |  | 0.876 | 158～162 | 9 |  | 0.01 |  |  |  | 合格
XYL-L二甲苯（溶剂） | 2023-02-21 | 立邦投资 | XYL-L-20230202 | 33000 | 无色透明液体，无机械杂质 |  |  | 0.871 | 136～138 | 9 |  | 0.03 |  |  |  | 合格
S-100#混三甲苯（溶剂） | 2023-02-22 | 南京美私威 | S-100#-20230205 | 33000 | 无色透明液体，无机械杂质 |  |  | 0.882 | 161～175 | 7 |  | 0.04 |  |  |  | 合格
R1902 | 2023-02-22 | 深圳冠华 | R1902-20230201 | 29700 | 无色透明液体，无机械杂质 |  |  | 1.116 | 180～194 | 2 |  | 0.27 |  |  |  | 合格
A77邻苯二甲酸酐 | 2023-02-23 | 山东与兴 | A77-20230206 | 33000 | 白色鳞片状固体 | 105.5 | [9 empty] | 合格
B109间苯二甲酸 | 2023-02-23 | 安徽金源鸿 | B109-20230203 | 10000 | 白色固体粉末 | 107.18 | [9 empty] | 合格
A77邻苯二甲酸酐 | 2023-02-24 | 山东与兴 | A77-20230207 | 33000 | 白色鳞片状固体 | 107.2 | [9 empty] | 合格
M4108 | 2023-02-24 | 上海迪深 | M4108-20230202 | 7980 | 白色固体 | [5 empty] | 38.4～41.2 |  |  |  |  | 合格
X1678 | 2023-02-24 | 濮阳惠成 | X1678-20230202 | 29920 | 白色固体 | [10 empty] | 合格
F909-L | 2023-02-24 | 立邦投资 | F909-L-20230201 | 33000 | 微黄色透明液体，无机械杂质 | [6 empty] | 221.4 |  |  |  | 合格
Y11季戊四醇 | 2023-02-25 | 赤峰瑞阳 | Y11-20230201 | 32000 | 白色粒状固体，无可见杂质 | [10 empty] | 合格
S-100#混三甲苯（溶剂） | 2023-02-26 | 南京美私威 | S-100#-20230206 | 33000 | 无色透明液体，无机械杂质 |  |  | 0.873 | 156～160 | 10 |  | 0.02 |  |  |  | 合格
A77邻苯二甲酸酐 | 2023-02-26 | 山东联盛 | A77-20230208 | 33000 | 白色鳞片状固体 | 104.7 | [9 empty] | 合格
B208月桂酸 | 2023-02-26 | 南京古田 | B208-20230201 | 30000 | 白色粒状固体 | [6 empty] | 315.2 |  |  |  | 合格
M5009环己酮（溶剂） | 2023-02-26 | 宁波豪睿 | M5009-20230201 | 33000 | 无色透明液体，无机械杂质 |  |  | 0.95 | 152～154 | 10 |  | 0.02 |  |  |  | 合格
R3203 | 2023-02-27 | 晟恒永嘉 | R3203-20230203 | 31000 | 无色透明液体，无可见水及机械杂质。 |  |  | 1.169 | 94～95 | 11 |  | 0.15 |  |  |  | 合格
XYL二甲苯（溶剂） | 2023-02-27 | 济南天时利 | XYL-20230201 | 33000 | 无色透明液体，无机械杂质 |  |  | 0.874 | 136～139 | 8 |  | 0.03 |  |  |  | 合格
A44甘油 | 2023-02-27 | 上海芃蒎 | A44-20230201 | 32000 | 无色透明液体，无机械杂质 |  |  | 1.246 | 280°没有变色 | 45 | [5 empty] | 合格
X1678 | 2023-02-28 | 濮阳惠成 | X1678-20230203 | 29920 | 白色固体 | [6 empty] | 740.9 |  |  |  | 合格
F909 | 2023-02-28 | 南通金利 | F909-20230201 | 8820 | 微黄色透明液体，无机械杂质 | [6 empty] | 218.5 |  |  |  | 合格
A99偏苯三酸酐 | 2023-02-28 | 江苏正丹 | A99-20230201 | 10000 | 微黄色片状固体，无机械杂质 | [6 empty] | 957.8 |  |  |  | 合格
A66己二酸 | 2023-03-01 | 南京泰启 | A66-20230301 | 33000 | 白色固体粉末 |  | 106.2 | [8 empty] | 合格
H7003次磷酸 | 2023-03-01 | 宜兴昌裕 | H7003-20230301 | 300 | 无色透明液体，无可见水及机械杂质。 | [10 empty] | 合格
A33三羟甲基丙烷 | 2023-03-02 | 湖北宜化 | A33-20230301 | 31000 | 白色块状或片状固体 | [5 empty] | 56.4～59.1 |  |  |  |  | 合格
M4108 | 2023-03-03 | 山东畅正 | M4108-20230301 | 9120 | 白色固体 | [5 empty] | 38.6～43.5 |  |  |  |  | 合格
R1086(387-6的原料) | 2023-03-03 | 深圳冠华 | R1086-20230301 | 16770 | 无色透明液体，无可见水及机械杂质。 |  |  | 0.983 | 144～154 | 13 |  | 0.11 |  |  |  | 合格
R1505醋酸正丁酯 | 2023-03-03 | 河南八方 | R1505-20230301 | 7200 | 无色透明液体，无可见水及机械杂质。 |  |  | 0.879 | 124～127 | 16 |  | 0.04 |  |  |  | 合格
R1208 | 2023-03-03 | 河南八方 | R1208-20230301 | 5600 | 无色透明液体，无可见水及机械杂质。 |  |  | 0.801 | 116～118 | 16 |  | 0.03 |  |  |  | 合格
XYL二甲苯（溶剂） | 2023-03-03 | 东明石华 | XYL-20230301 | 34000 | 无色透明液体，无机械杂质 |  |  | 0.865 | 136～138 | 16 |  | 0.05 |  |  |  | 合格
Y33已二醇 | 2023-03-04 | 张家港铠米诚 | Y33-20230301 | 33000 | 无色透明液体，无机械杂质 |  |  | 1.108 | 191～194 | 17 | [5 empty] | 合格
A77邻苯二甲酸酐 | 2023-03-04 | 山东联盛 | A77-20230301 | 33000 | 白色鳞片状固体 | 104.1 | [9 empty] | 合格
R1086(387-6的原料) | 2023-03-04 | 深圳冠华 | R1086-20230302 | 16770 | 无色透明液体，无可见水及机械杂质。 |  |  | 0.972 | 143～155 | 19 |  | 0.47 |  |  |  | 合格
S-100#混三甲苯（溶剂） | 2023-03-04 | 南京美私威 | S-100#-20230301 | 33000 | 无色透明液体，无机械杂质 |  |  | 0.873 | 156～160 | 10 |  | 0.02 |  |  |  | 合格
K208(三苯酯) | 2023-03-05 | 江苏昌和化学 | K208-20230301 | 5000 | 无色透明液体，无机械杂质 | [10 empty] | 合格
A88对苯二甲酸酐 | 2023-03-05 | 常州瑞轩 | A88-20230301 | 27600 | 白色固体粉末
R1505醋酸正丁酯 | 2023-03-06 | 河南八方 | R1505-20230302 | 1800 | 无色透明液体，无可见水及机械杂质。 |  |  | 0.868 | 123～126 | 16 | [5 empty] | 合格
R1208 | 2023-03-06 | 河南八方 | R1208-20230302 | 3520 | 无色透明液体，无可见水及机械杂质。 |  |  | 0.827 | 116～118 | 16 | [5 empty] | 合格
F604 | 2023-03-06 | 濮阳盛源 | F604-20230301 | 8000 | 白色固体 | [6 empty] | 758.2 |  |  |  | 合格
F703(顺酐) | 2023-03-06 | 濮阳盛源 | F703-20230301 | 2000 | 白色块状固体 |  | 106.8 | [8 empty] | 合格
S-100#混三甲苯（溶剂） | 2023-03-08 | 南京美私威 | S-100#-20230302 | 33000 | 无色透明液体，无机械杂质 |  |  | 0.872 | 160～171 | 20 |  | 0.01 |  |  |  | 合格
A77邻苯二甲酸酐 | 2023-03-09 | 山东联盛 | A77-20230302 | 33000 | 白色鳞片状固体 | 104.1 | [9 empty] | 合格
S-100#混三甲苯（溶剂） | 2023-03-12 | 南京美私威 | S-100#-20230303 | 33000 | 无色透明液体，无机械杂质 |  |  | 0.867 | 157～161 | 17 |  | 0.01 |  |  |  | 合格
M4108 | 2023-03-13 | 元利化学 | M4108-20230302 | 9690 | 白色固体 | [5 empty] | 39.2～43.0 |  |  |  |  | 合格
S-100#混三甲苯（溶剂） | 2023-03-14 | 南京美私威 | S-100#-20230304 | 33000 | 无色透明液体，无机械杂质 |  |  | 0.87 | 159～169 | 18 |  | 0.01 |  |  |  | 合格
A77邻苯二甲酸酐 | 2023-03-14 | 山东联盛 | A77-20230303 | 33000 | 白色鳞片状固体 | 102.9 | [9 empty] | 合格
M1405乙二醇丁醚（溶剂） | 2023-03-15 | 南京古田 | M1405-20230301 | 33000 | 无色透明液体，无机械杂质 |  |  | 0.902 | 164～169 | 11 | [5 empty] | 合格
A22新戊二醇 | 2023-03-15 | 沾化宝达 | A22-20230301 | 32000 | 白色片状固体 | [5 empty] | 123.8～126.1 |  |  |  |  | 合格
A22新戊二醇 | 2023-03-16 | 沾化宝达 | A22-20230302 | 32000 | 白色片状固体 | [5 empty] | 123.8～126.2 |  |  |  |  | 合格
S-100#混三甲苯（溶剂） | 2023-03-16 | 南京美私威 | S-100#-20230305 | 33000 | 无色透明液体，无机械杂质 |  |  | 0.87 | 159～169 | 18 |  | 0.01 |  |  |  | 合格
XYL二甲苯（溶剂） | 2023-03-17 | 东明中油 | XYL-20230302 | 34000 | 无色透明液体，无机械杂质 |  |  | 0.874 | 136～139 | 8 |  | 0.03 |  |  |  | 合格
B109间苯二甲酸 | 2023-03-17 | 安徽金源鸿 | B109-20230301 | 10000 | 白色固体粉末 | 105.65 | [9 empty] | 合格
H9001单丁基氧化锡（催化剂） | 2023-03-18 | 深圳思施 | H9001-20230301 | 300 | 白色固体粉末 | [10 empty] | 合格
R1505醋酸正丁酯 | 2023-03-18 | 河南博泓达 | R1505-20230303 | 7000 | 无色透明液体，无可见水及机械杂质。 |  |  | 0.893 | 123～125 | 7 |  | 0.03 |  |  |  | 合格
R1173 | 2023-03-18 | 河南博泓达 | R1173-20230301 | 3000 | 无色透明液体，无可见水及机械杂质。 |  |  | 0.912 | 76～78 | 7 |  | 0.02 |  |  |  | 合格
R1086(387-6的原料) | 2023-03-18 | 深圳冠华 | R1086-20230303 | 33000 | 无色透明液体，无可见水及机械杂质。 |  |  | 0.975 | 141～162 | 7 |  | 0.47 |  |  |  | 合格
A88对苯二甲酸酐 | 2023-03-19 | 常州瑞轩 | A88-20230302 | 27600 | 白色固体粉末 | [10 empty] | 合格
5747 | 2023-03-19 | 河南三木 | 5747-20230301 | 4700 | 无色透明液体，无可见水及机械杂质。 | [10 empty] | 合格
Y33已二醇 | 2023-03-19 | 张家港铠米诚 | Y33-20230302 | 33000 | 无色透明液体，无机械杂质 |  |  | 1.113 | 191～195 | 9 | [5 empty] | 合格
Y66二甘醇 | 2023-03-19 | 江阴景超 | Y66-20230301 | 33000 | 无色透明液体，无机械杂质 |  |  | 1.118 | 237～239 | 11 | [5 empty] | 合格
F909-L | 2023-03-20 | 立邦投资 | F909-L-20230301 | 33000 | 微黄色透明液体，无机械杂质 | [6 empty] | 210.8 |  |  |  | 合格
S-100#混三甲苯（溶剂） | 2023-03-21 | 南京美私威 | S-100#-20230306 | 33000 | 无色透明液体，无机械杂质 |  |  | 0.878 | 160～172 | 14 |  | 0.01 |  |  |  | 合格
R1902 | 2023-03-22 | 深圳冠华 | R1902-20230301 |  | 无色透明液体，无机械杂质 |  |  | 1.11 | 180～204 | 15 |  | 0.09 |  |  |  | 合格
H6973 | 2023-03-22 | 河南辉腾 | H6973-20230301 | 300 | 白色颗粒状固体 | [10 empty] | 合格
A77邻苯二甲酸酐 | 2023-03-23 | 上海汇屹 | A77-20230304 | 33000 | 白色鳞片状固体 | 104.8 | [9 empty] | 合格
WY183 | 2023-03-23 | 盛源 | WY183-20230303 |  | 白色固体 | [6 empty] | 742.6 |  |  |  | 合格
M4108 | 2023-03-24 | 元利化学 | M4108-20230303 | 7600 | 白色固体 | [5 empty] | 39.8～43.2 |  |  |  |  | 合格
A77邻苯二甲酸酐 | 2023-03-29 | 山东联盛 | A77-20230305 | 33000 | 白色鳞片状固体 | 105.3 | [9 empty] | 合格
XYL二甲苯（溶剂） | 2023-03-29 | 东明中油 | XYL-20230303 | 34000 | 无色透明液体，无机械杂质 |  |  | 0.865 | 136～138 | 19 |  | 0.02 |  |  |  | 合格
S-100#混三甲苯（溶剂） | 2023-03-29 | 张家港天捷 | S-100#-20230307 | 33000 | 无色透明液体，无机械杂质 |  |  | 0.867 | 159～176 | 23 |  | 0.03 |  |  |  | 合格
M5009环己酮（溶剂） | 2023-03-30 | 宁波豪睿 | M5009-20230301 | 33000 | 无色透明液体，无机械杂质 |  |  | 0.943 | 151～153 | 18 |  | 0.01 |  |  |  | 合格
S-100#混三甲苯（溶剂） | 2023-03-31 | 张家港天捷 | S-100#-20230308 | 33000 | 无色透明液体，无机械杂质 |  |  | 0.873 | 160～179 | 18 |  | 0.02 |  |  |  | 合格
A22新戊二醇 | 2023-03-31 | 沾化宝达 | A22-20230303 | 32000 | 白色片状固体 | [5 empty] | 121.8～125.7 |  |  |  |  | 合格
WY183 | 2023-03-31 | 盛源 | WY183-20230304 | 14960 | 白色固体 | [6 empty] | 752.9 |  |  |  | 合格
A55异丙醇（溶剂） | 2023-04-01 | 河南八方 | A55-20230401 | 4960 | 无色透明液体，无机械杂质 |  |  | 0.78 | 81～83 | 20 |  | 0.02 |  |  |  | 合格
R1208 | 2023-04-01 | 河南八方 | R1208-20230401 | 3040 | 无色透明液体，无可见水及机械杂质。 |  |  | 0.802 | 115～116 | 20 |  | 0.02 |  |  |  | 合格
A77邻苯二甲酸酐 | 2023-04-01 | 山东联盛 | A77-20230401 | 33000 | 白色鳞片状固体 | 102.02 | [9 empty] | 合格
F604 | 2023-04-01 | 濮阳惠成 | F604-20230401 | 10000 | 白色固体 | [6 empty] | 764.9 |  |  |  | 合格
X1678 | 2023-04-01 | 濮阳惠成 | X1678-20230401 | 8800 | 白色固体 | [6 empty] | 746.2 |  |  |  | 合格
R1537（溶剂） | 2023-04-02 | 江苏优鲁岳 | R1537-20230401 | 30000 | 无色透明液体，无可见水及机械杂质。 |  |  | 0.948 | 149～151 | 18 |  | 0.03 |  |  |  | 合格
Y33已二醇 | 2023-04-02 | 常州泓楚 | Y33-20230401 | 33000 | 无色透明液体，无机械杂质 |  |  | 1.108 | 200～205 | 18 | [5 empty] | 合格
F909 | 2023-04-03 | 四川宝汉丰 | F909-L-20230401 | 33000 | 微黄色透明液体，无机械杂质 | [6 empty] | 211.1 |  |  |  | 合格
DMPA | 2023-04-03 | 白色片状固体 | DMPA-20230401 | [8 empty] | 441.2
XYL二甲苯（溶剂） | 2023-04-04 | 东明中油 | XYL-20230401 | 34000 | 无色透明液体，无机械杂质 |  |  | 0.871 | 135～137 | 12 |  | 0.01 | ＜10 |  |  | 合格
A33三羟甲基丙烷 | 2023-04-04 | 赤峰瑞阳 | A33-20230401 | 31500 | 白色块状或片状固体 | [5 empty] | 55.5～59.2 |  |  |  |  | 合格
B208月桂酸 | 2023-04-04 | 南京吉田 | B208-20230401 | 30000 | 白色块状或片状固体 | [6 empty] | 295.8 |  |  |  | 合格
A77邻苯二甲酸酐 | 2023-04-06 | 上海汇屹 | A77-20230402 | 33000 | 白色鳞片状固体 | 102.75 | [9 empty] | 合格
M4108 | 2023-04-07 | 山东畅正 | M4108-20230401 | 10260 | 白色固体 | [5 empty] | 37.6～44.9 |  |  |  |  | 合格
M3828（环氧原料） | 2023-04-07 | 江苏三木 | M3828-20230401 | 6480 | 无色透明液体，无可见水及机械杂质。 | [10 empty] | 合格
A99偏苯三酸酐 | 2023-04-07 | 江苏正丹 | A99-20230401 | 10000 | 微黄色片状固体，无机械杂质 | [5 empty] | 161.5～167.1 | 923.1 |  |  |  | 合格
5747 | 2023-04-07 | 江苏三木 | 5747-20230401 | 5170 | 无色透明液体，无可见水及机械杂质。 | [10 empty] | 合格
A22新戊二醇 | 2023-04-07 | 沾化宝达 | A22-20230401 | 32000 | 白色片状固体 | [5 empty] | 123.3～126.1 |  |  |  |  | 合格
A77邻苯二甲酸酐 | 2023-04-08 | 上海汇屹 | A77-20230403 | 33000 | 白色鳞片状固体 | 105.1 | [9 empty] | 合格
R1902 | 2023-04-08 | 深圳冠华 | R1902-20230401 | 29700 | 无色透明液体，无机械杂质 |  |  | 1.104 | 182～187 | 18 |  | 0.13 |  |  |  | 合格
5717 | 2023-04-09 | 江苏三木 | 5717-20230401 | 7050 | 无色透明液体，无可见水及机械杂质。 | [10 empty] | 合格
A66己二酸 | 2023-04-10 | 南京泰启 | A66-20230401 | 34000 | 白色固体粉末 |  | 105.19 |  |  |  | 148.9～154.8 |  |  |  |  | 合格
S-100#混三甲苯（溶剂） | 2023-04-09 | 南京美私威 | S-100#-20230401 | 33000 | 无色透明液体，无机械杂质 |  |  | 0.876 | 160～172 | 17 |  | 0.01 | ＜10 |  |  | 合格
A44-L甘油 | 2023-04-11 | 郑州优尼凯 | A44-20230401 | 33000 | 无色透明液体，无机械杂质 |  |  | 1.251 | 280°没有变色 | 35 | [5 empty] | 合格
X1678 | 2023-04-12 | 濮阳惠成 | X1678-20230402 | 8800 | 白色固体 | [6 empty] | 755.87 |  |  |  | 合格
XYL二甲苯（溶剂） | 2023-04-12 | 东明中油 | XYL-20230402 | 34000 | 无色透明液体，无机械杂质 |  |  | 0.862 | 136～138 | 23 |  | 0.01 | ＜10 |  |  | 合格
S-100#混三甲苯（溶剂） | 2023-04-13 | 张家港天捷 | S-100#-20230402 | 33000 | 无色透明液体，无机械杂质 |  |  | 0.87 | 158～170 | 23 |  | 0.01 | ＜10 |  |  | 合格
A77-L邻苯二甲酸酐 | 2023-04-13 | 上海汇屹 | A77-L-20230401 | 33000 | 白色鳞片状固体 |  | 103.07 | [8 empty] | 合格
A99偏苯三酸酐 | 2023-04-13 | 江苏正丹 | A99-20230402 | 10000 | 微黄色片状固体，无机械杂质 | [5 empty] | 156.9～167.3 | 900.58 |  |  |  | 合格
A88对苯二甲酸酐 | 2023-04-13 | 青岛嘉德瑞 | A88-20230401 | 21600 | 白色固体粉末 | [10 empty] | 合格
B406二元酸甲酯(DBE)（溶剂） | 2023-04-14 | 元利化学 | B406-20230401 | 6600 | 无色透明液体，无机械杂质 |  |  | 1.093 | 199～217 | 21 |  | 0.22 | ＜10 |  |  | 合格
S-100#混三甲苯（溶剂） | 2023-04-14 | 张家港天捷 | S-100#-20230403 | 33000 | 无色透明液体，无机械杂质 |  |  | 0.873 | 162～177 | 21 |  | 0.01 | ＜10 |  |  | 合格
S-100#混三甲苯（溶剂） | 2023-04-14 | 南京美私威 | S-100#-20230404 | 33000 | 无色透明液体，无机械杂质 |  |  | 0.868 | 159～171 | 24 |  | 0.01 | ＜10 |  |  | 合格
XYL二甲苯（溶剂） | 2023-04-15 | 东明中油 | XYL-20230403 | 34000 | 无色透明液体，无机械杂质 |  |  | 0.863 | 135～138 | 22 |  | 0.01 | ＜10 |  |  | 合格
M4108 | 2023-04-15 | 山东畅正 | M4108-20230402 | 10260 | 白色固体 | [5 empty] | 36.1～44.2 |  |  |  |  | 合格
A77邻苯二甲酸酐 | 2023-04-16 | 山东联盛 | A77-20230404 | 33000 | 白色鳞片状固体 | 103.55 | [9 empty] | 合格
Y33已二醇 | 2023-04-16 | 常州泓楚 | Y33-20230402 | 33000 | 无色透明液体，无机械杂质 |  |  | 1.105 | 190～196 | 24 | [5 empty] | 合格
A11（N，N-二甲基-1，3-丙二醇） | 2023-04-16 | 甲茎贸易 | A11-20230401 | 8000 | 无色透明液体，无机械杂质 |  |  | 1.01 | 206～209 | 25 | [5 empty] | 合格
A88对苯二甲酸酐 | 2023-04-16 | 常州瑞轩 | A88-20230402 | 18000 | 白色固体粉末 | [10 empty] | 合格
F909 | 2023-04-17 | 四川宝汉丰 | F909-20230402 | 33000 | 微黄色透明液体，无机械杂质 | [6 empty] | 210.9 |  |  | 色度；<2 | 合格
WY183 | 2023-04-17 | 盛源 | WY183-20230401 | 17600 | 白色固体 | [6 empty] | 753.9 |  |  |  | 合格
A22新戊二醇 | 2023-04-18 | 沾化宝达 | A22-20230402 | 32000 | 白色片状固体 | [5 empty] | 119.4～124.7 |  |  |  |  | 合格
8200 | 2023-04-18 |  | 8200-20230401 |  | 无色透明液体，无机械杂质 | [6 empty] | 99.8 |  |  |  | 合格
WY183 | 2023-04-18 |  | WY183-20230402 |  | 白色固体 | [6 empty] | 758.5 |  |  |  | 合格
X1678 | 2023-04-19 | 濮阳惠成 | X1678-20230403 | 8800 | 白色固体 | [6 empty] | 750.7 |  |  |  | 合格
R1086(387-6的原料) | 2023-04-19 | 深圳冠华 | R1086-20230401 | 9750 | 无色透明液体，无可见水及机械杂质。 |  |  | 0.962 | 141～150 | 28 |  | 0.09 | ＜10 |  |  | 合格
DDP | 2023-04-20 | 上海康铭 | DDP-20230401 | 18326 | [7 empty] | 854.1 |  |  |  | 合格
DHS | 2023-04-20 | 上海康铭 | DHS-20230401 | 1000 | 白色粒状固体 | [5 empty] | 99.5～103.5 | 294.3 |  |  |  | 合格
B109间苯二甲酸 | 2023-04-20 | 南京欧灵 | B109-20230401 | 8000 | 白色固体粉末 | 107.32 | [9 empty] | 合格
5717 | 2023-04-20 | 江苏三木 | 5717-20230402 | 4700 | 无色透明液体，无可见水及机械杂质。 | [8 empty] | 50 | 79.84 | 合格
A77邻苯二甲酸酐 | 2023-04-21 | 上海汇屹 | A77-20230405 | 33000 | 白色鳞片状固体 | 101.87 | [9 empty] | 合格
P3(磷酸) | 2023-04-21 | 郑州富佳 | P3-20230401 | 2100 | 淡黄色透明液体，无可见水及机械杂质。 | [8 empty] | 退货 | 黄色 | 不合格
R1086(387-6的原料) | 2023-04-21 | 深圳冠华 | R1086-20230402 | 33000 | 无色透明液体，无可见水及机械杂质。 |  |  | 0.967 | 142～154 | 18 |  | 0.49 | ＜10 |  |  | 合格
S-100#混三甲苯（溶剂） | 2023-04-21 | 南京美私威 | S-100#-20230405 | 33000 | 无色透明液体，无机械杂质 |  |  | 0.864 | 156～160 | 18 |  | 0.01 | ＜10 |  |  | 合格
A77邻苯二甲酸酐 | 2023-04-22 | 山东与兴 | A77-20230406 | 33000 | 白色鳞片状固体 | 101.65 | [9 empty] | 合格
P3(磷酸) | 2023-04-22 | 郑州富佳 | P3-20230402 | 2100 | 无色透明液体，无可见水及机械杂质。 | [10 empty] | 合格
M4108 | 2023-04-23 | 山东畅正 | M4108-20230403 | 11020 | 白色固体 | [5 empty] | 37.5～42.6 |  |  |  |  | 合格
WY183 | 2023-04-24 |  | WY183-20230403 |  | 白色固体 | [6 empty] | 764.5 |  |  |  | 合格
R1505醋酸正丁酯 | 2023-04-24 | 河南八方 | R1505-20230401 | 3060 | 无色透明液体，无可见水及机械杂质。 |  |  | 0.888 | 122～125 | 13 |  | 0.01 | ＜10 |  |  | 合格
R1208 | 2023-04-24 | 河南八方 | R1208-20230402 | 4100 | 无色透明液体，无可见水及机械杂质。 |  |  | 0.809 | 115～117 | 13 |  | 0.02 | ＜10 |  |  | 合格
A55异丙醇（溶剂） | 2023-04-24 | 河南八方 | A55-20230402 | 2080 | 无色透明液体，无可见水及机械杂质。 |  |  | 0.786 | 82～85 | 13 |  |  | ＜10 |  |  | 合格
R1902 | 2023-04-25 | 深圳冠华 | R1902-20230402 | 29700 | 无色透明液体，无机械杂质 |  |  | 1.109 | 181～189 | 15 |  | 0.11 | ＜10 |  |  | 合格
R1086(387-6的原料) | 2023-04-26 | 深圳冠华 | R1086-20230403 | 33000 | 无色透明液体，无可见水及机械杂质。 |  |  | 0.972 | 142～152 | 18 |  | 0.53 | ＜10 |  |  | 合格
A22新戊二醇 | 2023-04-26 | 沾化宝达 | A22-20230403 | 32000 | 白色片状固体 | [5 empty] | 120.2～125.3 |  |  |  |  | 合格
S-100#混三甲苯（溶剂） | 2023-04-26 | 张家港天捷 | S-100#-20230406 | 33000 | 无色透明液体，无机械杂质 |  |  | 0.869 | 160～177 | 21 |  | 0.01 | ＜10 |  |  | 合格
X1678 | 2023-04-26 | 濮阳惠成 | X1678-20230404 | 17600 | 白色固体 | [6 empty] | 767.1 |  |  |  | 合格
A77邻苯二甲酸酐 | 2023-04-28 | 山东联盛 | A77-20230407 | 33000 | 白色鳞片状固体 | 104.5 | [9 empty] | 合格
A11（N，N-二甲基-1，3-丙二醇） | 2023-04-28 | 上海承展 | A11-20230402 | 3800 | 无色透明液体，无机械杂质 |  |  | 1.013 | 206～208 | 23 | [5 empty] | 合格
M6015 | 2023-04-28 | 南通百川 | M6015-20230401 | 32000 | 微黄色透明液体，无机械杂质 |  |  | 1.008 |  |  |  | 1.1 |  |  |  | 合格
H5007 | 2023-04-28 | 淮安中邦 | H5007-20230401 | 2500 | 棕红色透明液体 | NCO:32.31 | [9 empty] | 合格
A66己二酸 | 2023-04-29 | 北京柏依聚 | A66-20230402 | 34000 | 白色固体粉末 |  | 104.6 | [8 empty] | 合格
A22新戊二醇 | 2023-04-30 | 沾化宝达 | A22-20230404 | 32000 | 白色块状或片状固体 | [5 empty] | 121.3～125.5 |  |  |  |  | 合格
X1678 | 2023-05-03 | 濮阳惠成 | X1678-20230501 | 17600 | 白色固体 | [6 empty] | 717.5 |  |  |  | 合格
XYL二甲苯（溶剂） | 2023-05-04 | 东明中油 | XYL-20230501 | 33000 | 无色透明液体，无机械杂质 |  |  | 0.864 | 135～138 | 22 |  | 0.01 | ＜10 |  |  | 合格
H5007 | 2023-05-05 | 河南大川 | H5007-20230501 | 2500 | 棕红色透明液体 | NCO:32.73 | [9 empty] | 合格
A88对苯二甲酸酐 | 2023-05-06 | 常州瑞轩 | A88-20230501 | 32400 | 白色固体粉末 | [10 empty] | 合格
M4108 | 2023-05-06 | 山东畅正 | M4108-20230501 | 11020 | 白色固体 |  |  |  | 39.2～44.4 | [6 empty] | 合格
B208月桂酸 | 2023-05-06 | 南京古田 | B208-20230501 | 30000 | 白色块状或片状固体 | [10 empty] | 合格
S-100#混三甲苯（溶剂） | 2023-05-06 | 南京美私威 | S-100#-20230501 | 33000 | 无色透明液体，无机械杂质 |  |  | 0.874 | 167～179 | 22 |  | 0.01 | ＜10 |  |  | 合格
R1537（溶剂） | 2023-05-07 | 江苏优鲁岳 | R1537-20230501 | 30000 | 无色透明液体，无可见水及机械杂质。 |  |  | 0.947 | 149～150 | 20 |  | 0.03 | ＜10 |  |  | 合格
A77邻苯二甲酸酐 | 2023-05-07 | 山东联盛 | A77-202300501 | 33000 | 白色鳞片状固体 | 105.2 | [9 empty] | 合格
F703(顺酐) | 2023-05-07 | 濮阳盛源 | F703-20230501 | 2000 | 白色块状固体 |  | 102.5 | [8 empty] | 合格
Y33已二醇 | 2023-05-08 | 张家港铠米诚 | Y33-20230501 | 33000 | 无色透明液体，无机械杂质 |  |  | 1.105 | 191～193 | 22 | [5 empty] | 合格
S-100#混三甲苯（溶剂） | 2023-05-08 | 张家港天捷 | S-100#-20230502 | 33000 | 无色透明液体，无机械杂质 |  |  | 0.868 | 160～177 | 24 |  | 0.01 | ＜10 |  |  | 合格
KMA | 2023-05-08 | 新蓝天 | KMA-20230501 | 1140 | 无色透明液体，无机械杂质 | [10 empty] | 合格
S-100#混三甲苯（溶剂） | 2023-05-09 | 张家港天捷 | S-100#-20230503 | 33000 | 无色透明液体，无机械杂质 |  |  | 0.869 | 160～175 | 22 |  | 0.01 | ＜10 |  |  | 合格
WY183 | 2023-05-09 | 盛源 | WY183-20230501 | 17600 | 白色固体 | [6 empty] | 717.5 |  |  |  | 合格
B406二元酸甲酯(DBE)（溶剂） | 2023-05-09 | 元利化学 | B406-20230501 | 6600 | 无色透明液体，无机械杂质 |  |  | 1.092 | 198～217 | 23 |  | 0.22 | ＜10 |  |  | 合格
XYL二甲苯（溶剂） | 2023-05-10 | 东明中油 | XYL-20230502 | 33000 | 无色透明液体，无机械杂质 |  |  | 0.862 | 136～139 | 23 |  | 0.01 | ＜10 |  |  | 合格
A33三羟甲基丙烷 | 2023-05-10 | 赤峰瑞阳 | A33-20230501 | 31000 | 白色块状或片状固体 | [5 empty] | 54.6～60.2 |  |  |  |  | 合格
A77邻苯二甲酸酐 | 2023-05-10 | 山东联盛 | A77-202300501 | 33000 | 白色鳞片状固体 | 100.5 | [9 empty] | 合格
A77-L邻苯二甲酸酐 | 2023-05-10 | 立邦投资 | A77-L-202300501 | 33000 | 白色鳞片状固体 | 102.16 | [9 empty] | 合格
X1678 | 2023-05-10 | 濮阳惠成 | X1678-20230502 | 17600 | 白色固体 | [10 empty] | 合格
5747 | 2023-05-10 | 江苏三木 | 5747-20230501 | 6110 | 无色透明液体，无可见水及机械杂质。 | [10 empty] | 合格
M3828（环氧原料） | 2023-05-10 | 江苏三木 | M3828-20230501 | 6240 | 无色透明液体，无可见水及机械杂质。 | [10 empty] | 合格
S-100#混三甲苯（溶剂） | 2023-05-11 | 南京美私威 | S-100#-20230504 | 33000 | 无色透明液体，无机械杂质 |  |  | 0.874 | 167～179 | 22 |  | 0.01 | ＜10 |  |  | 合格
M5009环己酮（溶剂） | 2023-05-11 | 山东乐英 | M5009-20230501 | 33000 | 无色透明液体，无机械杂质 |  |  | 0.95 | 152～154 | 10 |  | 0.02 | ＜10 |  |  | 合格
R1902 | 2023-05-13 | 深圳冠华 | R1902-20230501 | 29700 | 无色透明液体，无机械杂质 |  |  | 1.095 | 181～186 | 25 |  | 0.18 |  |  |  | 合格
H7003次磷酸 | 2023-05-14 | 宜兴昌裕 | H7003-20230501 | 500 | 无色透明液体，无可见水及机械杂质。 | [10 empty] | 合格
A55异丙醇（溶剂） | 2023-05-14 | 河南博泓达 | A55-20230501 | 5000 | 无色透明液体，无可见水及机械杂质。 |  |  | 0.776 | 82～85 | 27 |  | 0.02 | ＜10 |  |  | 合格
R1505醋酸正丁酯 | 2023-05-14 | 河南博泓达 | R1505-20230501 | 5000 | 无色透明液体，无可见水及机械杂质。 |  |  | 0.875 | 121～126 | 27 |  | 0.11 | ＜10 |  |  | 合格
A77邻苯二甲酸酐 | 2023-05-14 | 山东联盛 | A77-202300503 | 33000 | 白色鳞片状固体 | 99.68 | [9 empty] | 合格
WY183 | 2023-05-14 | 盛源 | WY183-20230502 | 17600 | 白色固体 | [6 empty] | 715.1 |  |  |  | 合格
A77邻苯二甲酸酐 | 2023-05-15 | 上海汇屹 | A77-202300504 | 33000 | 白色鳞片状固体 | 100.52 | [9 empty] | 合格
R1086(387-6的原料) | 2023-05-17 | 深圳冠华 | R1086-20230501 | 30000 | 无色透明液体，无可见水及机械杂质。 |  |  | 0.961 | 141～150 | 28 |  | 0.19 | ＜10 |  |  | 合格
A22新戊二醇 | 2023-05-17 | 沾化宝达 | A22-20230501 | 32000 | 白色片状固体 | [5 empty] | 116.1～123.5 |  |  |  |  | 合格
M4108 | 2023-05-18 | 山东畅正 | M4108-20230502 | 11020 | 白色固体 | [5 empty] | 37.6～43.2 |  |  |  |  | 合格
A99偏苯三酸酐 | 2023-05-18 | 江苏正丹 | A99-20230501 | 10000 | 微黄色片状固体，无机械杂质 | [5 empty] | 161.9～166.5 | 864.5 |  |  |  | 合格
Y33已二醇 | 2023-05-18 | 天津新翼 | Y33-20230502 | 34000 | 无色透明液体，无机械杂质 |  |  | 1.105 | 190～193 | 28 | [5 empty] | 合格
R3203 | 2023-05-18 | 河南三木 | R3203-20230501 | 5750 | 无色透明液体，无可见水及机械杂质。 |  |  | 1.145 | 93～95 | 29 |  | 0.08 |  |  |  | 合格
R1902 | 2023-05-19 | 深圳冠华 | R1902-20230502 | 33000 | 无色透明液体，无机械杂质 |  |  | 1.095 | 179～186 | 25 |  | 0.11 |  |  |  | 合格
B109间苯二甲酸 | 2023-05-19 | 安徽金源鸿 | B109-20230501 | 10000 | 白色固体粉末 | 100.69 | [9 empty] | 合格
A88对苯二甲酸酐 | 2023-05-19 | 常州瑞轩 | A88-20230502 | 32400 | 白色固体粉末 | [10 empty] | 合格
A77邻苯二甲酸酐 | 2023-05-20 | 开封九泓 | A77-202300505 | 33000 | 白色鳞片状固体 | 100.82 | [9 empty] | 合格
M6015 | 2023-05-20 | 常州舒雅 | M6015-20230501 | 30000 | 微黄色不透明液体，无机械杂质 |  |  | 1.008 |  |  |  | 1.1 |  |  | 不透明，颜色深 | 不合格
5747 | 2023-05-21 | 江苏三木 | 5747-20230501 | 7050 | 无色透明液体，无可见水及机械杂质。 | [10 empty] | 合格
5717 | 2023-05-21 | 江苏三木 | 5717-20230501 | 8225 | 无色透明液体，无可见水及机械杂质。 | [10 empty] | 合格
X1678 | 2023-05-23 | 濮阳惠成 | X1678-20230503 |  | 白色固体 | [6 empty] | 722.6 |  |  |  | 合格
WY183 | 2023-05-23 | 盛源 | WY183-20230503 |  | 白色固体 | [6 empty] | 726.4 |  |  |  | 合格
XYL二甲苯（溶剂） | 2023-05-24 | 东明中油 | XYL-20230503 | 33000 | 无色透明液体，无机械杂质 |  |  | 0.862 | 135～139 | 24 |  | 0.01 | ＜10 |  |  | 合格
R1307 | 2023-05-25 | 湖南中创 | R1307-20230501 | 33000 | 无色透明液体，无机械杂质 |  |  | 0.869 | 110～112 | 22 |  | 0.02 | ＜10 |  |  | 合格
R1537（溶剂） | 2023-05-26 | 江苏弘辉 | R1537-20230502 | 33000 | 无色透明液体，无机械杂质 |  |  | 0.94 | 150～154 | 25 |  | 0.03 | ＜10 |  |  | 合格
Y33已二醇 | 2023-05-27 | 天津新翼 | Y33-20230503 | 34000 | 无色透明液体，无机械杂质 |  |  | 1.106 | 191～193 | 30 | [5 empty] | 合格
A77邻苯二甲酸酐 | 2023-05-27 | 天津滨海宏源 | A77-202300506 | 33000 | 白色鳞片状固体 | 101.69 | [9 empty] | 合格
R1086(387-6的原料) | 2023-05-29 | 深圳冠华 | R1086-20230502 | 30000 | 无色透明液体，无可见水及机械杂质。 |  |  | 0.967 | 141～152 | 21 |  | 0.5 | ＜10 |  |  | 合格
A22新戊二醇 | 2023-05-29 | 沾化宝达 | A22-20230502 | 32000 | 白色片状固体 | [5 empty] | 122.1～125.1 |  |  |  |  | 合格
S-100#混三甲苯（溶剂） | 2023-05-31 | 南京美私威 | S-100#-20230505 | 33000 | 无色透明液体，无机械杂质 |  |  | 0.859 | 155～161 | 27 |  | 0.01 | ＜10 |  |  | 合格
R1208 | 2023-05-31 | 河南八方 | R1208-20230501 | 5920 | 无色透明液体，无可见水及机械杂质。 |  |  | 0.805 | 117～122 | 24 |  | 0.01 | ＜10 |  |  | 合格
A44甘油 | 2023-05-31 | 郑州优尼凯 | A44-20230501 | 34000 | 无色透明液体，无机械杂质 |  |  | 1.228 | 282°没有变色 | 60 |  |  | ＜10 |  |  | 合格
R1902 | 2023-06-01 | 山东英禾 | R1902-20230601 | 30000 | 无色透明液体，无机械杂质 |  |  | 1.096 | 182～186 | 26 |  | 0.06 | ＜10 |  |  | 合格
A88对苯二甲酸酐 | 2023-06-01 | 常州瑞轩 | A88-20230601 | 32400 | 白色固体粉末 | [10 empty] | 合格
WY183 | 2023-06-01 | 盛源 | WY183-20230601 |  | 白色固体 | [6 empty] | 723.5 |  |  |  | 合格
A77邻苯二甲酸酐 | 2023-06-02 | 天津滨海宏源 | A77-20230601 | 33000 | 白色鳞片状固体 | 100.9 | [9 empty] | 合格
M1405乙二醇丁醚（溶剂） | 2023-06-02 | 南京恒旭 | M1405-20230601 | 32000 | 无色透明液体，无机械杂质 |  |  | 0.893 | 165～168 | 26 |  | 0.06 | ＜10 |  |  | 合格
S-100#混三甲苯（溶剂） | 2023-06-03 | 张家港天捷 | S-100#-20230601 | 33000 | 无色透明液体，无机械杂质 |  |  | 0.869 | 162～180 | 24 |  | 0.02 | ＜10 |  |  | 合格
R3203 | 2023-06-05 | 浙江舟山中匠 | R3203-20230601 | 33000 | 无色透明液体，无可见水及机械杂质。 |  |  | 1.145 | 93～96 | 24 |  | 0.17 | ＜10 |  |  | 合格
H9001单丁基氧化锡（催化剂） | 2023-06-05 | 正恒化工 | H9001-20230601 | 300 | 白色固体粉末 | [10 empty] | 合格
M4108 | 2023-06-06 | 山东畅正 | M4108-20230601 | 9120 | 白色固体 | [5 empty] | 34.2～41.8 |  |  |  |  | 合格
XYL二甲苯（溶剂） | 2023-06-07 | 东明中油 | XYL-2023601 | 33000 | 无色透明液体，无机械杂质 |  |  | 0.858 | 135～138 | 27 |  | 0.01 | ＜10 |  |  | 合格
B406二元酸甲酯(DBE)（溶剂） | 2023-06-07 | 元利化学 | B406-20230601 | 6600 | 无色透明液体，无机械杂质 |  |  | 1.079 | 201～215 | 32 |  | 0.18 | 10 |  |  | 合格
WY183 | 2023-06-08 | 盛源 | WY183-20230602 |  | 白色固体 | [6 empty] | 726.5 |  |  |  | 合格
A22新戊二醇 | 2023-06-08 | 沾化宝达 | A22-2023601 | 32000 | 白色片状固体 | [5 empty] | 120.8～125.4 |  |  |  |  | 合格
A11（N，N-二甲基-1，3-丙二醇） | 2023-06-08 | 甲茎贸易/常州绿海 | A11-20230601（02） | 1400+2000 | 无色透明液体，无机械杂质 |  |  | 1.005 | 206～208 | 33 |  |  | ＜10 |  | 做了其中一个指标 | 合格
A99偏苯三酸酐 | 2023-06-08 | 江苏正丹 | A99-20230601 | 10000 | 微黄色片状固体，无机械杂质 | [5 empty] | 158.9～166.7 | 876.5 |  |  |  | 合格
M3828（环氧原料） | 2023-06-08 | 江苏三木 | M3828-20230601 | 4800 | 无色透明液体，无可见水及机械杂质。 | [10 empty] | 合格
Y11季戊四醇 | 2023-06-08 | 安徽金禾 | Y11-20230601 | 10000 | 白色粒状固体，无可见杂质 | [10 empty] | 合格
A77邻苯二甲酸酐 | 2023-06-09 | 天津滨海宏源 | A77-20230602 | 33000 | 白色鳞片状固体 | 102.86 | [9 empty] | 合格
R1505醋酸正丁酯 | 2023-06-09 | 河南八方 | R1505-20230601 | 5400 | 无色透明液体，无可见水及机械杂质。 |  |  | 0.863 | 123～126 | 35 |  | 0.02 | 10 |  |  | 合格
S-100#混三甲苯（溶剂） | 2023-06-09 | 南京美私威 | S-100#-20230602 | 33000 | 无色透明液体，无机械杂质 |  |  | 0.863 | 162～180 | 36 |  | 0.01 | 10 |  |  | 合格
S-100#混三甲苯（溶剂） | 2023-06-09 | 南京美私威 | S-100#-20230603 | 33000 | 无色透明液体，无机械杂质 |  |  | 0.862 | 170～177 | 36 |  | 0.01 | 10 |  |  | 合格
5717 | 2023-06-11 | 江苏三木 | 5717-20230601 | 3525 | 无色透明液体，无可见水及机械杂质。 | [8 empty] | 50 | 79.84 | 合格
5747 | 2023-06-11 | 江苏三木 | 5747-20230601 | 4700 | 无色透明液体，无可见水及机械杂质。 | [10 empty] | 合格
XYL二甲苯（溶剂） | 2023-06-13 | 东明中油 | XYL-2023602 | 33000 | 无色透明液体，无机械杂质 |  |  | 0.856 | 135～137 | 32 |  | 0.01 | ＜10 |  |  | 合格
P3(磷酸) | 2023-06-13 | 郑州富佳 | P3-20230601 | 1050 | 无色透明液体，无可见水及机械杂质。 | [7 empty] | 10 |  |  | 合格
A77邻苯二甲酸酐 | 2023-06-13 | 上海猷华 | A77-20230603 | 33000 | 白色鳞片状固体 | 100.28 | [9 empty] | 合格
WY183 | 2023-06-14 | 盛源 | WY183-20230603 |  | 白色固体 | [6 empty] | 728.7 |  |  |  | 合格
A22新戊二醇 | 2023-06-14 | 沾化宝达 | A22-2023602 | 32000 | 白色片状固体 | [5 empty] | 118.9～124.4 |  |  |  |  | 合格
A77邻苯二甲酸酐 | 2023-06-14 | 上海猷华 | A77-20230604 | 33000 | 白色鳞片状固体 | 101.13 | [9 empty] | 合格
B208月桂酸 | 2023-06-14 | 南京古田 | B208-20230601 | 8000 | 白色块状或片状固体 | [6 empty] | 287.1 |  |  |  | 合格
M5009环己酮（溶剂） | 2023-06-15 | 宁波豪睿 | M5009-20230601 | 33000 | 无色透明液体，无机械杂质 |  |  | 0.934 | 151～153 | 32 |  | 0.02 | ＜10 |  |  | 合格
A11（N，N-二甲基-1，3-丙二醇） | 2023-06-15 | 上海承展 | A11-202306013 | 3000 | 无色透明液体，无机械杂质 |  |  | 1.008 | 206～208 | 32 |  |  | ＜10 |  |  | 合格
B109间苯二甲酸 | 2023-06-15 | 安徽金源鸿 | B109-20230601 | 5000 | 白色固体粉末 | 101.84 | [9 empty] | 合格
A66己二酸 | 2023-06-15 | 南京泰启 | A66-20230601 | 10000 | 白色固体粉末 |  | 99.28 | [8 empty] | 合格
A77邻苯二甲酸酐 | 2023-06-15 | 上海猷华 | A77-20230605 | 33000 | 白色鳞片状固体 | 101.45 | [9 empty] | 合格
A55异丙醇（溶剂） | 2023-06-16 | 河南博泓达 | A55-20230601 | 6000 | 无色透明液体，无可见水及机械杂质。 |  |  | 0.772 | 81～83 | 32 |  | 0.01 | ＜10 |  |  | 合格
R1505醋酸正丁酯 | 2023-06-16 | 河南博泓达 | R1505-202305602 | 3000 | 无色透明液体，无可见水及机械杂质。 |  |  | 0.871 | 121～124 | 32 |  | 0.1 | ＜10 |  |  | 合格
Y66二甘醇 | 2023-06-16 | 常州楚弘 | Y66-20230601 | 33000 | 无色透明液体，无机械杂质 |  |  | 1.101 | 235～240 | 40 |  |  | ＜10 |  |  | 合格
Y33已二醇 | 2023-06-17 | 张家港铠米诚 | Y33-20230601 | 33000 | 无色透明液体，无机械杂质 |  |  | 1.102 | 190～194 | 30 |  |  | ＜10 |  |  | 合格
R1902 | 2023-06-17 | 山东英禾 | R1902-20230601 | 32000 | 无色透明液体，无机械杂质 |  |  | 1.086 | 180～185 | 30 |  | 0.1 | 15 |  |  | 合格
S-100#混三甲苯（溶剂） | 2023-06-17 | 张家港天捷 | S-100#-20230604 | 33000 | 无色透明液体，无机械杂质 |  |  | 0.866 | 160～175 | 30 |  | 0.01 | ＜10 |  |  | 合格
S-100#混三甲苯（溶剂） | 2023-06-19 | 张家港天捷 | S-100#-20230605 | 33000 | 无色透明液体，无机械杂质 |  |  | 0.866 | 160～174 | 26 |  | 0.01 | ＜10 |  |  | 合格
A22新戊二醇 | 2023-06-20 | 沾化宝达 | A22-2023603 | 32000 | 白色片状固体 | [5 empty] | 116.3～122.2 |  |  |  |  | 合格
WY183 | 2023-06-20 | 盛源 | WY183-20230604 |  | 白色固体 | [6 empty] | 723.5 |  |  |  | 合格
XYL二甲苯（溶剂） | 2023-06-21 | 东明中油 | XYL-20230603 | 33000 | 无色透明液体，无机械杂质 |  |  | 0.851 | 136～139 | 36 |  | 0.01 | ＜10 |  |  | 合格
A88对苯二甲酸酐 | 2023-06-21 | 常州瑞轩 | A88-20230602 | 21600 | 白色固体粉末 | [10 empty] | 合格
A99偏苯三酸酐 | 2023-06-21 | 江苏正丹 | A99-20230602 | 10000 | 微黄色片状固体，无机械杂质 | [5 empty] | 161.8～165.9 | 877.3 |  |  |  | 合格
A44-L甘油 | 2023-06-23 | 郑州优尼凯 | A44-20230601 | 33000 | 无色透明液体，无机械杂质 |  |  | 1.239 | 280°没有变色 | 55 |  |  | ＜10 |  |  | 合格
A77邻苯二甲酸酐 | 2023-06-23 | 山东联盛 | A77-20230606 | 33000 | 白色鳞片状固体 | 104.34 | [9 empty] | 合格
M4108 | 2023-06-23 | 山东畅正 | M4108-20230602 | 7600 | 白色固体 | [5 empty] | 38.6～44.0 |  |  |  |  | 合格
Y33已二醇 | 2023-06-23 | 湖北民琼 | Y33-20230602 | 33000 | 无色透明液体，无机械杂质 |  |  | 1.101 | 190～194 | 38 |  |  | ＜10 |  |  | 合格
H7003次磷酸 | 2023-06-23 | 宜兴昌裕 | H7003-20230601 | 500 | 无色透明液体，无可见水及机械杂质。 | [10 empty] | 合格
A77邻苯二甲酸酐 | 2023-06-24 | 山东联盛 | A77-20230607 | 33000 | 白色鳞片状固体 | 100.92 | [9 empty] | 合格
S-100#混三甲苯（溶剂） | 2023-06-24 | 南京美私威 | S-100#-20230606 | 33000 | 无色透明液体，无机械杂质 |  |  | 0.866 | 168～180 | 34 |  | 0.01 | ＜10 |  |  | 合格
Y11季戊四醇 | 2023-06-24 | 安徽金禾 | Y11-20230602 | 10000 | 白色粒状固体，无可见杂质 | [10 empty] | 合格
S-100#混三甲苯（溶剂） | 2023-06-27 | 南京美私威 | S-100#-20230607 | 33000 | 无色透明液体，无机械杂质 |  |  | 0.865 | 165～177 | 34 |  | 0.01 | ＜10 |  |  | 合格
XYL二甲苯（溶剂） | 2023-06-28 | 东明中油 | XYL-20230604 | 33000 | 无色透明液体，无机械杂质 |  |  | 0.857 | 135～137 | 35 |  | 0.01 | ＜10 |  |  | 合格
X1678 | 2023-06-29 | 濮阳惠成 | X1678-20230601 | 29920 | 白色固体 | [6 empty] | 719.4 |  |  |  | 合格
A77邻苯二甲酸酐 | 2023-06-30 | 上海汇屹 | A77-20230608 | 33000 | 白色鳞片状固体 | 101.85 | [9 empty] | 合格
Y11季戊四醇 | 2023-07-02 | 安徽金禾 | Y11-20230701 | 10000 | 白色粒状固体，无可见杂质 | [10 empty] | 合格
XYL二甲苯（溶剂） | 2023-07-02 | 东明中油 | XYL-20230701 | 33000 | 无色透明液体，无机械杂质 |  |  | 0.855 | 135～137 | 32 |  | 0.01 | ＜10 |  |  | 合格
A88对苯二甲酸酐 | 2023-07-02 | 常州瑞轩 | A88-20230701 | 30000 | 白色固体粉末 | [10 empty] | 合格
A11（N，N-二甲基-1，3-丙二醇） | 2023-07-02 | 上海承展 | A11-20230701 | 2000 | 无色透明液体，无机械杂质 |  |  | 1.001 | 206～209 | 34 |  |  | ＜10 |  |  | 合格
A66己二酸 | 2023-07-02 | 北京柏依聚 | A66-20230701 | 15000 | 白色固体粉末 | 102.67 | [9 empty] | 合格
A55异丙醇（溶剂） | 2023-07-02 | 河南博泓达 | A55-20230701 | 6000 | 无色透明液体，无可见水及机械杂质。 |  |  | 0.771 | 81～84 | 32 |  | 0.02 | ＜10 |  |  | 合格
R1505醋酸正丁酯 | 2023-07-02 | 河南博泓达 | R1505-20230701 | 3000 | 无色透明液体，无可见水及机械杂质。 |  |  | 0.867 | 121～127 | 32 |  | 0.1 | ＜10 |  |  | 合格
R1902 | 2023-07-03 | 山东英禾 | R1902-20230701 | 33000 | 无色透明液体，无机械杂质 |  |  | 1.078 | 180～189 | 45 |  | 0.08 | ＜10 |  |  | 合格
A22新戊二醇 | 2023-07-03 | 沾化宝达 | A22-20230701 | 32000 | 白色片状固体 | [5 empty] | 116～17.6 |  |  |  |  | 合格
R1537（溶剂） | 2023-07-03 | 江苏弘辉 | R1537-20230701 | 33000 | 无色透明液体，无可见水及机械杂质。 |  |  | 0.934 | 149～152 | 33 |  | 0.02 | ＜10 |  |  | 合格
F909 | 2023-07-03 | 四川宝汉丰 | F909-20230701 | 9000 | 微黄色透明液体，无机械杂质 | [6 empty] | 199.5 | ＜2 |  |  | 合格
A77邻苯二甲酸酐 | 2023-07-06 | 山东联盛 | A77-20230701 | 33000 | 白色鳞片状固体 | 101.9 | [9 empty] | 合格
R1902 | 2023-07-07 | 山东英禾 | R1902-20230702 | 32000 | 无色透明液体，无机械杂质 |  |  | 1.085 | 182～187 | 42 |  | 0.09 | ＜10 |  |  | 合格
X1678 | 2023-07-08 | 濮阳惠成 | X1678-20230601 | 29920 | 白色固体 | [6 empty] | 710.9 |  |  |  | 合格
A77-L邻苯二甲酸酐 | 2023-07-08 | 天津滨海宏源 | A77-L-20230701 | 33000 | 白色鳞片状固体 | 102.06 | [9 empty] | 合格
B109间苯二甲酸 | 2023-07-12 | 安徽金源鸿 | B109-20230601 | 10000 | 白色固体粉末 | 100.24 | [9 empty] | 合格
S-150#混四甲苯（溶剂） | 2023-07-13 | 张家港天捷 | S-150#-20230701 | 33000 | 无色透明液体，无机械杂质 |  |  | 0.885 | 188～196 | 34 |  | 0.01 | ＜10 |  |  | 合格
A88对苯二甲酸酐 | 2023-07-13 | 常州瑞轩 | A88-20230701 | 32400 | 白色固体粉末 | [10 empty] | 合格
A77邻苯二甲酸酐 | 2023-07-14 | 上海汇屹 | A77-20230702 | 33000 | 白色鳞片状固体 | 102.16 | [9 empty] | 合格
A22新戊二醇 | 2023-07-14 | 沾化宝达 | A22-20230702 | 32000 | 白色片状固体 | [5 empty] | 119.6～123.9 |  |  |  |  | 合格
Y33已二醇 | 2023-07-14 | 张家港铠米诚 | Y33-20230701 | 33000 | 无色透明液体，无机械杂质 |  |  | 1.103 | 190～194 | 35 |  |  | 10 |  |  | 合格
M3828（环氧原料） | 2023-07-14 | 江苏三木 | M3828-20230701 | 10320 | 无色透明液体，无可见水及机械杂质。 | [10 empty] | 合格
Y11季戊四醇 | 2023-07-14 | 安徽金禾 | Y11-20230702 | 10000 | 白色粒状固体，无可见杂质 | [10 empty] | 合格
B208月桂酸 | 2023-07-15 | 南京古田 | B208-20230701 | 30000 | 白色块状或片状固体 | [10 empty] | 合格
A77邻苯二甲酸酐 | 2023-07-15 | 上海汇屹 | A77-20230703 | 33000 | 白色鳞片状固体 | 101.37 | [9 empty] | 合格
S-100#混三甲苯（溶剂） | 2023-07-15 | 南京美私威 | S-100#-20230701 | 33000 | 无色透明液体，无机械杂质 |  |  | 0.863 | 161～170 | 35 |  | 0.01 | ＜10 |  |  | 合格
R1505醋酸正丁酯 | 2023-07-15 | 河南八方 | R1505-20230702 | 4140 | 无色透明液体，无可见水及机械杂质。 |  |  | 0.867 | 122～127 | 35 |  | 0.02 | ＜10 |  |  | 合格
R1208 | 2023-07-15 | 河南八方 | R1208-20230701 | 4000 | 无色透明液体，无可见水及机械杂质。 |  |  | 0.793 | 115～120 | 35 |  | 0.01 | ＜10 |  |  | 合格
B109间苯二甲酸 | 2023-07-17 | 安徽金源鸿 | B109-20230702 | 1000 | 白色固体粉末 | 100.4 | [9 empty] | 合格
M4108 | 2023-07-18 | 山东畅正 | M4108-20230701 | 9120 | 白色固体 |  |  |  | 36.4～42.0 | [6 empty] | 合格
R3203 | 2023-07-19 | 河南三木 | R3203-20230701 | 30000 | 无色透明液体，无可见水及机械杂质。 |  |  | 1.142 | 94～99 | 30 |  | 0.28 | ＜10 |  |  | 合格
XYL二甲苯（溶剂） | 2023-07-19 | 东明中油 | XYL-20230702 | 33000 | 无色透明液体，无机械杂质 |  |  | 0.852 | 136～139 | 36 |  | 0.01 | ＜10 |  |  | 合格
M1405乙二醇丁醚（溶剂） | 2023-07-20 | 南京古田 | M1405-20230701 | 33000 | 无色透明液体，无机械杂质 |  |  | 0.891 | 163～168 | 33 |  | 0.02 | ＜10 |  |  | 合格
A77邻苯二甲酸酐 | 2023-07-21 | 天津滨海宏源 | A77-20230704 | 33000 | 白色鳞片状固体 | 101.9 | [9 empty] | 合格
Y11季戊四醇 | 2023-07-21 | 安徽金禾 | Y11-20230703 | 10000 | 白色粒状固体，无可见杂质 | [10 empty] | 合格
A33三羟甲基丙烷 | 2023-07-21 | 湖北民琼 | A33-20230701 | 30000 | 白色块状或片状固体 | [5 empty] | 54.6～60.2 |  |  |  |  | 合格
A99偏苯三酸酐 | 2023-07-22 | 江苏正丹 | A99-20230101 | 10000 | 微黄色片状固体，无机械杂质 | [5 empty] | 161.9～165.9 | 875.5 |  |  |  | 合格
Y33已二醇 | 2023-07-22 | 张家港铠米诚 | Y33-20230702 | 33000 | 无色透明液体，无机械杂质 |  |  | 1.102 | 190～192 | 37 |  |  | ＜10 |  |  | 合格
F909 | 2023-07-22 | 四川宝汉丰 | F909-20230702 | 35000 | 微黄色透明液体，无机械杂质 | [6 empty] | 199.8 | ＜2 |  |  | 合格
5717 | 2023-07-22 | 江苏三木 | 5717-20230701 | 10575 | 无色透明液体，无可见水及机械杂质。 | [10 empty] | 合格
5747 | 2023-07-22 | 江苏三木 | 5747-20230701 | 4700 | 无色透明液体，无可见水及机械杂质。 | [10 empty] | 合格
S-100#混三甲苯（溶剂） | 2023-07-23 | 南京美私威 | S-100#-20230702 | 33000 | 无色透明液体，无机械杂质 |  |  | 0.862 | 155～169 | 35 |  | 0.02 | ＜10 |  |  | 合格
P3(磷酸) | 2023-07-25 | 郑州富佳 | P3-20230701 | 1400 | 无色透明液体，无机械杂质 | [10 empty] | 合格
XYL二甲苯（溶剂） | 2023-07-27 | 东明中油 | XYL-20230703 | 33000 | 无色透明液体，无机械杂质 |  |  | 0.856 | 135～138 | 31 |  | 0.01 | ＜10 |  |  | 合格
A77邻苯二甲酸酐 | 2023-07-27 | 天津滨海宏源 | A77-20230705 | 33000 | 白色鳞片状固体 | 102.24 | [9 empty] | 合格
A66己二酸 | 2023-07-27 | 南京泰启 | A66-20230702 | 34000 | 白色固体粉末 | 100.39 | [9 empty] | 合格
R1902 | 2023-07-27 | 山东英禾 | R1902-20230703 | 33000 | 无色透明液体，无机械杂质 |  |  | 1.08 | 181～185 | 43 |  | 0.08 | ＜10 |  |  | 合格
X1678 | 2023-07-27 | 濮阳惠成 | X1678-20230702 | 29920 | 白色固体 | [6 empty] | 723.1 |  |  |  | 合格
R1086(387-6的原料) | 2023-07-27 | 深圳冠华 | R1086-20230701 | 30000 | 无色透明液体，无可见水及机械杂质。 |  |  | 0.956 | 142～155 | 36 |  | 0.59 | ＜10 |  |  | 合格
H7003次磷酸 | 2023-07-27 | 宜兴昌裕 | H7003-20230701 | 500 | 无色透明液体，无可见水及机械杂质。 | [10 empty] | 合格
H5007 | 2023-07-28 | 河南光阳 | H5007-20230701 | 2000 | 棕红色透明液体 | NCO:31.15 | [9 empty] | 合格
R1537（溶剂） | 2023-07-28 | 江苏弘辉 | R1537-20230701 | 33000 | 无色透明液体，无可见水及机械杂质。 |  |  | 0.932 | 150～153 | 30 |  | 0.03 | ＜10 |  |  | 合格
M5009环己酮（溶剂） | 2023-07-28 | 宁波豪睿 | M5009-20230701 | 33000 | 无色透明液体，无机械杂质 |  |  | 0.934 | 151～153 | 32 |  | 0.02 | ＜10 |  |  | 合格
B208月桂酸 | 2023-07-29 | 南京众盟 | B208-20230702 | 30000 | 白色块状或片状固体 | [6 empty] | 288 |  |  |  | 合格
R1307 | 2023-07-29 | 河南八方 | R1307-20230701 | 33000 | 无色透明液体，无机械杂质 |  |  | 0.861 | 110～113 | 31 |  | 0.03 | ＜10 |  |  | 合格
A22新戊二醇 | 2023-07-30 | 沾化宝达 | A22-20230703 | 32000 | 白色片状固体 | [5 empty] | 113.5～119.0 |  |  |  |  | 合格
A77邻苯二甲酸酐 | 2023-07-30 | 天津滨海宏源 | A77-20230706 | 33000 | 白色鳞片状固体 | 100.54 | [9 empty] | 合格
S-100#混三甲苯（溶剂） | 2023-07-30 | 南京美私威 | S-100#-20230703 | 33000 | 无色透明液体，无机械杂质 |  |  | 0.868 | 157～169 | 29 |  | 0.02 | ＜10 |  |  | 合格
R1086(387-6的原料) | 2023-07-30 | 江苏华伦 | R1086-20230702 | 30000 | 无色透明液体，无可见水及机械杂质。 |  |  | 0.963 | 142～148 | 30 |  | 0.2 | ＜10 |  |  | 合格
KMA | 2023-07-31 |  | KMA-20230701 | 1520 | 无色透明液体，无机械杂质 | [10 empty] | 合格
B208月桂酸 | 2023-08-02 | 南京古田 | B208-20230801 | 30000 | 白色块状或片状固体 | [6 empty] | 291.1 |  |  |  | 合格
S-100#混三甲苯（溶剂） | 2023-08-03 | 南京美私威 | S-100#-20230801 | 33000 | 无色透明液体，无机械杂质 |  |  | 0.864 | 161～168 | 33 |  | 0.01 | ＜10 |  |  | 合格
F604 | 2023-08-03 | 濮阳惠成 | F604-20230801 | 6000 | 白色固体 | [6 empty] | 716.9 |  |  |  | 合格
X1678 | 2023-08-03 | 濮阳惠成 | X1678-20230801 | 21560 | 白色固体 | [6 empty] | 713.1 |  |  |  | 合格
M4108 | 2023-08-03 | 山东畅正 | M4108-20230801 | 9120 | 白色固体 | [5 empty] | 没做 |  |  |  |  | 合格
A22新戊二醇 | 2023-08-03 | 宁夏百川 | A22-20230801 | 32000 | 白色片状固体 | [5 empty] | 116.1～122.7 |  |  |  |  | 合格
Y11季戊四醇 | 2023-08-03 | 安徽金禾 | Y11-20230801 | 20000 | 白色粒状固体，无可见杂质 | [10 empty] | 合格
R1208 | 2023-08-03 | 河南八方 | R1208-20230801 | 4960 | 无色透明液体，无可见水及机械杂质。 |  |  | 0.79 | 115～116 | 38 |  | 0.02 | ＜10 |  |  | 合格
R1173 | 2023-08-03 | 河南八方 | R1173-20230801 | 1800 | 无色透明液体，无可见水及机械杂质。 |  |  | 0.877 | 76～77 | 38 |  | 0.01 | ＜10 |  |  | 合格
R1505醋酸正丁酯 | 2023-08-03 | 河南八方 | R1505-20230801 | 2700 | 无色透明液体，无可见水及机械杂质。 |  |  | 0.865 | 122～125 | 38 |  | 0.02 | ＜10 |  |  | 合格
A55异丙醇（溶剂） | 2023-08-04 | 河南八方 | A55-20230801 | 6080 | 无色透明液体，无可见水及机械杂质。 |  |  | 0.772 | 81～83 | 35 |  | 0.02 | ＜10 |  |  | 合格
A66己二酸 | 2023-08-04 | 北京柏依 | A66-20230801 | 33000 | 白色固体粉末 | 100.08 | [9 empty] | 合格
A22新戊二醇 | 2023-08-05 | 沾化宝达 | A22-20230802 | 32000 | 白色片状固体 | [5 empty] | 110.6～117.9 |  |  |  |  | 合格
R1902 | 2023-08-05 | 山东英禾 | R1902-20230801 | 32000 | 无色透明液体，无机械杂质 |  |  | 1.076 | 180～185 | 48 |  | 0.08 | 10 |  |  | 合格
A11（N，N-二甲基-1，3-丙二醇） | 2023-08-05 | 上海承展 | A11-20230801 | 3000 | 无色透明液体，无机械杂质 |  |  | 1.001 | 206～207 | 38 |  |  | ＜10 |  |  | 合格
A88对苯二甲酸酐 | 2023-08-05 | 青岛嘉德瑞 | A88-20230801 | 32400 | 白色固体粉末 | [10 empty] | 合格
5717 | 2023-08-05 | 江苏三木 | 5717-20230801 | 3525 | 无色透明液体，无可见水及机械杂质。 | [10 empty] | 合格
Y33已二醇 | 2023-08-06 | 张家港铠米诚 | Y33-20230801 | 33000 | 无色透明液体，无机械杂质 |  |  | 1.102 | 190～195 | 36 |  |  | ＜10 |  |  | 合格
A77邻苯二甲酸酐 | 2023-08-06 | 天津滨海宏源 | A77-20230801 | 34000 | 白色鳞片状固体 | 100.86 | [9 empty] | 合格
XYL二甲苯（溶剂） | 2023-08-07 | 东明中油 | XYL-20230801 | 33000 | 无色透明液体，无机械杂质 |  |  | 0.868 | 135～137 | 31 |  | 0.01 | ＜10 |  |  | 合格
S-100#混三甲苯（溶剂） | 2023-08-07 | 南京美私威 | S-100#-20230802 | 33000 | 无色透明液体，无机械杂质 |  |  | 0.864 | 161～170 | 35 |  | 0.01 | ＜10 |  |  | 合格
A77邻苯二甲酸酐 | 2023-08-07 | 天津宏源 | A77-20230802 | 34000 | 白色鳞片状固体 | 101.73 | [9 empty] | 合格
A77邻苯二甲酸酐 | 2023-08-07 | 天津宏源 | A77-20230803 | 34000 | 白色鳞片状固体 | 103.63 | [9 empty] | 合格
B109间苯二甲酸 | 2023-08-07 | 安徽金源鸿 | B109-20230801 | 10000 | 白色固体粉末 | 100.96 | [9 empty] | 合格
A22新戊二醇 | 2023-08-08 | 沾化宝达 | A22-20230803 | 32000 | 白色片状固体 | [5 empty] | 113.7～120.7 |  |  |  |  | 合格
F604 | 2023-08-09 | 濮阳惠成 | F604-20230802 | 9000 | 白色固体 | [6 empty] | 734.5 |  |  |  | 合格
A99偏苯三酸酐 | 2023-08-09 | 南京双杰 | A99-20230801 | 10000 | 微黄色片状固体，无机械杂质 | [5 empty] | 157.8～164.7 | 906.2 |  |  |  | 合格
M4108 | 2023-08-10 | 山东畅正 | M4108-20230802 | 10260 | 白色固体 |  |  |  | 38.2～444.1 | [6 empty] | 合格
R1505醋酸正丁酯 | 2023-08-10 | 河南八方 | R1505-20230802 | 7200 | 无色透明液体，无可见水及机械杂质。 |  |  | 0.871 | 121～126 | 32 |  | 0.01 | ＜10 |  |  | 合格
S-100#混三甲苯（溶剂） | 2023-08-11 | 南京美私威 | S-100#-20230803 | 33000 | 无色透明液体，无机械杂质 |  |  | 0.862 | 156～170 | 33 |  | 0.01 | ＜10 |  |  | 合格
A11（N，N-二甲基-1，3-丙二醇） | 2023-08-11 | 上海承展 | A11-20230802 | 3000 | 无色透明液体，无机械杂质 |  |  | 1.006 | 206～208 | 34 |  |  | ＜10 |  |  | 合格
XYL二甲苯（溶剂） | 2023-08-11 | 东明中油 | XYL-20230802 | 33000 | 无色透明液体，无机械杂质 |  |  | 0.851 | 135～139 | 35 |  | 0.02 | ＜10 |  |  | 合格
A77邻苯二甲酸酐 | 2023-08-13 | 山东联盛 | A77-20230804 | 33000 | 白色鳞片状固体 | 108.56 | [9 empty] | 合格
Y66二甘醇 | 2023-08-14 | 常州楚弘 | Y66-20230801 | 33000 | 无色透明液体，无机械杂质 |  |  | 1.107 | 235～240 | 34 |  |  | 没做 |  |  | 合格
S-100#混三甲苯（溶剂） | 2023-08-15 | 南京美私威 | S-100#-20230804 | 33000 | 无色透明液体，无机械杂质 |  |  | 0.867 | 158～168 | 30 |  | 0.01 | ＜10 |  |  | 合格
5747 | 2023-08-15 | 江苏三木 | 5747-20230801 | 11750 | 无色透明液体，无可见水及机械杂质。 | [8 empty] | VOS:54 | 固体分：97.65 | 合格
KMA | 2023-08-15 | 新蓝天 | KMA-20230801 |  | 无色透明液体，无机械杂质 | [10 empty] | 合格
S-100#混三甲苯（溶剂） | 2023-08-17 | 张家港天捷 | S-100#-20230805 | 34000 | 无色透明液体，无机械杂质 |  |  | 0.863 | 156～170 | 32 |  | 0.01 | ＜10 |  |  | 合格
A22新戊二醇 | 2023-08-17 | 沾化宝达 | A22-20230804 | 32000 | 白色片状固体 | [5 empty] | 112.2～119.8 |  |  |  |  | 合格
B109间苯二甲酸 | 2023-08-17 | 安徽金源鸿 | B109-20230802 | 15000 | 白色固体粉末 | 102.26 | [9 empty] | 合格
A44-L甘油 | 2023-08-18 | 郑州优尼凯 | A44-20230801 | 33000 | 无色透明液体，无机械杂质 |  |  | 1.251 | 280°没有变色 | 35 |  |  | <10 |  |  | 合格
A77邻苯二甲酸酐 | 2023-08-18 | 天捷宏源 | A77-20230805 | 33000 | 白色鳞片状固体 | 102.26 | [9 empty] | 合格
A22新戊二醇 | 2023-08-19 | 沾化宝达 | A22-20230805 | 32000 | 白色片状固体 | [5 empty] | 113.2～120.1 |  |  |  |  | 合格
Y33已二醇 | 2023-08-19 | 湖北民琼 | Y33-20230802 | 33000 | 无色透明液体，无机械杂质 |  |  | 1.102 | 192～196 | 40 |  |  | ＜10 |  |  | 合格
A88对苯二甲酸酐 | 2023-08-19 | 常州瑞轩 | A88-20230802 | 31200 | 白色固体粉末 | [10 empty] | 合格
R5018 | 2023-08-20 |  | R5018-20230801 | 33000 | 无色透明液体，无机械杂质 |  |  | 1.031 | 152～192 | 31 |  | 0.01 | ＜10 |  |  | 合格
A77邻苯二甲酸酐 | 2023-08-20 | 河南博泓达 | A77-20230806 | 34000 | 白色鳞片状固体 | 104.28 | [9 empty] | 合格
A77邻苯二甲酸酐 | 2023-08-20 | 山东联盛 | A77-20230807 | 33000 | 白色鳞片状固体 | 104.75 | [9 empty] | 合格
XYL二甲苯（溶剂） | 2023-08-22 | 东明中油 | XYL-20230803 | 33000 | 无色透明液体，无机械杂质 |  |  | 0.857 | 135～138 | 29 |  | 0.02 | ＜10 |  |  | 合格
R1902 | 2023-08-22 | 山东英禾 | R1902-20230802 | 33000 | 无色透明液体，无机械杂质 |  |  | 1.092 | 180～186 | 30 |  | 0.08 | 10 |  |  | 合格
S-100#混三甲苯（溶剂） | 2023-08-24 | 南京美私威 | S-100#-20230806 | 33000 | 无色透明液体，无机械杂质 |  |  | 0.864 | 156～170 | 37 |  | 0.01 | ＜10 |  |  | 合格
R1173 | 2023-08-25 | 河南八方 | R1173-20230802 | 1620 | 无色透明液体，无可见水及机械杂质。 |  |  | 0.888 | 76～79 | 30 |  | 0.02 | ＜10 |  |  | 合格
R1505醋酸正丁酯 | 2023-08-25 | 河南八方 | R1505-20230803 | 3060 | 无色透明液体，无可见水及机械杂质。 |  |  | 0.87 | 122～127 | 31 |  | 0.02 | ＜10 |  |  | 合格
R1208 | 2023-08-25 | 河南八方 | R1208-20230802 | 4000 | 无色透明液体，无可见水及机械杂质。 |  |  | 0.799 | 115～117 | 31 |  | 0.01 | ＜10 |  |  | 合格
R1086(387-6的原料) | 2023-08-25 | 深圳冠华 | R1086-20230801 | 33000 | 无色透明液体，无可见水及机械杂质。 |  |  | 0.925 | 122～142 | 32 |  | 0.15 | ＜10 | 馏程低 | 退货 | 不合格
F604 | 2023-08-25 | 濮阳惠成 | F604-20230803 | 10750 | 白色固体 | [6 empty] | 698.4 |  |  |  | 合格
A77邻苯二甲酸酐 | 2023-08-26 | 山东联盛 | A77-20230808 | 33000 | 白色鳞片状固体 | 104.49 | [9 empty] | 合格
F703(顺酐) | 2023-08-26 | 盛源能源 | F703-20230801 | 3000 | 白色块状固体 |  | 101.26 | [8 empty] | 合格
M1405乙二醇丁醚（溶剂） | 2023-08-27 | 南京古田 | M1405-20230801 | 33000 | 无色透明液体，无机械杂质 |  |  | 0.898 | 165～168 | 22 |  | 0.03 | ＜10 |  |  | 合格
R1537（溶剂） | 2023-08-27 | 江苏弘辉 | R1537-20230801 | 33000 | 无色透明液体，无可见水及机械杂质。 |  |  | 0.945 | 148～152 | 22 |  | 0.04 | ＜10 |  |  | 合格
Y33已二醇 | 2023-08-27 | 湖北尼琼 | Y33-20230803 | 33000 | 无色透明液体，无机械杂质 |  |  | 1.111 | 190～195 | 23 |  |  | ＜10 |  |  | 合格
R1307 | 2023-08-27 | 上海思得 | R1307-20230801 | 33000 | 无色透明液体，无机械杂质 |  |  | 0.869 | 109～113 | 22 |  | 0.02 | ＜10 |  |  | 合格
A33三羟甲基丙烷 | 2023-08-27 | 南京恒辉 | A33-20230801 | 30000 | 白色块状或片状固体 | [5 empty] | 50.6～58.6 |  |  |  |  | 合格
A77邻苯二甲酸酐 | 2023-08-27 | 天津宏源 | A77-20230809 | 33000 | 白色鳞片状固体 | 102.01 | [9 empty] | 合格
A22新戊二醇 | 2023-08-28 | 沾化宝达 | A22-20230806 | 32000 | 白色片状固体 | [5 empty] | 109.7～120.1 |  |  |  |  | 合格
R3203 | 2023-08-28 | 江苏三木 | R3203-20230801 | 10120 | 无色透明液体，无可见水及机械杂质。 |  |  | 1.151 | 93～97 | 22 |  | 0.14 | ＜10 |  |  | 合格
F909-L | 2023-08-28 | 四川宝汉丰 | F909-L-20230801 | 35000 | 微黄色透明液体，无机械杂质 | [6 empty] | 197.96 | 2 |  |  | 合格
M5009环己酮（溶剂） | 2023-08-28 | 宁波豪睿 | M5009-20230801 | 33000 | 无色透明液体，无机械杂质 |  |  | 0.942 | 149～152 | 23 |  | 0.03 | ＜10 |  |  | 合格
XYL二甲苯（溶剂） | 2023-08-29 | 东明中油 | XYL-20230804 | 33000 | 无色透明液体，无机械杂质 |  |  | 0.86 | 135～139 | 25 |  | 0.02 | ＜10 |  |  | 合格
M3207 | 2023-08-29 | 江苏三木 | M3207-20230801 | 4000 | 微黄色或无色透明固体 | [10 empty] | 合格
M3828（环氧原料） | 2023-08-29 | 江苏三木 | M3828-20230801 | 2400 | 无色透明液体，无机械杂质 | [10 empty] | 合格
X2765 | 2023-08-29 | 曹县新智源 | X2765-20230801 | 18000 | 白色粒状固体 | [10 empty] | 合格
X1678 | 2023-08-30 | 濮阳惠成 | X1678-20230802 | 29920 | 白色固体 | [6 empty] | 716.9 |  |  |  | 合格
S-100#混三甲苯（溶剂） | 2023-08-30 | 南京美私威 | S-100#-20230806 | 33000 | 无色透明液体，无机械杂质 |  |  | 0.866 | 155～171 | 27 |  | 0.02 | ＜10 |  |  | 合格
R1902 | 2023-08-31 | 山东英禾 | R1902-20230803 | 33000 | 无色透明液体，无机械杂质 |  |  | 1.084 | 180～186 | 36 |  | 0.08 | 10 |  |  | 合格
R1086(387-6的原料) | 2023-09-01 | 深圳冠华 | R1086-20230901 | 33000 | 无色透明液体，无可见水及机械杂质。 |  |  | 0.959 | 142～155 | 29 |  | 0.48 | ＜10 |  |  | 合格
A22新戊二醇 | 2023-09-01 | 沾化宝达 | A22-20230901 | 32000 | 白色片状固体 | [5 empty] | 115.4～123.2 |  |  |  |  | 合格
A99偏苯三酸酐 | 2023-09-03 | 南京双杰 | A99-20230901 | 2000 | 微黄色片状固体，无机械杂质 | [5 empty] | 154.9～164.6 | 877.6 |  |  |  | 合格
X1678 | 2023-09-04 | 濮阳惠成 | X1678-20230901 | 29920 | 白色固体 | [10 empty] | 合格
H9001单丁基氧化锡（催化剂） | 2023-09-04 | 正恒化工 | H9001-20230901 | 500 | 白色固体粉末 | [10 empty] | 合格
R1902 | 2023-09-05 | 山东英禾 | R1902-20230901 | 30000 | 无色透明液体，无机械杂质 |  |  | 1.088 | 179～186 | 40 |  | 0.07 | 20 |  |  | 合格
S-100#混三甲苯（溶剂） | 2023-09-05 | 南京美私威 | S-100#-20230901 | 33000 | 无色透明液体，无机械杂质 |  |  | 0.861 | 157～170 | 33 |  | 0.02 | ＜10 |  |  | 合格
R3203 | 2023-09-06 | 江苏三木 | R3203-20230901 | 30000 | 无色透明液体，无可见水及机械杂质。 |  |  | 1.138 | 92～97 | 34 |  | 0.1 | ＜10 |  |  | 合格
A77邻苯二甲酸酐 | 2023-09-06 | 天津宏源 | A77-20230901 | 33000 | 白色鳞片状固体 | 102.97 | [9 empty] | 合格
A88对苯二甲酸酐 | 2023-09-06 | 常州瑞轩 | A88-20230901 | 32400 | 白色固体粉末 | [10 empty] | 合格
X1678 | 2023-09-07 | 濮阳惠成 | X1678-20230902 | 29920 | 白色固体 | [6 empty] | 723.8 |  |  |  | 合格
A22新戊二醇 | 2023-09-07 | 沾化宝达 | A22-20230902 | 32000 | 白色片状固体 | [5 empty] | 113.9～121.9 |  |  |  |  | 合格
A22新戊二醇 | 2023-09-08 | 沾化宝达 | A22-20230903 | 32000 | 白色片状固体 | [5 empty] | 117.6～123.2 |  |  |  |  | 合格
A22新戊二醇 | 2023-09-08 | 沾化宝达 | A22-20230904 | 32000 | 白色片状固体 | [5 empty] | 117.7～124.3 |  |  |  |  | 合格
S-100#混三甲苯（溶剂） | 2023-09-08 | 南京美私威 | S-100#-20230902 | 33000 | 无色透明液体，无机械杂质 |  |  | 0.863 | 160～172 | 34 |  | 0.02 | ＜10 |  |  | 合格
A66己二酸 | 2023-09-08 | 北京柏依 | A66-20230901 | 33000 | 白色固体粉末 | 101.78 | [9 empty] | 合格
A11（N，N-二甲基-1，3-丙二醇） | 2023-09-08 | 上海承展 | A11-20230901 | 33000 | 无色透明液体，无机械杂质 |  |  | 1.006 | 206～209 | 34 |  |  | ＜10 |  |  | 合格
A22新戊二醇 | 2023-09-09 | 沾化宝达 | A22-20230905 | 32000 | 白色片状固体 | [5 empty] | 113.9～121.11 |  |  |  |  | 合格
A77邻苯二甲酸酐 | 2023-09-09 | 开封九泓 | A77-20230902 | 34000 | 白色鳞片状固体 | 102.93 | [9 empty] | 合格
M4108 | 2023-09-09 | 山东畅正 | M4108-20230901 | 15960 | 白色固体 |  |  |  | 36.9～42.1 | [6 empty] | 合格
XYL二甲苯（溶剂） | 2023-09-10 | 东明中油 | XYL-20230901 | 33000 | 无色透明液体，无机械杂质 |  |  | 0.854 | 135～139 | 31 |  | 0.01 | ＜10 |  |  | 合格
Y33已二醇 | 2023-09-10 | 张家港铠米诚 | Y33-20230901 | 33000 | 无色透明液体，无机械杂质 |  |  | 1.104 | 190～193 | 28 |  |  | ＜10 |  |  | 合格
R5018 | 2023-09-10 |  | R5018-20230901 | 33000 | 无色透明液体，无机械杂质 |  |  | 1.034 | 152～192 | 28 |  | 0.04 | ＜10 |  |  | 合格
H6973 | 2023-09-10 | 河南辉腾 | H6973-20230901 | 300 | 白色颗粒状固体 | [10 empty] | 合格
A77邻苯二甲酸酐 | 2023-09-11 | 开封九泓 | A77-20230903 | 34000 | 白色鳞片状固体 | 102.93 | [9 empty] | 合格
R1902 | 2023-09-12 | 山东英禾 | R1902-20230902 | 32000 | 无色透明液体，无机械杂质 |  |  | 1.097 | 181～187 | 28 |  | 0.08 | 20 |  |  | 合格
X1678 | 2023-09-12 | 濮阳惠成 | X1678-20230903 | 29920 | 白色固体 | [6 empty] | 713 |  |  |  | 合格
A55异丙醇（溶剂） | 2023-09-13 | 河南八方 | A55-20230901 | 5920 | 无色透明液体，无可见水及机械杂质。 |  |  | 0.771 | 83～89 | 29 |  | 0.02 | ＜10 |  |  | 合格
R1173 | 2023-09-13 | 河南八方 | R1173-20230901 | 1980 | 无色透明液体，无可见水及机械杂质。 |  |  | 0.89 | 75～81 | 29 |  | 0.01 | ＜10 |  |  | 合格
X2765 | 2023-09-15 | 曹县新智源 | X2765-20230901 | 15000 | 白色粒状固体 | [10 empty] | 合格
A88对苯二甲酸酐 | 2023-09-15 | 常州瑞轩 | A88-20230902 | 32400 | 白色固体粉末 | [10 empty] | 合格
WY183 | 2023-09-15 |  | WY183-20230901 |  | 白色固体 | [6 empty] | 720.7 |  |  |  | 合格
S-100#混三甲苯（溶剂） | 2023-09-16 | 南京美私威 | S-100#-20230903 | 33000 | 无色透明液体，无机械杂质 |  |  | 0.87 | 160～172 | 27 |  | 0.02 | ＜10 |  |  | 合格
B109间苯二甲酸 | 2023-09-16 | 安徽金源鸿 | B109-20230901 | 10000 | 白色固体粉末 | 101.53 | [9 empty] | 合格
A77邻苯二甲酸酐 | 2023-09-16 | 天津宏源 | A77-20230904 | 33000 | 白色鳞片状固体 | 102.74 | [9 empty] | 合格
F218 | 2023-09-17 | 南京东德 | F218-20230901 | 2000 | 白色固体粉末 | [10 empty] | 合格
F718 | 2023-09-17 | 南京东德 | F718-20230901 | 1110 | 白色固体粉末 | [10 empty] | 合格
R1086(387-6的原料) | 2023-09-17 | 江苏弘辉 | R1086-20230902 | 33000 | 无色透明液体，无可见水及机械杂质。 |  |  | 0.96 | 144～149 | 28 |  | 0.16 | ＜10 |  |  | 合格
R5018 | 2023-09-19 |  | R5018-20230902 | 33000 | 无色透明液体，无机械杂质 |  |  | 1.033 | 150～194 | 29 |  | 0.02 | ＜10 |  |  | 合格
XYL二甲苯（溶剂） | 2023-09-20 | 东明中油 | XYL-20230902 | 33000 | 无色透明液体，无机械杂质 |  |  | 0.861 | 135～140 | 25 |  | 0.01 | ＜10 |  |  | 合格
H5007 | 2023-09-22 | 河南大川 | H5007-20230901 | 2000 | 棕红色透明液体 | NCO:33.88 | [9 empty] | 合格
A77邻苯二甲酸酐 | 2023-09-23 | 山东联盛 | A77-20230906 | 33000 | 白色鳞片状固体 | 102.79 | [9 empty] | 合格
A77邻苯二甲酸酐 | 2023-09-23 | 天津宏源 | A77-20230907 | 34000 | 白色鳞片状固体 | 106.42 | [9 empty] | 合格
Y33已二醇 | 2023-09-24 | 天津新翼 | Y33-20230902 | 33000 | 无色透明液体，无机械杂质 |  |  | 1.112 | 190～193 | 24 |  |  | ＜10 |  |  | 合格
M6015 | 2023-09-24 |  | M6015-20230901 | 32000 | 微黄色透明液体，无机械杂质 |  |  | 1.034 |  |  |  | 6.7 |  |  |  | 合格
A88对苯二甲酸酐 | 2023-09-24 | 常州瑞轩 | A88-20230903 | 32400 | 白色固体粉末 | [10 empty] | 合格
M4108 | 2023-09-24 | 元利化学 | M4108-20230902 | 11400 | 白色固体 |  |  |  | 38.8～41.6 | [6 empty] | 合格
B406二元酸甲酯(DBE)（溶剂） | 2023-09-24 | 元利化学 | B406-20230901 | 4400 | 无色透明液体，无机械杂质 |  |  | 1.087 | 196～217 | 24 |  | 0.07 | ＜10 |  |  | 合格
5717 | 2023-09-24 | 江苏三木 | 5717-20230901 | 5640 | 无色透明液体，无可见水及机械杂质。 | [10 empty] | 合格
XYL二甲苯（溶剂） | 2023-09-25 | 东明中油 | XYL-20230903 | 33000 | 无色透明液体，无机械杂质 |  |  | 0.865 | 136～138 | 21 |  | 0.03 | ＜10 |  |  | 合格
S-100#混三甲苯（溶剂） | 2023-09-25 | 南京美私威 | S-100#-20230904 | 33000 | 无色透明液体，无机械杂质 |  |  | 0.87 | 155～171 | 21 |  | 0.01 | ＜10 |  |  | 合格
F909 | 2023-09-25 | 四川宝汉丰 | F909-20230901 | 35000 | 微黄色透明液体，无机械杂质 | [6 empty] | 194.9 | ＜3 |  |  | 合格
A44-L甘油 | 2023-09-25 | 郑州优尼凯 | A44-20230901 | 33000 | 无色透明液体，无机械杂质 |  |  | 1.244 | 281°没有变色 | 43 |  |  | ＜10 |  |  | 合格
A77邻苯二甲酸酐 | 2023-09-27 | 天津宏源 | A77-20230908 | 34000 | 白色鳞片状固体 | 103.22 | [9 empty] | 合格
X2765 | 2023-09-27 | 曹县新智源 | X2765-20230902 | 15000 | 白色粒状固体 | [10 empty] | 合格
R1537（溶剂） | 2023-09-28 | 江苏弘辉 | R1537-20230901 | 33000 | 无色透明液体，无可见水及机械杂质。 |  |  | 0.945 | 148～152 | 22 |  | 0.04 | ＜10 |  |  | 合格
R3203 | 2023-09-28 | 晟恒永嘉 | R3203-20230902 | 32000 | 无色透明液体，无可见水及机械杂质。 |  |  | 1.169 | 94～95 | 11 |  | 0.15 | ＜10 |  |  | 合格
S-100#混三甲苯（溶剂） | 2023-10-04 | 张家港天捷 | S-100#-20231001 | 33000 | 无色透明液体，无机械杂质 |  |  | 0.875 | 157～170 | 21 |  | 0.02 | ＜10 |  |  | 合格
A77邻苯二甲酸酐 | 2023-10-04 | 山东与兴 | A77-20231001 | 33000 | 白色鳞片状固体 | 104.28 | [9 empty] | 合格
A77邻苯二甲酸酐 | 2023-10-04 | 山东与兴 | A77-20231002 | 33000 | 白色鳞片状固体 | 102.82 | [9 empty] | 合格
R1902 | 2023-10-05 | 山东英禾 | R1902-20231001 | 32000 | 无色透明液体，无机械杂质 |  |  | 1.09 | 181～187 | 32 |  | 0.09 | ＜10 |  |  | 合格
Y33已二醇 | 2023-10-05 | 天津新翼 | Y33-20231001 | 33000 | 无色透明液体，无机械杂质 |  |  | 1.108 | 190～194 | 23 |  |  | ＜10 |  |  | 合格
XYL二甲苯（溶剂） | 2023-10-08 | 东明中油 | XYL-20231001 | 33000 | 无色透明液体，无机械杂质 |  |  | 0.862 | 135～138 | 22 |  | 0.01 | ＜10 |  |  | 合格
X1678 | 2023-10-08 | 濮阳惠成 | X1678-20231001 | 29920 | 白色固体 | [6 empty] | 730.2 |  |  |  | 合格
Y66二甘醇 | 2023-10-09 | 江阴超远 | Y66-20231001 | 34000 | 无色透明液体，无机械杂质 |  |  | 1.112 | 236～239 | 25 |  |  | ＜10 |  |  | 合格
R1505醋酸正丁酯 | 2023-10-10 | 河南八方 | R1505-20231001 | 3060 | 无色透明液体，无可见水及机械杂质。 |  |  | 0.882 | 123～126 | 20 |  | 0.02 | ＜10 |  |  | 合格
R1208 | 2023-10-10 | 河南八方 | R1208-20231001 | 4960 | 无色透明液体，无可见水及机械杂质。 |  |  | 0.803 | 116～120 | 20 |  | 0.01 | ＜10 |  |  | 合格
A33三羟甲基丙烷 | 2023-10-10 | 湖北民琼 | A33-20231001 | 30000 | 白色块状或片状固体 | [5 empty] | 55.7～61.9 |  |  |  |  | 合格
A77邻苯二甲酸酐 | 2023-10-10 | 山东联盛 | A77-20231003 | 33000 | 白色鳞片状固体 | 103.2 | [9 empty] | 合格
B208月桂酸 | 2023-10-10 | 南京古田 | B208-20231001 | 30000 | 白色块状或片状固体 | [6 empty] | 278.7 |  |  |  | 合格
H9001单丁基氧化锡（催化剂） | 2023-10-10 | 昌州临港 | H9001-20231001 | 500 | 白色固体粉末 | [10 empty] | 合格
R5018 | 2023-10-11 |  | R5018-20231001 | 33000 | 无色透明液体，无机械杂质 |  |  | 1.041 | 153～190 | 24 |  | 0.01 | ＜10 |  |  | 合格
S-100#混三甲苯（溶剂） | 2023-10-12 | 南京美私威 | S-100#-20231002 | 33000 | 无色透明液体，无机械杂质 |  |  | 0.864 | 157～162 | 22 |  | 0.01 | ＜10 |  |  | 合格
A77邻苯二甲酸酐 | 2023-10-13 | 天津宏源 | A77-20231004 | 33000 | 白色鳞片状固体 | 102.83 | [9 empty] | 合格
M5009环己酮（溶剂） | 2023-10-13 | 上海思德 | M5009-20231001 | 33000 | 无色透明液体，无机械杂质 |  |  | 0.945 | 152～155 | 18 |  | 0.02 | ＜10 |  |  | 合格
XYL二甲苯（溶剂） | 2023-10-14 | 东明中油 | XYL-20231002 | 33000 | 无色透明液体，无机械杂质 |  |  | 0.866 | 135～139 | 22 |  | 0.01 | ＜10 |  |  | 合格
R1902 | 2023-10-14 | 山东英禾 | R1902-20231002 | 33000 | 无色透明液体，无机械杂质 |  |  | 1.095 | 180～188 | 32 |  | 0.19 | 40 |  |  | 合格
X1678 | 2023-10-14 | 濮阳惠成 | X1678-20231002 | 29920 | 白色固体 | [6 empty] | 732 |  |  |  | 合格
A88对苯二甲酸酐 | 2023-10-14 | 常州瑞轩 | A88-20231001 | 32400 | 白色固体粉末 | [10 empty] | 合格
A77邻苯二甲酸酐 | 2023-10-14 | 天津宏源 | A77-20231005 | 33000 | 白色鳞片状固体 | 102.81 | [9 empty] | 合格
5747 | 2023-10-15 | 江苏三木 | 5747-20231001 | 6815 | 无色透明液体，无可见水及机械杂质。 | [7 empty] | <1 | VOS:57 | 固体分：97.92 | 合格
5717 | 2023-10-15 | 江苏三木 | 5717-20231001 | 8225 | 无色透明液体，无可见水及机械杂质。 | [7 empty] | <1 | VOS:34 | 固体分：80.19 | 合格
X2765 | 2023-10-15 | 山东新智源 | X2765-20231001 | 15000 | 白色粒状固体 | [10 empty] | 合格
M3828（环氧原料） | 2023-10-15 | 江苏三木 | M3828-20231001 | 4800 | 无色透明液体，无机械杂质 | [10 empty] | 合格
Y33已二醇 | 2023-10-15 | 天津新翼 | Y33-20231002 | 34000 | 无色透明液体，无机械杂质 |  |  | 1.106 | 190～194 | 22 |  |  | ＜10 |  |  | 合格
B109间苯二甲酸 | 2023-10-15 | 安徽金源鸿 | B109-20231001 | 10000 | 白色固体粉末 | 102.06 | [9 empty] | 合格
A88对苯二甲酸酐 | 2023-10-17 | 常州瑞轩 | A88-20231002 | 32400 | 白色固体粉末 | [10 empty] | 合格
R5018 | 2023-10-17 |  | R5018-20231002 | 33000 | 无色透明液体，无机械杂质 |  |  | 1.037 | 152～195 | 24 |  | 0.01 | ＜10 |  |  | 合格
A77邻苯二甲酸酐 | 2023-10-17 | 山东联盛 | A77-20231006 | 33000 | 白色鳞片状固体 | 102.17 | [9 empty] | 合格
KMA | 2023-10-17 | 浙江圣安 | KMA-20231001 | 1900 | 无色透明液体，无机械杂质 | [10 empty] | 合格
DHS | 2023-10-20 | 江西凯迈斯 | DHS-20231001 | 1000 | 白色粒状固体 | [5 empty] | 99.5～103.5 | 294.3 |  |  |  | 合格
5717 | 2023-10-21 | 江苏三木 | 5717-20231002 | 7050 | 无色透明液体，无可见水及机械杂质。 | [7 empty] | <1 | VOS:34 | 固体分：80.19 | 合格
5747 | 2023-10-21 | 江苏三木 | 5747-20231002 | 2585 | 无色透明液体，无可见水及机械杂质。 | [7 empty] | <1 | VOS:57 | 固体分：97.92 | 合格
R5018 | 2023-10-22 |  | R5018-20231003 | 33000 | 无色透明液体，无机械杂质 |  |  | 1.042 | 151～192 | 16 |  | 0.02 | ＜10 |  |  | 合格
M6015 | 2023-10-22 | 宁夏百川 | M6015-20231001 | 30000 | 微黄色透明液体，无机械杂质 |  |  | 1.024 |  | 37 |  | 1.8 | ＜10 |  |  | 合格
S-100#混三甲苯（溶剂） | 2023-10-25 | 南京美私威 | S-100#-20231003 | 33000 | 无色透明液体，无机械杂质 |  |  | 0.872 | 156～170 | 20 |  | 0.01 | ＜10 |  |  | 合格
R1537（溶剂） | 2023-10-26 | 山东木华达 | R1537-20231001 | 33000 | 无色透明液体，无可见水及机械杂质。 |  |  | 0.947 | 149～154 | 22 |  | 0.04 | ＜10 |  |  | 合格
R1902 | 2023-10-26 | 山东英禾 | R1902-20231003 | 33000 | 无色透明液体，无机械杂质 |  |  | 1.094 | 183～187 | 22 |  | 0.07 | 10 |  |  | 合格
XYL二甲苯（溶剂） | 2023-10-26 | 东明中油 | XYL-20231003 | 33000 | 无色透明液体，无机械杂质 |  |  | 0.863 | 136～140 | 23 |  | 0.01 | ＜10 |  |  | 合格
A99偏苯三酸酐 | 2023-10-26 | 江苏正丹 | A99-20231001 | 18000 | 微黄色片状固体，无机械杂质 | [5 empty] | 161.6～166.3 | 859.5 |  |  |  | 合格
R3203 | 2023-10-27 | 浙江中匠 | R3203-20231001 | 32000 | 无色透明液体，无可见水及机械杂质。 |  |  | 1.158 | 92～98 | 20 |  | 0.14 | ＜10 |  |  | 合格
F909 | 2023-10-27 | 四川宝汉丰 | F909-20231001 | 35000 | 微黄色透明液体，无机械杂质 | [6 empty] | 194.1 | 没做 |  |  | 合格
A77邻苯二甲酸酐 | 2023-10-27 | 天津宏源 | A77-20231007 | 33000 | 白色鳞片状固体 | 101.01 | [9 empty] | 合格
H7003次磷酸 | 2023-10-27 | 宜兴昌裕 | H7003-20231001 | 1000 | 无色透明液体，无可见水及机械杂质。 | [10 empty] | 合格
Y33已二醇 | 2023-10-27 | 天津新翼 | Y33-20231003 | 33000 | 无色透明液体，无机械杂质 |  |  | 1.106 | 190～196 | 34 |  |  | ＜10 |  |  | 合格
5717 | 2023-10-28 | 江苏三木 | 5717-20231003 | 8225 | 无色透明液体，无可见水及机械杂质。 | [7 empty] | <1 | VOS:42 | 固体分：78.38 | 合格
5747 | 2023-10-28 | 江苏三木 | 5747-20231003 | 8225 | 无色透明液体，无可见水及机械杂质。 | [7 empty] | <1 | VOS:55 | 固体分：96.94 | 合格
A11（N，N-二甲基-1，3-丙二醇） | 2023-10-28 | 常州绿海 | A11-20231001 | 5120 | 无色透明液体，无机械杂质 |  |  | 1.104 | 205～210 | 21 |  |  | ＜10 |  |  | 合格
A55异丙醇（溶剂） | 2023-10-28 | 淮安中邦 | A55-20231001 | 6400 | 无色透明液体，无可见水及机械杂质。 |  |  | 0.87 | 82～87 | 21 |  | 0.01 | ＜10 |  |  | 合格
X2765 | 2023-10-28 | 山东新智源 | X2765-20231002 | 15000 | 白色粒状固体 | [10 empty] | 合格
A77邻苯二甲酸酐 | 2023-10-29 | 上东与兴 | A77-20231008 | 33000 | 白色鳞片状固体 | 102.38 | [9 empty] | 合格
Y33已二醇 | 2023-10-29 | 天津新翼 | Y33-20231004 | 33000 | 无色透明液体，无机械杂质 |  |  |  | 190～196 | 34 |  |  | ＜10 |  |  | 合格
M6015 | 2023-10-30 | 宁夏百川 | M6015-20231002 | 30000 | 微黄色透明液体，无机械杂质 |  |  | 1.03 |  | 39 |  | 1.4 | ＜25 |  |  | 合格
A77邻苯二甲酸酐 | 2023-10-30 | 上东与兴 | A77-20231009 | 33000 | 白色鳞片状固体 | 103 | [9 empty] | 合格
M4108 | 2023-10-30 | 山东畅正 | M4108-20231001 | 11400 | 白色固体 |  |  |  | 39.6～44.6 | [6 empty] | 合格
XYL二甲苯（溶剂） | 2023-11-03 | 东明中油 | XYL-20231101 | 33000 | 无色透明液体，无机械杂质 |  |  | 0.863 | 136～140 | 23 |  | 0.01 | ＜10 |  |  | 合格
S-100#混三甲苯（溶剂） | 2023-11-03 | 南京美私威 | S-100#-20231101 | 33000 | 无色透明液体，无机械杂质 |  |  | 0.872 | 156～170 | 20 |  | 0.01 | ＜10 |  |  | 合格
R5018 | 2023-11-03 |  | R5018-20231101 | 33000 | 无色透明液体，无机械杂质 |  |  | 1.042 | 151～192 | 16 |  | 0.02 | ＜10 |  |  | 合格
H5007 | 2023-11-03 | 河南大川 | H5007-20231101 | 2750 | 棕红色透明液体 | NCO:33.88 | [9 empty] | 合格
B109间苯二甲酸 | 2023-11-05 | 安徽金源鸿 | B109-20231101 | 10000 | 白色固体粉末 | 108.84 | [9 empty] | 合格
A77邻苯二甲酸酐 | 2023-11-05 | 上东与兴 | A77-20231101 | 33000 | 白色鳞片状固体 | 102.03 | [9 empty] | 合格
A22新戊二醇 | 2023-11-06 | 沾化宝达 | A22-20231101 | 32000 | 白色片状固体 | [5 empty] | 121.2～126.0 |  |  |  |  | 合格
K608(催化剂) | 2023-11-06 | 北京极易 | K208-20231101 | 40 | 白色固体粉末 | [10 empty] | 合格
A11（N，N-二甲基-1，3-丙二醇） | 2023-11-07 | 上海承展 | A11-20231101 | 30000 | 无色透明液体，无机械杂质 |  |  | 1.009 | 206～213 | 35 |  |  | ＜10 |  |  | 合格
K309(三苯基磷) | 2023-11-07 | 苏州锦源 | K309-20231101 | 25 | 白色固体粉末 | [10 empty] | 合格
XYL二甲苯（溶剂） | 2023-11-08 | 东明中油 | XYL-20231102 | 33000 | 无色透明液体，无机械杂质 |  |  | 0.866 | 135～140 | 17 |  | 0.02 | ＜10 |  |  | 合格
P3(磷酸) | 2023-11-08 | 郑州富佳 | P3-20231101 | 2100 | 无色透明液体，无可见水及机械杂质。 | [10 empty] | 合格
K505 | 2023-11-09 | 温州守城 | K505-20231101 | 50 | 白色固体粉末 | [10 empty] | 合格
A77邻苯二甲酸酐 | 2023-11-09 | 山东与兴 | A77-20231102 | 34000 | 白色鳞片状固体 | 99.86 | [9 empty] | 合格
S-100#混三甲苯（溶剂） | 2023-11-09 | 南京美私威 | S-100#-20231102 | 33000 | 无色透明液体，无机械杂质 |  |  | 0.875 | 156～169 | 20 |  | 0.03 | ＜10 |  |  | 合格
M4108 | 2023-11-10 | 元利化学 | M4108-20231101 | 5700 | 白色固体 |  |  |  | 38.8～41.6 | [6 empty] | 合格
A77邻苯二甲酸酐 | 2023-11-11 | 天津宏源 | A77-20231103 | 33000 | 白色鳞片状固体 | 101.6 | [9 empty] | 合格
B208月桂酸 | 2023-11-12 | 南京古田 | B208-20231101 | 30000 | 白色块状或片状固体 | [6 empty] | 279.6 |  |  |  | 合格
5747 | 2023-11-13 | 江苏三木 | 5747-20231101 | 4700 | 无色透明液体，无可见水及机械杂质。 | [10 empty] | 合格
A55异丙醇（溶剂） | 2023-11-16 | 河南八方 | A55-20231101 | 4960 | 无色透明液体，无可见水及机械杂质。 |  |  | 0.792 | 81～85 | 10 |  | 0.01 | ＜10 |  |  | 合格
R1505醋酸正丁酯 | 2023-11-16 | 河南八方 | R1505-20231101 | 2880 | 无色透明液体，无可见水及机械杂质。 |  |  | 0.892 | 121～128 | 10 |  | 0.01 | ＜10 |  |  | 合格
R1902 | 2023-11-18 | 山东英乐 | R1902-20231101 | 33000 | 无色透明液体，无可见水及机械杂质。 |  |  | 1.117 | 180～186 | 9 |  | 0.2 | 10 |  |  | 合格
R1086(387-6的原料) | 2023-11-18 | 深圳冠华 | R1086-20231101 | 33000 | 无色透明液体，无可见水及机械杂质。 |  |  | 0.978 | 142～148 | 9 |  | 0.82 | ＜10 |  |  | 合格
A88对苯二甲酸酐 | 2023-11-18 | 常州瑞轩 | A88-20231101 | 32400 | 白色固体粉末 | [10 empty] | 合格
A77邻苯二甲酸酐 | 2023-11-18 | 山东与兴 | A77-20231104 | 34000 | 白色鳞片状固体 | 100.28
WY183 | 2023-11-18 |  | WY183-20231101 |  | 白色固体 | [6 empty] | 719.3 |  |  |  | 合格
R1307 | 2023-11-19 | 河南八方 | R1307-20231101 | 33000 | 无色透明液体，无可见水及机械杂质。 |  |  | 0.878 | 109～112 | 10 |  | 0.03 | ＜10 |  |  | 合格
A44-L甘油 | 2023-11-19 | 郑州优尼凯 | A44-L-20231101 | 33000 | 无色透明液体，无可见水及机械杂质。 |  |  | 1.255 | 280°没有变色 | 33 |  |  | ＜10 |  |  | 合格
Y33已二醇 | 2023-11-20 | 天津新翼 | Y33-20231101 | 33000 | 无色透明液体，无机械杂质 |  |  | 1.108 | 190～194 | 23 |  |  | ＜10 |  |  | 合格
XYL二甲苯（溶剂） | 2023-11-20 | 东明中油 | XYL-20231103 | 33000 | 无色透明液体，无机械杂质 |  |  | 0.866 | 135～140 | 17 |  | 0.02 | ＜10 |  |  | 合格
R5018 | 2023-11-20 |  | R5018-20231102 | 33000 | 无色透明液体，无机械杂质 |  |  | 1.042 | 151～192 | 16 |  | 0.02 | ＜10 |  |  | 合格
X2765 | 2023-11-20 | 曹县新智源 | X2765-20231101 | 15000 | 白色粒状固体 | [10 empty] | 合格
A77邻苯二甲酸酐 | 2023-11-20 | 天津宏源 | A77-20231105 | 33000 | 白色鳞片状固体 | 100.49 | [9 empty] | 合格
A77邻苯二甲酸酐 | 2023-11-21 | 山东与兴 | A77-20231106 | 33000 | 白色鳞片状固体 | 99.38 | [9 empty] | 合格
A66己二酸 | 2023-11-21 | 北京柏依 | A66-20231101 | 15000 | 白色固体粉末 | 101.78 | [9 empty] | 合格
XYL二甲苯（溶剂） | 2023-11-22 | 东明中油 | XYL-20231104 | 33000 | 无色透明液体，无机械杂质 |  |  | 0.868 | 135～139 | 14 |  | 0.02 | ＜10 |  |  | 合格
S-100#混三甲苯（溶剂） | 2023-11-22 | 南京美私威 | S-100#-20231103 | 33000 | 无色透明液体，无机械杂质 |  |  | 0.877 | 159～170 | 14 |  | 0.01 | ＜10 |  |  | 合格
A77邻苯二甲酸酐 | 2023-11-23 | 山东联盛 | A77-20231107 | 33000 | 白色鳞片状固体 | 99.94 | [9 empty] | 合格
A22新戊二醇 | 2023-11-23 | 沾化宝达 | A22-20231101 | 32000 | 白色片状固体 | [5 empty] | 120.4～124.2 |  |  |  |  | 合格
A88对苯二甲酸酐 | 2023-11-23 | 常州瑞轩 | A88-20231102 | 32400 | 白色固体粉末 | [10 empty] | 合格
5747 | 2023-11-23 | 江苏三木 | 5747-20231102 | 7050 | 无色透明液体，无可见水及机械杂质。 | [10 empty] | 合格
R1208 | 2023-11-25 | 河南八方 | R1208-20231101 | 4960 | 无色透明液体，无可见水及机械杂质。 |  |  | 0.815 | 115～123 | 9 |  | 0.03 | ＜10 |  |  | 合格
R1173 | 2023-11-25 | 河南八方 | R1173-20231101 | 1980 | 无色透明液体，无可见水及机械杂质。 |  |  | 0.913 | 75～78 | 9 |  | 0.02 | ＜10 |  |  | 合格
R3203 | 2023-11-25 | 山东东敏 | R3203-20231101 | 32000 | 无色透明液体，无可见水及机械杂质。 |  |  | 1.17 | 93～95 | 9 |  | 0.22 | ＜10 |  |  | 合格
A77邻苯二甲酸酐 | 2023-11-26 | 天津宏源 | A77-20231108 | 33000 | 白色鳞片状固体 | 101.58 |  |  |  |  | 106.8～109.4 |  |  |  |  | 合格
A232 | 2023-11-29 | 南通百川 | A232-20231101 | 1000 | 白色块状固体 | [10 empty] | 合格
F604 | 2023-11-29 | 濮阳惠成 | F604-20231101 | 10000 | 白色固体 | [6 empty] | 757.3 |  |  |  | 合格
A77邻苯二甲酸酐 | 2023-11-30 | 天津宏源 | A77-20231109 | 33000 | 白色鳞片状固体 | 99.92 | [9 empty] | 合格
R1537（溶剂） | 2023-11-30 | 江苏弘辉 | R1537-20231101 | 32000 | 无色透明液体，无可见水及机械杂质。 |  |  | 0.961 | 149～150 | 4 |  | 0.04 | ＜10 |  |  | 合格
R1902 | 2023-11-30 | 山东英禾 | R1902-20231101 | 33000 | 无色透明液体，无可见水及机械杂质。 |  |  | 1.117 | 181～188 | 4 |  | 0.1 | 10 |  |  | 合格
A66己二酸 | 2023-11-30 | 北京柏依 | A66-20231102 | 15000 | 白色固体粉末 | [10 empty] | 合格
X2765 | 2023-11-30 | 曹县新智源 | X2765-20231102 | 15000 | 白色粒状固体 | [10 empty] | 合格
F909 | 2023-12-01 | 四川宝汉丰 | F909-20231201 | 35000 | 微黄色透明液体，无机械杂质 | [6 empty] | 192.9 | ＜4 |  |  | 合格
A55异丙醇（溶剂） | 2023-12-01 | 河南八方 | A55-20231201 | 4000 | 无色透明液体，无可见水及机械杂质。 |  |  | 0.799 | 82～86 | 5 |  | 0.01 | ＜10 |  |  | 合格
R1505醋酸正丁酯 | 2023-12-01 | 河南八方 | R1505-20231201 | 1980 | 无色透明液体，无可见水及机械杂质。 |  |  | 0.897 | 122～126 | 5 |  | 0.02 | ＜10 |  |  | 合格
R1173 | 2023-12-01 | 河南八方 | R1173-20231201 | 1980 | 无色透明液体，无可见水及机械杂质。 |  |  | 0.918 | 76～80 | 5 |  | 0.02 | ＜10 |  |  | 合格
B208月桂酸 | 2023-12-01 | 南京古田 | B208-20231201 | 30000 | 白色块状或片状固体 | [6 empty] | 277.5 |  |  |  | 合格
S-100#混三甲苯（溶剂） | 2023-12-01 | 南京美私威 | S-100#-20231201 | 33000 | 无色透明液体，无机械杂质 |  |  | 0.885 | 158～174 | 5 |  | 0.01 | ＜10 |  |  | 合格
M1405乙二醇丁醚（溶剂） | 2023-12-01 | 南京恒旭 | M1405-20231201 | 10320 | 无色透明液体，无机械杂质 |  |  | 0.912 | 164～169 | 3 |  | 0.06 | ＜10 |  |  | 合格
B109间苯二甲酸 | 2023-12-01 | 扬州 麒瑞 | B109-20231201 | 15000 | 白色固体粉末 | 100.39 | [9 empty] | 合格
A33三羟甲基丙烷 | 2023-12-01 | 湖北宜化 | A33-20231201 | 30000 | 白色块状或片状固体 | [5 empty] | 56.5～59 |  |  |  |  | 合格
H9001单丁基氧化锡（催化剂） | 2023-12-01 | 云锡鼎承 | H9001-20231201 | 500 | 白色固体粉末 | [10 empty] | 合格
H5007 | 2023-12-01 | 淮安中邦 | H5007-20231201 | 4000 | 棕红色透明液体 | NCO:30.9 | [9 empty] | 合格
H5005 | 2023-12-01 | 云锡鼎承 | H5005-20231201 | 25 | 无色透明液体 | [10 empty] | 合格
蓖麻油 | 2023-12-01 | 南京鑫旭 | 蓖麻油-20231201 | 2090 | 浅黄色透明液体 | [6 empty] | 1.7 | 4 |  |  | 合格
Y33已二醇 | 2023-12-02 | 天津新翼 | Y33-20231201 | 33000 | 无色透明液体，无机械杂质 |  |  | 1.114 | 190～193 | 3 |  |  | ＜10 |  |  | 合格
A22新戊二醇 | 2023-12-02 | 沾化宝达 | A22-20231201 | 32000 | 白色片状固体 | [5 empty] | 123.1～126.3 |  |  |  |  | 合格
A99偏苯三酸酐 | 2023-12-02 | 江苏正丹 | A99-20231201 | 18000 | 微黄色片状固体，无机械杂质 | [5 empty] | 162.2～165.8 | 856.2 |  |  |  | 合格
KMA | 2023-12-03 |  | KMA-20231201 | 1900 | 无色透明液体，无机械杂质 | [10 empty] | 合格
F802 | 2023-12-03 | 天津东大 | F802-20231201 | 5000 |  |  | 104.09 |  |  |  | 118～120.9 |  |  |  |  | 合格
5747 | 2023-12-07 | 江苏三木 | 5747-20231201 | 11750 | 无色透明液体，无可见水及机械杂质。 | [7 empty] | <1 | 粘度：70 | 固体分：97.59 | 合格
A77邻苯二甲酸酐 | 2023-12-06 | 天津宏源 | A77-20231201 | 33000 | 白色鳞片状固体 | 99.86 | [9 empty] | 合格
XYL二甲苯（溶剂） | 2023-12-07 | 东明中油 | XYL-20231201 | 33000 | 无色透明液体，无机械杂质 |  |  | 0.872 | 135～140 | 12 |  | 0.02 | ＜10 |  |  | 合格
A77邻苯二甲酸酐 | 2023-12-08 | 山东联盛 | A77-20231202 | 33000 | 白色鳞片状固体 | 100.24 | [9 empty] | 合格
S-150#混四甲苯（溶剂） | 2023-12-08 | 南京美私威 | S-150#-20231201 | 33000 | 无色透明液体，无机械杂质 |  |  | 0.898 | 180～202 | 16 |  | 0.02 | ＜10 |  |  | 合格
R1902 | 2023-12-11 | 山东英禾 | R1902-20231201 | 33000 | 无色透明液体，无可见水及机械杂质。 |  |  | 1.105 | 180～199 | 70 |  | 0.09 | ＜10 |  |  | 合格
S-100#混三甲苯（溶剂） | 2023-12-12 | 南京美私威 | S-100#-20231202 | 33000 | 无色透明液体，无机械杂质 |  |  | 0.886 | 159～174 | 6 |  | 0.01 | ＜10 |  |  | 合格
R1173 | 2023-12-13 | 河南八方 | R1173-20231202 | 1980 | 无色透明液体，无可见水及机械杂质。 |  |  | 0.922 | 764～83 | 5 |  | 0.01 | ＜10 |  |  | 合格
R1505醋酸正丁酯 | 2023-12-13 | 河南八方 | R1505-20231202 | 3960 | 无色透明液体，无可见水及机械杂质。 |  |  | 0.9 | 123～130 | 5 |  | 0.01 | ＜10 |  |  | 合格
R1208 | 2023-12-13 | 河南八方 | R1208-20231201 | 1920 | 无色透明液体，无可见水及机械杂质。 |  |  | 0.822 | 115～122 | 5 |  | 0.1 | ＜10 |  |  | 合格
Y66二甘醇 | 2023-12-14 | 上海璟尧 | Y66-20231201 | 33000 | 无色透明液体，无机械杂质 |  |  | 1.114 | 237～239 | 3 |  |  | ＜10 |  |  | 合格
A77邻苯二甲酸酐 | 2023-12-15 | 山东与兴 | A77-20231203 | 33000 | 白色鳞片状固体 | 100.59 | [9 empty] | 合格
S-100#混三甲苯（溶剂） | 2023-12-15 | 南京美私威 | S-100#-20231203 | 33000 | 无色透明液体，无机械杂质 |  |  | 0.887 | 160～173 | 3 |  | 0.01 | ＜10 |  |  | 合格
Y33已二醇 | 2023-12-16 | 天津新翼 | Y33-20231202 | 33000 | 无色透明液体，无机械杂质 |  |  | 1.122 | 191～196 | 2 |  |  | ＜10 |  |  | 合格
XYL二甲苯（溶剂） | 2023-12-17 | 东明中油 | XYL-20231202 | 33000 | 无色透明液体，无机械杂质 |  |  | 0.882 | 134～140 | 3 |  | 0.01 | ＜10 |  |  | 合格
A66己二酸 | 2023-12-17 | 北京柏依 | A66-20231201 | 15000 | 白色固体粉末 |  | 102.28 |  |  |  | 149.8～152.5 |  |  |  |  | 合格
S-100#混三甲苯（溶剂） | 2023-12-18 | 南京美私威 | S-100#-20231204 | 33000 | 无色透明液体，无机械杂质 |  |  | 0.889 | 160～173 | 0 |  | 0.02 | ＜10 |  |  | 合格
F604 | 2023-12-18 | 濮阳惠成 | F604-20231201 | 15950 | 白色固体 | [6 empty] | 733.3 |  |  |  | 合格
A77邻苯二甲酸酐 | 2023-12-20 | 山东与兴 | A77-20231204 | 33000 | 白色鳞片状固体 | 99.69 | [9 empty] | 合格
R3203 | 2023-12-21 | 山东东敏 | R3203-20231201 | 33000 | 无色透明液体，无可见水及机械杂质。 |  |  | 1.182 | 92～101 | 5 |  | 0.01 | ＜10 |  |  | 合格
R1208 | 2023-12-21 | 河南八方 | R1208-20231202 | 1600 | 无色透明液体，无可见水及机械杂质。 |  |  | 0.824 | 116～121 | 5 |  | 0.05 | ＜10 |  |  | 合格
R1505醋酸正丁酯 | 2023-12-21 | 河南八方 | R1505-20231203 | 3600 | 无色透明液体，无可见水及机械杂质。 |  |  | 0.03 | 121～127 | 5 |  | 0.03 | ＜10 |  |  | 合格
A55异丙醇（溶剂） | 2023-12-21 | 河南八方 | A55-20231202 | 2240 | 无色透明液体，无可见水及机械杂质。 |  |  | 0.796 | 81～90 | 5 |  | 0.01 | ＜10 |  |  | 合格
M5009环己酮（溶剂） | 2023-12-21 | 上海思德 | M5009-20231201 | 33000 | 无色透明液体，无机械杂质 |  |  | 0.962 | 151～155 | 2 |  | 0.01 | ＜10 |  |  | 合格
M3828（环氧原料） | 2023-12-21 | 江苏三木 | M3828-20231201 | 5280 | 无色透明液体，无机械杂质 | [10 empty] | 合格
M1405乙二醇丁醚（溶剂） | 2023-12-21 | 南京恒旭 | M1405-20231202 | 10800 | 无色透明液体，无机械杂质 |  |  | 0.918 | 165～169 | 2 |  | 0.05 | ＜10 |  |  | 合格
R1173 | 2023-12-21 | 河南博泓达 | R1173-20231203 | 600 | 无色透明液体，无可见水及机械杂质。 |  |  | 0.929 | 75～84 | 4 |  | 0.05 | ＜10 |  |  | 合格
M4108 | 2023-12-22 | 山东畅正 | M4108-20231201 | 8360 | 白色固体 |  |  |  | 40.5～45.6 | [6 empty] | 合格
A77邻苯二甲酸酐 | 2023-12-22 | 山东联盛 | A77-20231205 | 33000 | 白色鳞片状固体 | 102.46 | [9 empty] | 合格
R5018 | 2023-12-22 |  | R5018-2023120 |  | 无色透明液体，无机械杂质 |  |  | 1.065 | 150～194 | 2 |  | 0.01 | ＜10 |  |  | 合格
Y33已二醇 | 2023-12-23 | 天津新翼 | Y33-20231203 | 33000 | 无色透明液体，无机械杂质 |  |  | 1.121 | 191～194 | 4 |  |  | ＜10 |  |  | 合格
S-100#混三甲苯（溶剂） | 2023-12-23 | 南京美私威 | S-100#-20231205 | 33000 | 无色透明液体，无机械杂质 |  |  | 0.89 | 158～175 | 3 |  | 0.02 | ＜10 |  |  | 合格
R1208 | 2023-12-23 | 河南八方 | R1208-20231203 | 2400 | 无色透明液体，无可见水及机械杂质。 |  |  | 0.825 | 116～121 | 4 |  | 0.04 | ＜10 |  |  | 合格
R1505醋酸正丁酯 | 2023-12-23 | 河南八方 | R1505-20231203 | 1440 | 无色透明液体，无可见水及机械杂质。 |  |  | 0.904 | 121～126 | 3 |  | 0.02 | ＜10 |  |  | 合格
A55异丙醇（溶剂） | 2023-12-23 | 河南八方 | A55-20231203 | 2880 | 无色透明液体，无可见水及机械杂质。 |  |  | 0.798 | 81～83 | 3 |  | 0.25 | ＜10 |  |  | 合格
A33三羟甲基丙烷 | 2023-12-23 | 湖北宜化 | A33-20231202 | 10000 | 白色块状或片状固体 | [5 empty] | 56.5～61.5 |  |  |  |  | 合格
A33三羟甲基丙烷 | 2023-12-23 | 湖北宜化 | A33-20231203 | 10000 | 白色块状或片状固体 | [5 empty] | 56.5～61.5 |  |  |  |  | 合格
XYL二甲苯（溶剂） | 2023-12-23 | 东明中油 | XYL-20231203 | 33000 | 无色透明液体，无机械杂质 |  |  | 0.883 | 135～141 | 4 |  | 0.02 | ＜10 |  |  | 合格
A99偏苯三酸酐 | 2023-12-23 | 江苏正丹 | A99-20231202 | 18000 | 微黄色片状固体，无机械杂质 | [5 empty] | 160.6～166.4 | 867.7 |  |  |  | 合格
R1086(387-6的原料) | 2023-12-23 | 深圳冠华 | R1086-20231201 | 30000 | 无色透明液体，无可见水及机械杂质。 |  |  | 0.994 | 141～152 | 5 |  | 0.15 | ＜10 |  |  | 合格
H7003次磷酸 | 2023-12-23 | 宜兴昌裕 | H7003-20231201 | 1000 | 无色透明液体，无可见水及机械杂质。 | [6 empty] | 434.7 |  |  |  | 合格
A77邻苯二甲酸酐 | 2023-12-24 | 山东与兴 | A77-20231206 | 33000 | 白色鳞片状固体 | 100 | [9 empty] | 合格
A22新戊二醇 | 2023-12-25 | 沾化宝达 | A22-20231203 | 32000 | 白色片状固体 | [5 empty] | 118.6～124.3 |  |  |  |  | 合格
S-100#混三甲苯（溶剂） | 2023-12-26 | 南京美私威 | S-100#-20231206 | 33000 | 无色透明液体，无机械杂质 |  |  | 0.89 | 158～175 | 3 |  | 0.02 | ＜10 |  |  | 合格
R1902 | 2023-12-28 | 山东英禾 | R1902-20231202 | 33000 | 无色透明液体，无可见水及机械杂质。 |  |  | 1.125 | 180～195 | 5 |  | 0.12 | ＜10 |  |  | 合格
A66己二酸 | 2023-12-28 | 山东桦达 | A66-20231202 | 34000 | 白色固体粉末 |  | 101.89 |  |  |  | 148.6～157.4 |  |  |  |  | 合格
5717 | 2023-12-29 | 江苏三木 | 5717-20231201 | 2350 | 无色透明液体，无可见水及机械杂质。 | [7 empty] | <1 | VOS:42 | 固体分：78.38 | 合格
P3(磷酸) | 2023-12-29 | 郑州富佳 | P3-20231201 | 2100 | 无色透明液体，无可见水及机械杂质。 | [10 empty] | 合格
A44-L甘油 | 2023-12-29 | 南京古田 | A44-L-20231201 | 33000 | 无色透明液体，无可见水及机械杂质。 |  |  | 1.252 | 280°没有变色 | 24 |  |  | ＜10 |  |  | 合格
R5018 | 2023-12-29 |  | R5018-20231202 | 33000 | 无色透明液体，无机械杂质 |  |  | 1.058 | 150～194 | 6 |  | 0.02 | ＜10 |  |  | 合格
R1109 | 2023-12-29 | 江苏三木 | R1109-20231201 | 5130 | 无色透明液体，无机械杂质 |  |  | 0.935 | 117～122 | 4 |  | 0.02 | ＜10 |  |  | 合格
M3828（环氧原料） | 2023-12-21 | 江苏三木 | M3828-20231202 | 2400 | 无色透明液体，无机械杂质 | [10 empty] | 合格
A77邻苯二甲酸酐 | 2023-12-30 | 山东与兴 | A77-20231207 | 33000 | 白色鳞片状固体 | 100.72 | [9 empty] | 合格
A77邻苯二甲酸酐 | 2023-12-30 | 天津宏源 | A77-20231208 | 33000 | 白色鳞片状固体 | 101.44 | [9 empty] | 合格
A22新戊二醇 | 2023-12-30 | 沾化宝达 | A22-20231204 | 32000 | 白色片状固体 | [5 empty] | 118.6～123.6 |  |  |  |  | 合格
M1417 叔丁醚（乙二醇叔丁基醚） | 2023-12-30 | 山东新富汇 | M1747-20231201 | 5040 | 无色透明液体，无机械杂质 |  |  | 0.906 | 147～151 | 11 |  | 0.04 |  |  |  | 合格
B109间苯二甲酸 | 2023-12-30 | 安徽金源鸿 | B109-20231202 | 14000 | 白色固体粉末 | 99.47 | [9 empty] | 合格
A77邻苯二甲酸酐 | 2023-12-31 | 山东联盛 | A77-20231209 | 33000 | 白色鳞片状固体 | 101.28 | [9 empty] | 合格
Note on A2: 作者: 以入厂日期排序。

## 酸值原始数据记录
产品型号 | 产品批号 | KOH/C2H5OH（mol/L） | 所取树脂的量（g) | 初读数V1(mL) | 终读数V2（mL） | 酸值（mgKOH/g）
PR378 | 20221045 | 0.1044 | 1.9992 | 0.2 | 2.2 | 5.860228
PR378 | 20221046 | 0.1044 | 2.0275 | 8 | 9.9 | 5.489509
HDP1387A | 20221047 | 0.1044 | 2.2448 | 11.5 | 12.7 | 3.131442
PR309-1 | 20221048 | 0.1044 | 1.4463 | 11 | 12.1 | 4.455281
PR309-1 | 20221049 | 0.1044 | 1.447 | 2.3 | 3.35 | 4.250711
PR3205F | 20221050 | 0.1044 | 1.4117 | 6.4 | 7.6 | 4.97943
PR378 | 20221051 | 0.1044 |  |  |  | #DIV/0!
BP303 | 20221052 | 0.1044 | 1.8888 | 3.5 | 5.2 | 5.272344
AR3010-60 | 20221053 | 0.1044 | 1.0862 | 5.3 | 6.25 | 5.123356
AR3070-1 | 20221054 | 0.1044 |  |  |  | #DIV/0!
XC1535 | 20221055 | 0.1044 |  |  |  | #DIV/0!
PR378 | 20230101 | 0.1108 | 2.4007 | 5 | 7.15 | 5.567761
PR378 | 20230102 | 0.1108 | 3.5024 | 1 | 4.2 | 5.680208
PR378E | 20230103 | 0.1108 | 2.1721 | 4.2 | 6.3 | 6.010623
PR378E | 20230104 | 0.1108 | 3.0926 | 8 | 10.8 | 5.62878
PR378 | 20230105 | 0.1108 | 1.5972 | 6.5 | 7.8 | 5.060158
PR378 | 20230106 | 0.1108 | 2.2486 | 6.2 | 8.2 | 5.529652
PR378 | 20230107 | 0.1108 | 2.5366 | 4 | 6.2 | 5.39201
PR378 | 20230108 | 0.1108 | 1.7129 | 7.9 | 9.45 | 5.625741
PR378 | 20230109 | 0.1108 | 1.5258 | 2.5 | 3.75 | 5.09322
PR378 | 20230110 | 0.1108 | 2.371 | 10 | 12 | 5.244191
PR305B | 20230111 | 0.1108 | 2.7854 | 7 | 9 | 4.463982
PR380 | 20230112 | 0.1108 | 2.1714 | 2.3 | 4.3 | 5.726249
PR301 | 20230113 | 0.1108 | 2.671 | 9.5 | 11.6 | 4.887935
PR3205E | 20230114 | 0.1108 | 2.5609 | 1 | 2.8 | 4.369783
PR3205E | 20230115 | 0.1108 | 1.536 | 1.4 | 2.6 | 4.857021875
PR3205E | 20230116 | 0.1108 | 3.302 | 6 | 8.4 | 4.518707
PR3205E | 20230117 | 0.1108 | 2.3678 | 0 | 1.6 | 4.201022
PR3205E | 20230118 | 0.1108 | 1.7455 | 10.5 | 11.8 | 4.63024
A103 | 20230119 | 0.1108 | 1.0231 | 0 | 9 | 54.68956
A1681 | 20230120 | 0.1108 | 1.1426 | 5.2 | 17.7 | 68.01361
PR357-60 | 20230121 | 0.1108 | 2.8414 | 8.2 | 10 | 3.938403
WX804 | 20230122 | 0.1108 | 1.5039 | 10 | 11.8 | 7.441039
AR3010-60 | 20230123 | 0.1108 | 1.6108 | 2.7 | 4.45 | 6.75424
PR378 | 20230124 | 0.1108 | 1.9222 | 8.5 | 10.1 | 5.174894
AR108G | 20230125 | 0.1108 | 2.7845 | 10.7 | 14.2 | 7.814494
BP303 | 20230126 | 0.1108 | 1.4579 | 3.8 | 5 | 5.117214
AR3070-1 | 20230127 | 0.1108 | 2.237 | 4.5 | 7.2 | 7.503741
PR9520S | 20230128 | 0.1108 | 2.6937 | 12.2 | 14.8 | 6.000731
NL1387A | 20230129 | 0.1108 | 2.292 | 0 | 1.3 | 3.526215
PR378 | 20230130 | 0.1108 | 1.3504 | 1.7 | 2.8 | 5.064193
PR378 | 20230131 | 0.1108 | 1.5645 | 5.2 | 6.5 | 5.165922
PR378 | 20230132 | 0.1108 | 2.8401 | 2.8 | 5.15 | 5.144158
PR378 | 20230133 | 0.1108 | 3.2274 | 14.9 | 17.3 | 4.623155
PR378 | 20230134 | 0.1108 | 3.5734 | 13 | 15.8 | 4.87143
PR378 | 20230135 | 0.1108 | 2.6733 | 0 | 2.6 | 6.046523
PR378 | 20230136 | 0.1108 | 2.2755 | 2.6 | 4.5 | 5.191069
PR378C | 20230137 | 0.1108 | 1.4785 | 8.9 | 10.5 | 6.727887
PR378 | 20230138 | 0.1108 | 1.4052 | 9 | 10.2 | 5.309127
PR378 | 20230139 | 0.1108 | 2.3764 | 13.2 | 15.1 | 4.97066
PR378 | 20230140 | 0.1108 | 1.9794 | 11.3 | 13.1 | 5.65352
PR378 | 20230141 | 0.1108 | 2.0492 | 17.8 | 19.5 | 5.157564
PR378 | 20230142 | 0.1108 |  |  |  | #DIV/0!
PR301 | 20230143 | 0.1108 | 1.3595 | 6.5 | 7.7 | 5.487595
PR378 | 20230201 | 0.1108 | 2.1589 | 23.75 | 25.6 | 5.327448
PR378 | 20230202 | 0.1108 | 1.9658 | 39.1 | 40.6 | 4.743861
PR378 | 20230203 | 0.1108 | 2.8021 | 0 | 2.3 | 5.102984
PR378 | 20230204 | 0.1108 | 1.9612 | 5 | 6.8 | 5.705985
PR301 | 20230205 | 0.1108 | 2.2544 | 15 | 16.4 | 3.860798
PR301T-75 | 20230206 | 0.1108 | 1.3434 | 20.9 | 22.1 | 5.553361
PR357-60 | 20230207 | 0.1108 | 1.2537 | 30.5 | 31.5 | 4.958912
PR3205H | 20230208 | 0.1108 | 2.1534 | 4.8 | 6.5 | 4.907996
AR3070-1 | 20230209 | 0.1108 | 1.8665 | 40.7 | 42.75 | 6.828195
AR3070-1 | 20230210 | 0.1108 | 2.2599 | 15 | 17.5 | 6.877503
AR3070-1 | 20230211 | 0.1108 | 2.3341 | 2.3 | 4.8 | 6.658871
AR3070-1 | 20230212 | 0.1108 | 2.2656 | 0 | 2.5 | 6.8602
AR3013 | 20230213 | 0.1108 | 2.7774 | 24 | 27.4 | 7.610628
AR3013 | 20230214 | 0.1108 | 1.732 | 37.2 | 39.1 | 6.820021
AR3010-60 | 20230215 | 0.1108 | 2.0768 | 8.5 | 11 | 7.483855
AR3010-60 | 20230216 | 0.1108 | 2.1705 | 7 | 9 | 5.728623
AR3010-60 | 20230217 | 0.1108 | 2.5881 | 7 | 9.8 | 6.726002
AR108G | 20230218 | 0.1108 | 1.9859 | 27.4 | 30.4 | 9.391693
AR108G | 20230219 | 0.1108 | 3.1058 | 17 | 20.9 | 7.806766
A368 | 20230220 | 0.1108 | 1.535 | 9.8 | 22.5 | 51.43697
PU713 | 20230221 | 0.1108 |  |  |  | #DIV/0!
CP206 | 20230222 | 0.1108 | 2.3681 | 22.1 | 23.6 | 3.93796
NL1387A | 20230223 | 0.1108 | 5.7053 | 17.5 | 21 | 3.813903
PR357-60 | 20230224 | 0.1108 | 2.4459 | 6.5 | 8.1 | 4.06688
PR883-2A | 20230225 | 0.1108 | 2.2168 | 6 | 8.3 | 6.450321
PR305B | 20230226 | 0.1108 | 3.0484 | 9 | 10.7 | 3.467025
PR9520S | 20230227 | 0.1108 | 3.764 | 12.2 | 15 | 4.624752
PR502 | 20230228 | 0.1108 | 2.96 | 10.7 | 13.3 | 5.460868
PR378 | 20230229 | 0.1108 | 2.3557 | 13.7 | 15.7 | 5.278251
PR3205E | 20230230 | 0.1108 | 4.9069 | 8.4 | 12 | 4.56116
PR378 | 20230231 | 0.1108 | 4.4548 | 7.5 | 11.3 | 5.303168
PR378 | 20230232 | 0.1108 | 2.0715 | 1.4 | 3.4 | 6.002402
PR378 | 20230233 | 0.1108 | 2.902 | 2 | 4.5 | 5.355779
PR378 | 20230234 | 0.1108 | 1.6334 | 6 | 7.5 | 5.709246
PR378C | 20230235 | 0.1108 | 3.2877 | 13.9 | 17 | 5.86205
WX804 | 20230236 | 0.1108 | 1.9519 | 0 | 2.3 | 7.32572
PR301 | 20230237 | 0.1108 | 3.1816 | 13 | 15.3 | 4.494302
BP303 | 20230238 | 0.1108 | 2.6017 | 6.5 | 8.6 | 5.018132
PR301T-75 | 20230239 | 0.1108 | 2.095 | 8 | 9.9 | 5.638318
PR309-1 | 20230240 | 0.1108 | 2.3624 | 4.5 | 6.3 | 4.736953
PR3205E | 20230241 | 0.1108 | 2.0617 | 10 | 11.7 | 5.126294
PR3205E | 20230242 | 0.1108 | 1.8081 | 0 | 1.4 | 4.813773
PR3205E | 20230243 | 0.1108 | 1.7636 | 7.7 | 9 | 4.58272
PR3205E | 20230244 | 0.1108 | 1.0701 | 5 | 5.9 | 5.228754
AR3013 | 20230245 | 0.1108 | 1.9913 | 4.9 | 7.3 | 7.49298
AR3013 | 20230246 | 0.1108 | 1.205 | 6.3 | 7.7 | 7.223057
AR3070-1 | 20230247 | 0.1108 | 1.5939 | 8.6 | 10.6 | 7.800976
AR3070-1 | 20230248 | 0.1108 | 2.2219 | 11.5 | 14.4 | 8.114346
HW3001 | 20230249 | 0.1108 | 2.6938 | 2.6 | 4.85 | 5.192747
PU713 | 20230250 | 0.1108 |  |  |  | #DIV/0!
PR396C | 20230251 | 0.1108 | 1.6705 | 15.3 | 17.1 | 6.698939
A105 | 20230252 | 0.1108 | 0.2245 | 2.7 | 7.4 | 130.1552
PR9520S | 20230253 | 0.1108 | 2.5 | 4.9 | 6.9 | 4.9735904
PR9520S | 20230254 | 0.1108 | 1.8465 | 3.1 | 4.8 | 5.723737
PR301T-75 | 20230255 | 0.1108 | 2.8093 | 0 | 2.4 | 5.311206
A1681 | 20230256 | 0.1108 | 1.1977 | 7.5 | 21.1 | 70.5945
PR378 | 20230257 | 0.1108 | 1.8441 | 8.5 | 10.1 | 5.394057
PR378 | 20230258 | 0.1108 | 1.5064 | 4.9 | 6.3 | 5.77787
PR301 | 20230259 | 0.1108 | 2.9221 | 2 | 4 | 4.255151
PR301T-75 | 20230260 | 0.1108 | 2.7899 | 10.2 | 12.9 | 6.016656
PR9520S | 20230261 | 0.1108 | 2.2801 | 8 | 10.1 | 5.725922
AR3013 | 20230262 | 0.1108 | 1.8341 | 0.8 | 3.1 | 7.796234
AR3070-1 | 20230263 | 0.1108 | 1.8953 | 6.2 | 8.5 | 7.54449
HW1008 | 20230264 | 0.1108 | 2.6397 | 15 | 19 | 9.420749
AR3129-1 | 20230265 | 0.1108 | 1.6147 | 0 | 1.85 | 7.12295
PR378 | 20230301 | 0.1113 | 2.6675 | 10.1 | 12.3 | 5.150551
PR378 | 20230302 | 0.1113 | 1.7554 | 5.3 | 6.8 | 5.336427
PR301 | 20230303 | 0.1113 | 2.747 | 4.4 | 6.05 | 3.751118
PR301 | 20230304 | 0.1113 | 2.6621 | 11.2 | 12.75 | 3.636158
PR301T-75 | 20230305 | 0.1113 | 2.3175 | 0 | 2 | 5.389465
XC1535 | 20230306 | 0.1113 | 2.078 | 2.5 | 13 | 31.5558
PR309-1 | 20230307 | 0.1113 | 1.5548 | 4.2 | 5.2 | 4.016621
PR358-60 | 20230308 | 0.1113 | 2.132 | 3.5 | 4.8 | 3.807953
PR9520S | 20230309 | 0.1113 | 2.8584 | 2.3 | 4.4 | 4.588088
PR9520S | 20230310 | 0.1113 | 1.3774 | 5.1 | 6.3 | 5.440723
AR3013 | 20230311 | 0.1113 | 1.4269 | 9.5 | 11.1 | 7.002641
AR3013 | 20230312 | 0.1113 | 2.1426 | 6.3 | 8.9 | 7.578228
AR3070-1 | 20230313 | 0.1113 | 1.9479 | 3.6 | 6 | 7.694493
AR3070-1 | 20230314 | 0.1113 | 3.6637 | 0 | 4.75 | 8.09672
AR3070-1 | 20230315 | 0.1113 | 2.0929 | 2.2 | 5.05 | 8.504168
HW1007 | 20230316 | 0.1113 | 3.7581 | 0 | 2.6 | 4.320564
HW1007 | 20230317 | 0.1113 | 3.0792 | 0.5 | 2.25 | 3.549242
AR3129-1 | 20230318 | 0.1113 | 1.243 | 4.8 | 6.1 | 6.531421
PR378 | 20230319 | 0.1113 | 1.6709 | 9.25 | 10.6 | 5.045669
CP206 | 20230320 | 0.1113 | 2.9127 | 9.2 | 10.2 | 2.144074
PU713 | 20230321 | 0.1113 |  |  |  | #DIV/0!
PU713 | 20230322 | 0.1113 |  |  |  | #DIV/0!
A368 | 20230323 | 0.1113 | 0.4241 | 0 | 3.35 | 49.3301
ER659A | 20230324 | 0.1113 | 1.5952 | 5.8 | 6.05 | 0.9787241
NL1387A | 20230325 | 0.1113 | 1.192 | 1.55 | 2.2 | 3.405435
PR301 | 20230326 | 0.1113 | 2.5707 | 0 | 1.55 | 3.76544
PR378 | 20230327 | 0.1113 | 2.5188 | 0 | 2 | 4.958745
PR378 | 20230328 | 0.1113 | 1.8957 | 2.8 | 4.5 | 5.600345
PR378 | 20230329 | 0.1113 | 1.342 | 6.6 | 7.85 | 5.816918
PR378 | 20230330 | 0.1113 | 3.4329 | 0 | 2.85 | 5.184646
PR378 | 20230331 | 0.1113 | 2.279 | 10.4 | 12.4 | 5.480512
PR378C | 20230332 | 0.1113 | 2.593 | 6.5 | 9 | 6.02106
AR3013 | 20230333 | 0.1113 | 3.2195 | 2 | 5.8 | 7.371071
AR3013 | 20230334 | 0.1113 | 3.5588 | 1 | 5.3 | 7.545713
AR3013 | 20230335 | 0.1113 | 1.6751 | 4.6 | 6.6 | 7.456323
AR3129-1 | 20230336 | 0.1113 | 2.6904 | 11.3 | 14.3 | 6.963696
PR301 | 20230337 | 0.1113 | 1.4108 | 6.2 | 7.1 | 3.983937
PR301 | 20230338 | 0.1113 | 2.8166 | 14.4 | 16.35 | 4.323594
PR301 | 20230339 | 0.1113 | 2.1811 | 14.2 | 16.2 | 5.726508
PR301 | 20230340 | 0.1113 | 2.0586 | 1.3 | 2.8 | 4.550454
PR301T-75 | 20230341 | 0.1113 | 1.8962 | 3 | 4.9 | 6.257558
PR301T-75 | 20230342 | 0.1113 | 1.7232 | 10.1 | 11.95 | 6.704578
AR3070-1 | 20230343 | 0.1113 | 1.3426 | 7.1 | 8.75 | 7.6749
PR3205E | 20230344 | 0.1113 | 2.8324 | 9.5 | 11.3 | 3.968746
PR3205E | 20230345 | 0.1113 | 2.503 | 13.45 | 15.4 | 4.865295
PR3205F | 20230346 | 0.1113 | 3.2167 | 1.7 | 4.45 | 5.338971
PR3205F | 20230347 | 0.1113 | 2.1105 | 0 | 1.8 | 5.326263
PR3205F | 20230348 | 0.1113 | 2.1896 | 8.3 | 10 | 4.848636
HW1008 | 20230349 | 0.1113 | 1.7837 | 8 | 10.4 | 8.402816
HW1007 | 20230350 | 0.1113 | 1.8466 | 0 | 1.3 | 4.396489
PR378 | 20230351 | 0.1113 | 2.6693 | 4.9 | 7.1 | 5.147078
PR378 | 20230352 | 0.1113 | 3.0199 | 0.3 | 2.95 | 5.480103
PR378 | 20230353 | 0.1113 | 1.8903 | 6.8 | 8.4 | 5.28597
PR378 | 20230354 | 0.1113 | 3.5553 | 2.1 | 5.3 | 5.620943
PR378 | 20230355 | 0.1113 | 2.0637 | 8.4 | 10.4 | 6.052278
PR378 | 20230356 | 0.1113 | 3.797 | 5.3 | 8.65 | 5.509848
ER618 | 20230357 | 0.1113 | 2.8366 | 0.2 | 0.4 | 0.4403189
AR3070-1 | 20230358 | 0.1113 | 2.2612 | 7.1 | 10.1 | 8.285481
AR3070-1 | 20230359 | 0.1113 | 1.5088 | 2 | 4 | 8.278159
AR3070-1 | 20230360 | 0.1113 | 1.3574 | 0.2 | 2.05 | 8.511367
AR3070-1 | 20230361 | 0.1113 | 1.8324 | 0.1 | 2.2 | 7.157056
AR3070-1 | 20230362 | 0.1113 | 2.2283 | 3.2 | 5.5 | 6.44599
AR3070-1 | 20230363 | 0.1113 | 1.983 | 6.9 | 9.5 | 8.188155
PR378 | 20230364 | 0.1113 | 2.019 | 0 | 1.7 | 5.258332
PR378 | 20230365 | 0.1113 | 2.1355 | 10 | 12 | 5.848788
PR378 | 20230366 | 0.1113 | 2.3215 | 12 | 14.1 | 5.649188
PR378 | 20230367 | 0.1113 | 1.8382 | 0.3 | 1.75 | 4.926185
PR378 | 20230368 | 0.1113 | 1.957 | 3.9 | 5.5 | 5.105809
WX804 | 20230369 | 0.1113 | 2.1519 | 8.9 | 11.3 | 6.965056
PR301 | 20230370 | 0.1113 | 2.1558 | 1.8 | 3.7 | 5.504027
PR327D | 20230371 | 0.1113 | 1.6661 | 0 | 1.3 | 4.87279
AR108G | 20230372 | 0.1113 | 1.9714 | 11.3 | 13.45 | 6.810816
AR3070-2 | 20230373 | 0.1113 | 1.634 | 7 | 8.7 | 6.497291
HW1007 | 20230374 | 0.1113 | 1.6028 | 9.1 | 10.1 | 3.896333
HW1008 | 20230375 | 0.1113 | 2.5257 | 14.1 | 17.5 | 8.406836
A105 | 20230376 | 0.1113 | 0.3294 | 6.6 | 13.1 | 123.2325
A1681 | 20230377 | 0.1113 | 1.4642 | 0 | 16.7 | 71.22812
PR378 | 20230378 | 0.1113 | 2.0938 | 5.5 | 6.95 | 4.324822
PR3205F | 20230379 | 0.1113 | 1.8014 | 8.7 | 10.3 | 5.546835
BP320S | 20230380 | 0.1113 | 1.6319 | 2.2 | 3.8 | 6.122966
HW3001 | 20230381 | 0.1113 | 2.1233 | 6.7 | 8.3 | 4.705915
PR378 | 20230382 | 0.1113 | 1.2061 | 13.7 | 14.7 | 5.177882
PR378 | 20230383 | 0.1113 | 1.136 | 0.8 | 1.85 | 5.772267
PR378 | 20230384 | 0.1113 | 2.1491 | 5.5 | 7.05 | 4.504126
PR378 | 20230385 | 0.1113 | 2.5283 | 13.9 | 16.05 | 5.310621
PR378 | 20230386 | 0.1113 | 2.3351 | 2.9 | 4.8 | 5.081402
PR378 | 20230387 | 0.1113 | 1.7883 | 4.8 | 6.3 | 5.238251
PR380 | 20230388 | 0.1113 | 1.9724 | 0 | 1.4 | 4.432701
WX804 | 20230389 | 0.1113 | 1.5882 | 5.3 | 7 | 6.684658
BP303 | 20230390 | 0.1113 | 1.7314 | 12.3 | 13.65 | 4.869359
A103 | 20230391 | 0.1113 | 0.5617 | 0.1 | 4.95 | 53.92284
PR9520S | 20230392 | 0.1113 | 1.7976 | 1.3 | 2.9 | 5.558561
PR358-60 | 20230393 | 0.1113 | 1.4645 | 5.9 | 6.75 | 3.624641
PR301T-75 | 20230394 | 0.1113 | 2.9395 | 7.1 | 10.05 | 6.267351
PR3205F | 20230395 | 0.1113 | 1.7148 | 1.9 | 3.2 | 4.734404
PR3205F | 20230396 | 0.1113 | 1.591 | 7.1 | 8.05 | 3.72897
PR3205F | 20230397 | 0.1113 | 2.1806 | 2.9 | 4.6 | 4.868648
AR3129-1 | 20230398 | 0.1113 | 1.8966 | 4.6 | 6.7 | 6.91479
HW1007 | 20230399 | 0.1113 | 1.6216 | 11.4 | 12.35 | 3.658603
PR378 | 20230401 | 0.1113 | 2.7026 | 0.5 | 2.6 | 4.852583
PR378 | 20230402 | 0.1113 | 2.4301 | 2 | 3.8 | 4.625767
WX804 | 20230403 | 0.1113 | 3.2217 | 0.5 | 4 | 6.784508
PR301T-75 | 20230404 | 0.1113 | 3.535 | 4.5 | 7.2 | 4.769906
PR301T-75 | 20230405 | 0.1113 | 3.2365 | 4 | 6.6 | 5.016874
PR301T-75 | 20230406 | 0.1113 | 2.6476 | 3 | 4.9 | 4.481637
AR3013 | 20230407 | 0.1113 | 2.2652 | 12 | 14.1 | 5.789595
AR3013 | 20230408 | 0.1113 | 2.1831 | 0 | 1.7 | 4.863072
HW1007 | 20230409 | 0.1113 | 2.4869 | 14.2 | 15.8 | 4.017881
AR3070H | 20230410 | 0.1113 | 2.4606 | 10.1 | 12.7 | 6.598842
P20A | 20230411 | 0.1113 | 2.0421 | 0 | 13.2 | 40.36755
AR3080 | 20230412 | 0.1113 | 2.213 | 0 | 2.2 | 6.208357
AR3013 | 20230413 | 0.1113 | 3.4864 | 13 | 16.5 | 6.269404
PR378 | 20230414 | 0.11 | 2.9519 | 4.5 | 6.75 | 4.704504
PR378 | 20230415 | 0.11 | 1.939 | 1.7 | 3 | 4.138076
PR378 | 20230416 | 0.11 | 2.743 | 2 | 3.95 | 4.387749
PR378 | 20230417 | 0.11 | 2.4767 | 2.2 | 4.2 | 4.984132
PR378 | 20230418 | 0.11 | 2.0559 | 5.2 | 6.8 | 4.803424
xc1535 | 20230419 | 0.11 | 1.5245 | 7 | 15.35 | 33.80586
PR387-3 | 20230420 | 0.11 | 2.4905 | 12.1 | 13.85 | 4.33695
BP303 | 20230421 | 0.11 | 2.5732 | 1 | 2.8 | 4.317496
PR301 | 20230422 | 0.11 | 2.4849 | 9 | 11.5 | 6.209606
PR301 | 20230423 | 0.11 | 2.5375 | 3 | 5.15 | 5.229563
PR301 | 20230424 | 0.11 | 2.096 | 2 | 3.9 | 5.594938
PR205F | 20230425 | 0.11 | 2.2966 | 0 | 1.65 | 4.434366
PR205F | 20230426 | 0.11 | 3.0067 | 7 | 9.25 | 4.61876
PR369C | 20230427 | 0.11 | 2.7244 | 2.8 | 5.55 | 6.230097
AR3070-1 | 20230428 | 0.11 | 2.0845 | 6.2 | 8.5 | 6.810185
AR3070-1 | 20230429 | 0.11 | 2.5929 | 0 | 2.9 | 6.903116
AR3010-60 | 20230430 | 0.11 | 2.3092 | 7 | 9 | 5.345661
AR108G | 20230431 | 0.11 | 2.6812 | 3 | 6.15 | 7.251274
PU713 | 20230432 | 0.11 |  |  |  | #DIV/0!
A1681 | 20230433 | 0.11 | 1.298 | 6.5 | 21.25 | 70.1375
PR301N | 20230434 | 0.11 | 2.816 | 11.9 | 14.8 | 6.356211
AR3013 | 20230435 | 0.11 | 1.9127 | 0 | 1.7 | 5.485737
AR3013 | 20230436 | 0.11 | 2.0844 | 4 | 5.7 | 5.033856
PR301 | 20230437 | 0.11 | 1.4747 | 5.5 | 6.9 | 5.859456
PR301 | 20230438 | 0.11 | 2.096 | 2 | 3.9 | 5.594938
PR3205H | 20230439 | 0.11 | 1.7264 | 10.5 | 11.85 | 4.826422
PR301T-75 | 20230440 | 0.11 | 3.1506 | 10.5 | 13.35 | 5.583217
PR301 | 20230441 | 0.11 | 2.8201 | 14 | 16.6 | 5.690387
PR301 | 20230442 | 0.11 | 3.772 | 4.5 | 8.1 | 5.890657
PR301 | 20230443 | 0.11 | 2.8125 | 5 | 7.75 | 6.034942
PR301 | 20230444 | 0.11 | 2.9402 | 7.8 | 10.3 | 5.248027
PR3205F | 20230445 | 0.11 | 3.673 | 8.5 | 11.35 | 4.789133
A105 | 20230446 | 0.11 | 0.1591 | 15 | 18.15 | 122.2006
A103 | 20230447 | 0.11 | 0.1541 | 0 | 1.35 | 54.07096
PR301 | 20230448 | 0.11 | 3.3742 | 11.4 | 14.65 | 5.944913
PR301 | 20230449 | 0.11 | 3.2152 | 16 | 19.35 | 6.430871
HW1007 | 20230450 | 0.11 | 2.7566 | 9.6 | 10.75 | 2.57488
PR378 | 20230451 | 0.11 | 2.7238 | 8.5 | 10.6 | 4.758576
PR378 | 20230452 | 0.11 | 2.3565 | 8.5 | 10.35 | 4.845485
PR378 | 20230453 | 0.11 | 2.0565 | 6.5 | 8.3 | 5.402276
PR378 | 20230454 | 0.11 | 3.0764 | 4 | 6.45 | 4.91537
PR378 | 20230455 | 0.11 | 2.1587 | 10.3 | 12.15 | 5.289473
PR378 | 20230456 | 0.11 | 2.4035 | 8 | 10.25 | 5.777918
PR9520S | 20230457 | 0.11 | 2.8102 | 11 | 13.85 | 6.259514
PR301T-75 | 20230458 | 0.11 | 3.2987 | 11 | 13.95 | 5.519658
PR3205F | 20230459 | 0.11 | 2.7614 | 17.5 | 19.6 | 4.693782
PR3205F | 20230460 | 0.11 | 2.6019 | 4 | 6.2 | 5.218732
PR3205F | 20230461 | 0.11 | 2.5084 | 8.5 | 10.6 | 5.167202
PR3205F | 20230462 | 0.11 | 2.4707 | 3 | 4.8 | 4.496612
AR3013 | 20230463 | 0.11 | 3.8458 | 5 | 8.1 | 4.97517
AR3013 | 20230464 | 0.11 | 1.6895 | 0 | 1.45 | 5.297156
AR3013 | 20230465 | 0.11 | 4.3924 | 0 | 3.7 | 5.199155
AR3070-1 | 20230466 | 0.11 | 1.6823 | 1.5 | 3.7 | 8.071462
AR3070-1 | 20230467 | 0.11 | 2.7054 | 6.5 | 10.15 | 8.327111
AR3070-1 | 20230468 | 0.11 | 2.7485 | 17.5 | 21.3 | 8.533375
HW1007 | 20230469 | 0.11 | 1.9822 | 3.3 | 4.5 | 3.736515
AR3129-1 | 20230470 | 0.11 | 2.0968 | 10.4 | 12.45 | 6.03434
PR301N | 20230471 | 0.11 | 2.6062 | 5 | 7.95 | 6.9863
PR358-60 | 20230472 | 0.11 | 2.2139 | 0 | 1.6 | 4.460617
PR378 | 20230473 | 0.11 | 2.5795 | 12.5 | 14.55 | 4.905139
PR378E | 20230474 | 0.11 | 2.0241 | 11 | 12.7 | 5.18382
PR378 | 20230475 | 0.11 | 2.3176 | 3.5 | 5.55 | 5.459443
PR378E | 20230476 | 0.11 | 2.1458 | 1.5 | 3.3 | 5.177454
A1681 | 20230477 | 0.11 | 0.1844 | 0.5 | 2.8 | 76.98389
NL1387A | 20230478 | 0.11 | 5.0152 | 14.5 | 17.1 | 3.199765
AR3070H | 20230479 | 0.11 | 1.6912 | 8.5 | 9.85 | 4.926877
PR378 | 20230480 | 0.11 | 3.591 | 0 | 2.9 | 4.984431
PR378 | 20230481 | 0.11 | 2.8394 | 2.5 | 5.05 | 5.543021
PR378 | 20230482 | 0.11 | 2.897 | 0 | 2.45 | 5.21976
PR378 | 20230483 | 0.11 | 2.1696 | 3.6 | 5.35 | 4.978418
PR378 | 20230484 | 0.11 | 2.3918 | 7 | 9.15 | 5.548129
PR378 | 20230485 | 0.11 | 1.9183 | 4.8 | 6.45 | 5.308849
PR358-60 | 20230486 | 0.11 | 3.2529 | 15 | 16.8 | 3.415346
AR3070-1 | 20230487 | 0.11 | 2.5324 | 6 | 9.65 | 8.895974
AR3070-1 | 20230488 | 0.11 | 3.3605 | 8 | 13 | 9.183306
AR3070-1 | 20230489 | 0.11 | 2.4701 | 0 | 3.6 | 8.995409
| 20230490 | 0.11 |  |  |  | #DIV/0!
PR3205F | 20230491 | 0.11 | 2.8862 | 0 | 2.35 | 5.025443
PR3205F | 20230492 | 0.11 | 2.5785 | 11.5 | 13.35 | 4.428305
AR3013 | 20230493 | 0.11 | 2.4055 | 2.4 | 4.75 | 6.029697
AR3013 | 20230494 | 0.11 | 2.5989 | 0 | 2.4 | 5.699735
PR301N | 20230495 | 0.11 | 2.4848 | 8.9 | 11.85 | 7.32763
| 20230496 | 0.11 |  |  |  | #DIV/0!
PR3205F | 20230497 | 0.11 | 5.3664 | 15 | 18.9 | 4.485538
AR3010-60 | 20230498 | 0.11 | 2.2333 | 6.5 | 8.8 | 6.356437
PR378C | 20230499 | 0.11 | 1.6912 | 8.5 | 9.85 | 4.926877
PR378 | 20230501 | 0.11 | 2.5444 | 6.3 | 8.3 | 4.851517
PR378 | 20230502 | 0.11 | 1.9111 | 0 | 1.55 | 5.005889
PR378 | 20230503 | 0.11 | 3.803 | 8.4 | 11.3 | 4.706571
PR378 | 20230504 | 0.11 | 2.43 | 0.3 | 1.95 | 4.190932
PR378 | 20230505 | 0.11 | 1.6068 | 3.7 | 4.95 | 4.801547
PR378 | 20230506 | 0.1031 | 2.1533 | 6.4 | 8.2 | 4.835784
PR9520S | 20230507 | 0.11 | 2.0915 | 2.6 | 4.4 | 5.311872
PR3205F | 20230508 | 0.1031 | 2.1158 | 10.3 | 12.4 | 5.741741
PR3205F | 20230509 | 0.11 | 2.2812 | 2.9 | 4.6 | 4.599584
PR3205F | 20230510 | 0.1031 | 2.0821 | 6.8 | 8.5 | 4.723308
AR3070-1 | 20230511 | 0.11 | 1.545 | 0 | 2.5 | 9.987217
AR3070-1 | 20230512 | 0.11 | 2.9551 | 11.3 | 15.5 | 8.772231
xc1535 | 20230513 | 0.1031 | 1.0406 | 0 | 4.6 | 25.57249
AR3129-1 | 20230514 | 0.1031 | 1.9499 | 0 | 2.3 | 6.823614
AR3129-1 | 20230515 | 0.11 | 1.8189 | 4.6 | 6.5 | 6.447298
PR301N | 20230516 | 0.11 | 2.546 | 13.2 | 15.45 | 5.454527
PR378 | 20230517 | 0.1031 | 1.981 | 9.9 | 11.85 | 5.694414
A1681 | 20230518 | 0.1031 | 1.1824 | 5.7 | 19.4 | 67.02782
PR380 | 20230519 | 0.11 | 2.0823 | 8.1 | 10 | 5.631749
A103H | 20230520 | 0.11 | 0.8218 | 5 | 12.5 | 56.32849
CP206 | 20230521 | 0.11 | 2.6627 | 6.6 | 8.1 | 3.476978
PU713 | 20230522 | 0.11 |  |  |  | #DIV/0!
PU714 | 20230523 | 0.11 |  |  |  | #DIV/0!
PR378 | 20230524 | 0.11 | 2.085 | 2 | 3.55 | 4.588372
PR301 | 20230525 | 0.1031 | 1.9147 | 12.5 | 14.1 | 4.834128
PR378E | 20230526 | 0.1031 | 2.0278 | 8.6 | 10.3 | 4.849788
PR378 | 20230527 | 0.1031 | 1.9368 | 12.4 | 14.2 | 5.376339
PR378 | 20230528 | 0.1031 | 1.3948 | 2.3 | 3.7 | 5.806508
PR378 | 20230529 | 0.1031 | 1.4046 | 4.7 | 6.1 | 5.765996
PR378 | 20230530 | 0.1031 | 1.2201 | 0 | 1.1 | 5.215503
PR378 | 20230531 | 0.1031 | 1.8061 | 6.2 | 7.9 | 5.445103
PR301T-75 | 20230532 | 0.1031 | 2.6837 | 5.5 | 7.95 | 5.281181
PR301T-75 | 20230533 | 0.1031 | 2.704 | 0.7 | 3.4 | 5.776383
AR1007 | 20230534 | 0.1031 | 2.2828 | 8 | 9.3 | 3.294386
AR3010-60 | 20230535 | 0.1031 | 2.3219 | 3.4 | 5.7 | 5.730378
PR309-3 | 20230536 | 0.11 | 1.8675 | 3.1 | 4.7 | 5.288011
PR3205F | 20230537 | 0.1031 | 3.431 | 10.9 | 14.3 | 5.732673
PR9520C | 20230538 | 0.1031 | 2.6761 | 3.7 | 6.7 | 6.485118
PU713 | 20230539 | 0.1031 |  |  |  | #DIV/0!
HW1008 | 20230540 | 0.1031 | 1.1608 | 2.1 | 3.7 | 7.97373
AR3070G | 20230541 | 0.1031 | 1.9907 | 1.9 | 4.7 | 8.136753
PR301N-75 | 20230542 | 0.1031 | 1.4083 | 8 | 9.8 | 7.393946
PR378 | 20230543 | 0.1031 | 1.8677 | 4.6 | 6.4 | 5.57525
PR378 | 20230544 | 0.1031 | 1.7835 | 0 | 1.6 | 5.189742
PR378 | 20230545 | 0.1031 | 1.6657 | 5.4 | 7.05 | 5.730415
PR378 | 20230546 | 0.1031 | 2.4155 | 1.3 | 3.5 | 5.268835
PR301T-75 | 20230547 | 0.1031 | 2.0538 | 1.1 | 3.2 | 5.915073
PR301T-75 | 20230548 | 0.1031 | 2.579 | 0.5 | 2.5 | 4.486189
PR309-3 | 20230549 | 0.1031 | 1.9087 | 8.2 | 9.85 | 5.000866
PR309-3 | 20230550 | 0.1031 | 1.5965 | 1.6 | 2.95 | 4.891745
PR9520C | 20230551 | 0.1031 | 2.6529 | 15.2 | 18.2 | 6.541831
PR3205F | 20230552 | 0.1031 | 2.1153 | 6.6 | 8.75 | 5.879839
PR3205F | 20230553 | 0.1031 | 1.8989 | 2.5 | 4.2 | 5.178998
PR3205F | 20230554 | 0.1031 | 4.0599 | 4.2 | 7.5 | 4.702161
PR3205F | 20230555 | 0.1031 | 2.7546 | 8 | 10.25 | 4.72523
PR3205F | 20230556 | 0.1031 | 2.4972 | 5 | 7.25 | 5.212285
HW3001 | 20230557 | 0.1031 | 1.2808 | 0 | 1.05 | 4.742495
AR108G | 20230558 | 0.1031 | 2.111 | 1.6 | 4.55 | 8.084119
AR3013 | 20230559 | 0.1031 | 2.3862 | 0 | 2.2 | 5.33353
AR3013 | 20230560 | 0.1031 | 3.0322 | 3 | 5.4 | 4.578807
AR3013 | 20230561 | 0.1031 | 2.0445 | 12 | 14 | 5.659028
PR378C | 20230562 | 0.1031 | 2.0439 | 0 | 1.9 | 5.377654
A105 | 20230563 | 0.1031 | 0.5616 | 0 | 11.1 | 114.3391
AR3070G | 20230564 | 0.1031 | 2.1213 | 7.5 | 9.85 | 6.408623
PR313 | 20230565 | 0.1031 | 2.4786 | 2.5 | 5 | 5.834888
PR378 | 20230566 | 0.1031 | 1.6696 | 13.4 | 15 | 5.543786
| 20230567 | 0.1031 |  |  |  | #DIV/0!
PR883-2A | 20230568 | 0.1031 | 2.8101 | 10.5 | 13.35 | 5.86708
PR3205F | 20230569 | 0.1031 | 2.5486 | 7 | 9.2 | 4.993671
PR3205F | 20230570 | 0.1031 | 3.0843 | 9.3 | 11.8 | 4.689023
PR3205F | 20230571 | 0.1031 | 2.2597 | 3.7 | 5.7 | 5.120096
PR3205F | 20230572 | 0.1031 | 1.4109 | 5.8 | 7.1 | 5.330231
PR3205F | 20230573 | 0.1031 | 3.6577 | 6.6 | 9.65 | 4.823816
| 20230574 | 0.1031 |  |  |  | #DIV/0!
HW1007 | 20230575 | 0.1031 | 2.7918 | 2.2 | 3.9 | 3.522602
PR309-3 | 20230576 | 0.1031 | 1.5854 | 0 | 1.3 | 4.743549
PR309-3 | 20230577 | 0.1031 | 1.3629 | 7.1 | 8.2 | 4.66904
AR3080 | 20230578 | 0.1031 | 3.4743 | 8.2 | 12.9 | 7.825813
| 20230579 | 0.1031 |  |  |  | #DIV/0!
| 20230580 | 0.1031 |  |  |  | #DIV/0!
| 20230581 | 0.1031 |  |  |  | #DIV/0!
| 20230582 | 0.1031 |  |  |  | #DIV/0!
| 20230583 | 0.1031 |  |  |  | #DIV/0!
PR3205F | 20230584 | 0.1031 | 1.3577 | 3.9 | 5.1 | 5.113007
PR378C | 20230601 | 0.1031 | 3.353 | 13 | 16.6 | 6.211091
PR378 | 20230602 | 0.1031 | 2.3172 | 0 | 2.05 | 5.11787
PR378 | 20230603 | 0.1031 | 2.4809 | 0 | 2.05 | 4.780172
PR378 | 20230604 | 0.1031 | 1.8616 | 0 | 1.65 | 5.127392
PR309-3 | 20230605 | 0.1031 | 3.5898 | 2.1 | 4.25 | 3.464712
PR309-3 | 20230606 | 0.1031 | 2.0736 | 10.6 | 11.85 | 3.487257
PR301 | 20230607 | 0.1031 | 1.79 | 6 | 7.35 | 4.362944
PR3205F | 20230608 | 0.1031 | 2.8831 | 2.6 | 5 | 4.815601
PR3205F | 20230609 | 0.1031 | 2.9142 | 8 | 10.55 | 5.061972
PR3205F | 20230610 | 0.1031 | 1.6843 | 7.4 | 9 | 5.495402
PR396C | 20230611 | 0.1031 | 2.3098 | 4.5 | 6.45 | 4.883815
PR396C | 20230612 | 0.1031 | 2.4106 | 11 | 13.25 | 5.399534
PR301T-75 | 20230613 | 0.1031 | 2.6537 | 0 | 2.55 | 5.55888
PR301T-75 | 20230614 | 0.1031 | 2.6852 | 8.1 | 10.55 | 5.278231
PR358-60 | 20230615 | 0.1031 | 2.4937 | 6.5 | 8.35 | 4.291671
PR301 | 20230616 | 0.1031 | 2.336 | 2.1 | 4.15 | 5.076682
BP303 | 20230617 | 0.1031 | 1.9356 | 5.9 | 7.4 | 4.48306
AR3010-60 | 20230618 | 0.1031 | 2.6522 | 4.5 | 7.25 | 5.998261
AR3070H | 20230619 | 0.1031 | 2.1498 | 12 | 15.05 | 8.207308
HW1008 | 20230620 | 0.1031 | 1.8753 | 2.1 | 4.85 | 8.483223
HW1007 | 20230621 | 0.1031 | 1.9931 | 10 | 11.15 | 3.337857
HW1007 | 20230622 | 0.1031 | 2.0311 | 11.2 | 12.7 | 4.272272
NL1387A | 20230623 | 0.1031 | 3.9148 | 0 | 2.05 | 3.029306
PR378 | 20230624 | 0.1031 | 2.3586 | 3.5 | 5.75 | 5.518578
PR378 | 20230625 | 0.1031 | 2.6381 | 2.9 | 5.55 | 5.811036
PR378 | 20230626 | 0.1031 | 2.7001 | 6 | 8.55 | 5.463353
PR378E | 20230627 | 0.1031 | 3.2977 | 2 | 4.85 | 4.99957
PR380 | 20230628 | 0.1031 | 2.5662 | 3 | 5.5 | 5.635707
PR883-2A | 20230629 | 0.1031 | 3.0103 | 0 | 2.95 | 5.669062
PR301 | 20230630 | 0.1031 | 2.6801 | 1 | 3.25 | 4.856579
PR358-60 | 20230631 | 0.1031 | 3.3053 | 14 | 16.7 | 4.725544
PR309-3 | 20230632 | 0.1031 | 2.1497 | 9 | 10.35 | 3.632912
PR3015 | 20230633 | 0.1031 | 2.5315 | 6 | 8.55 | 5.827217
AR3013 | 20230634 | 0.1031 | 2.56 | 11.5 | 13.95 | 5.536369
AR3013 | 20230635 | 0.1031 | 2.4087 | 6 | 8.35 | 5.643962
HW1008 | 20230636 | 0.1031 | 1.6061 | 8.5 | 11.05 | 9.184733
HW1007 | 20230637 | 0.1031 | 2.0082 | 8.5 | 10 | 4.32099
PR301N-75 | 20230638 | 0.1031 | 2.1806 | 0 | 1.3 | 3.448786
PR301N-75 | 20230639 | 0.1031 | 3.8831 | 5 | 8.25 | 4.841765
A105F | 20230640 | 0.1031 | 0.3508 | 12 | 18 | 98.94426
AR3129-1 | 20230641 | 0.1031 | 1.5126 | 9 | 10.75 | 6.692878
A1681 | 20230642 | 0.1031 | 0.2301 | 10.5 | 13.3 | 70.39476
AR3070H | 20230643 | 0.1031 | 2.2965 | 0 | 2.85 | 7.179221
A1681 | 20230644 | 0.1031 | 0.5612 | 0 | 6.55 | 67.51847
PR301 | 20230645 | 0.1031 | 2.1831 | 6 | 7.95 | 5.167255
PR301 | 20230646 | 0.1031 | 1.5837 | 5.5 | 6.95 | 5.296562
AR108G | 20230647 | 0.1031 | 1.7972 | 0 | 2.55 | 8.208101
PR9520C | 20230648 | 0.1031 | 1.5784 | 3.3 | 5.05 | 6.413866
AR3010-60 | 20230649 | 0.1031 | 2.6338 | 8 | 10.25 | 4.941954
AR3070H | 20230650 | 0.1031 | 2.2394 | 3 | 5.95 | 7.620602
XC1535 | 20230651 | 0.1031 | 1.199 | 4 | 10.05 | 29.19007
PR358-60 | 20230652 | 0.1031 | 4.3401 | 10.5 | 13.25 | 3.665489
AR3070 | 20230653 | 0.1031 | 1.4965 | 1 | 3.25 | 8.697706
PR378 | 20230654 | 0.1031 | 2.2179 | 5.1 | 7.3 | 5.738252
PR378 | 20230655 | 0.1031 | 2.1957 | 2 | 4.2 | 5.79627
PR327 | 20230656 | 0.1031 | 2.6157 | 3 | 5.05 | 4.533826
PR3205F | 20230657 | 0.1031 | 2.8462 | 8 | 10.55 | 5.18291
PR3205F | 20230658 | 0.1031 | 2.7833 | 7 | 9.35 | 4.88435
PR3205F | 20230659 | 0.1031 | 2.9791 | 6.2 | 8.8 | 5.048789
PR3205F | 20230660 | 0.1031 | 2.5075 | 0 | 2.2 | 5.075522
PR3205F | 20230661 | 0.1031 | 2.569 | 7.2 | 9.55 | 5.291791
AR3013 | 20230662 | 0.1031 | 2.5349 | 1 | 3.3 | 5.248871
AR3013 | 20230663 | 0.1031 | 2.0147 | 0 | 1.8 | 5.168459
AR3013 | 20230664 | 0.1031 | 2.6342 | 4 | 6.65 | 5.819639
AR3129-70 | 20230665 | 0.1031 | 2.2295 | 0 | 2.55 | 6.616551
PR309-3 | 20230666 | 0.1031 | 2.5992 | 4.5 | 6.15 | 3.672343
XC1535 | 20230667 | 0.1031 | 0.4179 | 5 | 7.1 | 29.07006
AR3010-60 | 20230668 | 0.1031 | 2.2768 | 2.5 | 4.7 | 5.589806
AR3013 | 20230669 | 0.1031 | 2.2461 | 3 | 4.95 | 5.022321
AR3013 | 20230670 | 0.1031 | 2.2911 | 0 | 2.05 | 5.176173
AR3070-1 | 20230671 | 0.1031 | 2.2257 | 14 | 17.25 | 8.447256
AR3070H | 20230672 | 0.1031 | 2.4346 | 4 | 6.95 | 7.009602
WX804 | 20230673 | 0.1031 | 2.9836 | 7 | 10.75 | 7.270924
HW3001 | 20230674 | 0.1031 | 2.4018 | 6 | 8.35 | 5.660176
PR301N-75 | 20230675 | 0.1031 | 2.4864 | 3.2 | 5.95 | 6.398242
PR3205F | 20230676 | 0.1031 | 2.492 | 0 | 2.5 | 5.803512
PR3205F | 20230677 | 0.1031 | 2.5725 | 11 | 13.25 | 5.059715
PR378 | 20230678 | 0.1031 | 2.5203 | 11.5 | 13.85 | 5.394045
PR378 | 20230679 | 0.1031 | 2.6167 | 7.5 | 10.05 | 5.637482
PR378 | 20230680 | 0.1031 | 2.7299 | 0.5 | 3.15 | 5.615625
PR396C | 20230681 | 0.1031 | 2.6588 | 0 | 2.6 | 5.657006
PR301 | 20230682 | 0.1031 | 2.1602 | 5.3 | 7.3 | 5.355931
PR3205F | 20230683 | 0.1031 | 2.5449 | 4.5 | 6.85 | 5.341904
PR3205F | 20230684 | 0.1031 | 2.5618 | 13.2 | 15.65 | 5.532479
PR3205F | 20230685 | 0.1031 | 2.3311 | 3 | 5.25 | 5.58368
AR3070H | 20230686 | 0.1031 | 2.6508 | 7 | 10.45 | 7.529065
AR3129-70 | 20230687 | 0.1031 | 2.4222 | 10.5 | 13.1 | 6.209581
AR3070H | 20230688 | 0.1031 | 2.3335 | 1 | 3.55 | 6.321663
A368 | 20230689 | 0.1031 | 1.0292 | 4 | 13.85 | 55.36501
PR301 | 20230701 | 0.1031 | 1.4544 | 2.6 | 4 | 5.568563
PR301 | 20230702 | 0.1031 | 2.949 | 8.6 | 11.5 | 5.68882
PR378 | 20230703 | 0.1031 | 2.4129 | 0 | 2.5 | 5.993764
PR378C | 20230704 | 0.1031 | 2.3011 | 0 | 2.7 | 6.787771
PR378 | 20230705 | 0.1031 | 1.939 | 5.7 | 7.55 | 5.519413
PR301N-75 | 20230706 | 0.1031 | 1.8656 | 8.4 | 10.4 | 6.201695
PR358-60 | 20230707 | 0.1031 | 1.438 | 2.7 | 3.85 | 4.626344
PR3205F | 20230708 | 0.1031 | 3.9911 | 1.6 | 5 | 4.928165
PR3205F | 20230709 | 0.1031 | 2.4499 | 4.9 | 6.9 | 4.722594
PR3205F | 20230710 | 0.1031 | 2.706 | 13.1 | 15.6 | 5.34455
PR3205F | 20230711 | 0.1031 | 2.2244 | 2 | 4.25 | 5.851518
AR3129-70 | 20230712 | 0.1031 | 2.3482 | 10.5 | 13.7 | 7.883405
AR3129-70 | 20230713 | 0.1031 | 2.2114 | 4 | 6.8 | 7.324697
AR3129-70 | 20230714 | 0.1031 | 2.1366 | 5.9 | 8.5 | 7.039617
AR3129-1 | 20230715 | 0.1031 | 2.3147 | 0 | 2.6 | 6.497968
AR1007 | 20230716 | 0.1031 | 1.4617 | 4 | 5.25 | 4.9471
AR3735-60 | 20230717 | 0.1031 | 3.5431 | 5 | 8.4 | 5.551297
AR3013 | 20230718 | 0.1031 | 2.3035 | 2.7 | 4.9 | 5.525014
AR3013 | 20230719 | 0.1031 | 1.6785 | 11.5 | 13.1 | 5.514391
AR3013 | 20230720 | 0.1031 | 1.599 | 4 | 5.65 | 5.969451
AR3010-60 | 20230721 | 0.1031 | 2.2998 | 0.9 | 3.15 | 5.659674
A103 | 20230722 | 0.1031 | 0.6382 | 0 | 5.8 | 52.57389
HW1007 | 20230723 | 0.1031 | 2.0923 | 10.3 | 11.85 | 4.285551
AR3010-60 | 20230724 | 0.1031 | 1.967 | 8.2 | 10.25 | 6.029044
PR3205F | 20230725 | 0.1031 | 3.3985 | 5 | 7.85 | 4.851282
PR301 | 20230726 | 0.1031 | 1.6033 | 0.2 | 1.95 | 6.314256
A1681 | 20230727 | 0.1031 | 0.4918 | 0 | 5.8 | 68.22419
A1681A | 20230728 | 0.1031 | 0.454 | 0 | 6.7 | 85.37248
PR301 | 20230729 | 0.1031 | 2.0962 | 4.3 | 5.8 | 4.139591
BP303 | 20230730 | 0.1031 | 2.5614 | 1.7 | 3.9 | 4.968716
PR3888 | 20230731 | 0.1031 | 2.5328 | 10.9 | 14.3 | 7.765635
PR89520C | 20230732 | 0.1031 | 2.807 | 14.4 | 17.55 | 6.491829
PR130 | 20230733 | 0.1031 | 2.2003 | 0 | 1.4 | 3.680824
PR3205F | 20230734 | 0.1031 | 2.1217 | 0 | 1.65 | 4.498823
PR3205F | 20230735 | 0.1031 | 2.9384 | 11.6 | 14.3 | 5.315594
PR3205F | 20230736 | 0.1031 | 2.2305 | 8.4 | 10.05 | 4.279378
PR3205F | 20230737 | 0.1031 | 2.851 | 3.6 | 6.1 | 5.07273
PR3205F | 20230738 | 0.1031 | 3.5336 | 0.4 | 3.5 | 5.075084
PR396C | 20230739 | 0.1031 | 1.8062 | 3.9 | 5.3 | 4.483954
PR301N-75 | 20230740 | 0.1031 | 2.7733 | 11.6 | 14.8 | 6.675012
HW1007 | 20230741 | 0.1031 | 1.8928 | 0 | 1.35 | 4.125988
HW3001 | 20230742 | 0.1031 | 1.701 | 10.2 | 11.5 | 4.421178
PR387-3 | 20230743 | 0.1031 | 1.9122 | 14.9 | 16.2 | 3.932864
AR3013 | 20230744 | 0.1031 | 1.6838 | 0 | 1.7 | 5.840598
PR396C | 20230745 | 0.1031 | 1.9395 | 1.8 | 3.5 | 5.070585
AR3070-1 | 20230746 | 0.1031 | 2.5623 | 14.4 | 17.9 | 7.902
A1681 | 20230747 | 0.1031 | 0.4683 | 6 | 11.5 | 67.94187
PR378 | 20230748 | 0.1031 | 1.7232 | 14.9 | 16.5 | 5.371347
PR883-2A | 20230749 | 0.1031 | 1.8794 | 0 | 1.75 | 5.386638
PR9520C | 20230750 | 0.1031 | 3.055 | 11.5 | 14.6 | 5.870153
PR3205F | 20230751 | 0.1031 | 2.082 | 3.4 | 5.1 | 4.723535
PR3205F | 20230752 | 0.1031 | 3.1545 | 1.8 | 4.4 | 4.76806
AR108G | 20230753 | 0.1031 | 2.2461 | 5.2 | 8.3 | 7.984202
AR3013 | 20230754 | 0.1031 | 1.9065 | 17.7 | 19.3 | 4.85492
AR1007 | 20230755 | 0.1031 | 1.5625 | 16.6 | 17.55 | 3.517244128
AR3129-70 | 20230756 | 0.1031 | 2.3883 | 8.3 | 11.2 | 7.024381
PR3205F | 20230757 | 0.1031 | 3.7235 | 3.9 | 7 | 4.816253
AR108G | 20230758 | 0.1031 | 1.4214 | 7.2 | 9.25 | 8.343274
AR3013 | 20230759 | 0.1031 | 2.3162 | 4.8 | 7.1 | 5.74448
A105F | 20230760 | 0.1031 | 0.359 | 7.2 | 14 | 109.5755
PR378 | 20230761 | 0.1031 | 1.7457 | 0 | 1.6 | 5.302117
PR378 | 20230762 | 0.1031 | 2.2251 | 10 | 12 | 5.199713
PR9520C | 20230763 | 0.1031 | 2.0196 | 0 | 1.92 | 5.499647
PR3205F | 20230764 | 0.1031 | 2.9866 | 3 | 5.6 | 5.03611
AR3129-1 | 20230765 | 0.1031 | 1.464 | 1 | 2.9 | 7.507779
AR3010-60 | 20230766 | 0.1031 | 2.215 | 7 | 9.2 | 5.745765
PR301 | 20230801 | 0.1031 | 1.7965 | 0 | 1.4 | 4.508164
CP206 | 20230802 | 0.1031 | 2.7754 | 2 | 3.5 | 3.126544
PR358-60 | 20230803 | 0.1031 | 3.3331 | 0 | 2.4 | 4.165449
PR3205F | 20230804 | 0.1031 | 2.5783 | 1.7 | 3.8 | 4.711778
AR3129-70 | 20230805 | 0.1031 | 2.6905 | 4 | 7.3 | 7.095449
AR3010-60 | 20230806 | 0.1031 | 2.8186 | 12.5 | 15.7 | 6.567733
PR3205F | 20230807 | 0.1031 | 2.2861 | 0 | 2 | 5.060969
PR3015 | 20230808 | 0.1031 | 2.7517 | 0 | 3.1 | 6.517177
AR3013 | 20230809 | 0.1031 | 1.7134 | 0 | 1.55 | 5.233255
PR3205F | 20230810 | 0.1031 | 2.5691 | 0 | 2.6 | 5.85452
AR3013 | 20230811 | 0.1031 | 2.2782 | 5.2 | 7.3 | 5.332445
WX804 | 20230812 | 0.1031 | 1.9781 | 0 | 2.5 | 7.311234
BP131 | 20230813 | 0.1031 | 2.2077 | 0 | 1.9 | 4.97866
PR378 | 20230814 | 0.1031 | 2.4269 | 0 | 2.15 | 5.124901
PR301T-75 | 20230815 | 0.1031 | 1.75 | 0 | 1.8 | 5.950225
PR378 | 20230816 | 0.1031 | 2.3954 | 0 | 2 | 4.830042
PR378 | 20230817 | 0.1031 | 2.5364 | 0 | 2.1 | 4.789614
PR378 | 20230818 | 0.1031 | 2.1762 | 10.3 | 12.3 | 5.316553
PR378 | 20230819 | 0.1031 | 1.2747 | 2 | 3.2 | 5.445932
PR301 | 20230820 | 0.1031 | 2.4723 | 0 | 2.4 | 5.615766
PR301 | 20230821 | 0.1031 | 2.5373 | 2.1 | 4.1 | 4.559919
WX804 | 20230822 | 0.1031 | 2.1462 | 0 | 2.4 | 6.469042
WX804 | 20230823 | 0.1031 | 1.9049 | 2 | 4.3 | 6.98481
PR3205F | 20230824 | 0.1031 | 2.3832 | 7.9 | 10.05 | 5.218875
PR3205F | 20230825 | 0.1031 | 2.3414 | 8 | 10.2 | 5.435581
PR3205F | 20230826 | 0.1031 | 2.8309 | 7.7 | 10.2 | 5.108747
PR3205F | 20230827 | 0.1031 | 2.8182 | 0 | 2.4 | 4.926499
PR3205F | 20230828 | 0.1031 | 2.2627 | 2 | 4 | 5.113308
PR9520C | 20230829 | 0.1031 | 1.5906 | 15.2 | 16.55 | 4.90989
PR9520C | 20230830 | 0.1031 | 2.4918 | 4.5 | 6.5 | 4.643182
PR358-60 | 20230831 | 0.1031 | 2.3978 | 8.6 | 10.3 | 4.101426
PR327 | 20230832 | 0.1031 | 1.981 | 0 | 1.6 | 4.67234
PR313 | 20230833 | 0.1031 | 1.9841 | 0 | 1.8 | 5.24817
PR309-3 | 20230834 | 0.1031 | 1.4654 | 0 | 1.2 | 4.737225
AR3070H | 20230835 | 0.1031 | 2.4036 | 2 | 4.8 | 6.738989
AR3070H | 20230836 | 0.1031 | 2.6509 | 11 | 15.1 | 8.947247
AR3070H | 20230837 | 0.1031 | 1.8976 | 5 | 7.6 | 7.926247
HW3001 | 20230838 | 0.1031 | 1.5213 | 6.5 | 7.8 | 4.943419
AR3013 | 20230839 | 0.1031 | 3.0797 | 5.5 | 8.8 | 6.198755
AR3013 | 20230840 | 0.1031 | 1.7235 | 2.1 | 3.9 | 6.041714
AR3070-1 | 20230841 | 0.1031 | 2.8593 | 0 | 4.4 | 8.902088
AR3129-1 | 20230842 | 0.1031 | 1.5831 | 0 | 1.8 | 6.577534
AR3129-70 | 20230843 | 0.1031 | 1.6731 | 12 | 13.4 | 4.840665
A1681 | 20230844 | 0.1031 | 0.252 | 0 | 3.1 | 71.16396
PR301N-75 | 20230845 | 0.1031 | 2.4726 | 3.5 | 5.3 | 4.211314
PR378 | 20230846 | 0.1031 | 2.0565 | 0 | 1.9 | 5.344706
PR378C | 20230847 | 0.1031 | 1.813 | 6.5 | 8.5 | 6.381623
PR380 | 20230848 | 0.1031 | 1.79 | 9.5 | 11.4 | 6.14044
HW3001 | 20230849 | 0.1043 | 1.8435 | 4.6 | 6.1 | 4.761817
PR3205F | 20230850 | 0.1031 | 2.4024 | 0 | 2.05 | 4.936367
PR301 | 20230851 | 0.1031 | 2.248 | 8 | 9.8 | 4.63207
PR301N-75 | 20230852 | 0.1031 | 3.6531 | 14 | 17.8 | 6.017567
XC1535 | 20230853 | 0.1031 | 1.7422 | 5.1 | 14.25 | 30.3824
AR3010-60 | 20230854 | 0.1031 | 1.9386 | 4.5 | 6.3 | 5.371347
A103 | 20230855 | 0.1031 | 0.33 | 0 | 3.25 | 56.9729
A368 | 20230856 | 0.1031 | 0.56 | 3.5 | 9.2 | 58.88244
PR3205F | 20230857 | 0.1031 | 1.7361 | 0 | 1.55 | 5.164828
AR3013 | 20230858 | 0.1031 | 2.284 | 2.5 | 5 | 6.332028
AR3013 | 20230859 | 0.1043 | 1.8463 | 7 | 8.5 | 4.754595
PU713 | 20230860 | 0.1031 |  |  | NCO:0.01 | #VALUE!
PR9520C | 20230861 | 0.1031 | 2.315 | 14.5 | 16.2 | 4.248121
AR3129-70 | 20230862 | 0.1031 | 1.6282 | 10 | 11.95 | 6.928286
A1681 | 20230863 | 0.1031 | 0.4185 | 12.4 | 17.8 | 74.6444
A105F | 20230864 | 0.1043 | 0.1086 | 0 | 1.9 | 102.3878
PR378 | 20230865 | 0.1043 | 1.4865 | 3.2 | 4.45 | 4.921185
PR378 | 20230866 | 0.1043 | 1.29 | 0 | 1 | 4.536646
PR378 | 20230867 | 0.1043 | 1.8475 | 2.5 | 4 | 4.751507
PR301T-75 | 20230868 | 0.1043 | 1.7841 | 3 | 4.6 | 5.248381
PR301T-75 | 20230869 | 0.1043 | 2.2543 | 1 | 3.1 | 5.451703
PR9520C | 20230870 | 0.1043 | 1.9515 | 8.6 | 9.95 | 4.048459
PR9520C | 20230871 | 0.1043 | 2.9194 | 4 | 6.15 | 4.309922
PR301 | 20230872 | 0.1043 | 2.1587 | 10 | 11.55 | 4.202077
PR301 | 20230873 | 0.1043 | 2.2146 | 10 | 11.7 | 4.492398
BP303 | 20230874 | 0.1043 | 1.4935 | 4.6 | 5.7 | 4.310345
PR309-3 | 20230875 | 0.1043 | 2.4729 | 11.6 | 13.4 | 4.259813
PR3205F | 20230876 | 0.1043 | 2.4004 | 7.5 | 9.6 | 5.119886
PR3205F | 20230877 | 0.1043 | 2.8001 | 4.1 | 6.5 | 5.016055
PR3205F | 20230878 | 0.1043 | 2.1474 | 6.5 | 8.5 | 5.450566
AR3129-1 | 20230879 | 0.1043 | 1.5833 | 5 | 6.8 | 6.65325
AR3129-70 | 20230880 | 0.1043 | 1.8976 | 9.7 | 12 | 7.09329
AR3070-1 | 20230881 | 0.1043 | 1.7817 | 9.2 | 12.2 | 9.85397
AR1007 | 20230882 | 0.1043 | 1.5184 | 0 | 0.9 | 3.468813
AR1007 | 20230883 | 0.1043 | 1.4061 | 1.5 | 2.2 | 2.913442
HW1008 | 20230884 | 0.1043 | 2.4729 | 11.6 | 13.4 | 4.259813
PR3015 | 20230885 | 0.1043 | 3.3077 | 6.4 | 9.6 | 5.661721
AR3080 | 20230886 | 0.1043 | 2.1815 | 7 | 9.8 | 7.511512
PR108C | 20230887 | 0.1043 | 1.4413 | 5.5 | 7.4 | 7.714784
BP320S | 20230888 | 0.1043 | 2.1689 | 4 | 6.4 | 6.475843
AR3010-60 | 20230889 | 0.1043 | 2.518 | 6.5 | 9.1 | 6.042855
WX804 | 20230890 | 0.1043 | 2.0513 | 1.5 | 3.9 | 6.847099
WX804 | 20230891 | 0.1043 | 1.7622 | 2.5 | 4.5 | 6.642008
WX804 | 20230892 | 0.1043 | 2.4324 | 7 | 9.8 | 6.736706
AR3013 | 20230893 | 0.1043 | 0.9997 | 0 | 1 | 5.854029
PR378 | 20230894 | 0.102 | 2.0067 | 9 | 10.5 | 4.278083
PR883-2A | 20230895 | 0.102 | 1.7308 | 6 | 7.55 | 5.12537
PR3205F | 20230896 | 0.102 | 1.4821 | 2.3 | 3.7 | 5.406186
PR301N-75 | 20230897 | 0.1043 | 1.6879 | 0 | 1.65 | 5.720866
AR3129-70 | 20230898 | 0.1043 | 1.9035 | 7 | 9.5 | 7.6862
PR378 | 20230901 | 0.102 | 1.8386 | 1.8 | 3.5 | 5.291784
NL1387A | 20230902 | 0.102 | 3.05 | 4.6 | 6 | 2.627052
PR3205F | 20230903 | 0.102 | 1.6575 | 2.7 | 4.1 | 4.834092
PR3205F | 20230904 | 0.102 | 1.992 | 0 | 1.75 | 5.027929
PR3205F | 20230905 | 0.102 | 1.398 | 6.3 | 7.5 | 4.912635
PR9520C | 20230906 | 0.102 | 1.2706 | 6 | 7 | 4.504344
PR3205F | 20230907 | 0.102 | 1.7745 | 3 | 4.4 | 4.515361
PR3205F | 20230908 | 0.102 | 2.5696 | 8.2 | 10.1 | 4.231833
PR396C | 20230909 | 0.102 | 1.5785 | 1.5 | 2.85 | 4.89474
AR1007 | 20230910 | 0.102 | 1.3086 | 0 | 0.75 | 3.280158
AR3013 | 20230911 | 0.102 | 1.2542 | 7.8 | 8.9 | 5.019568
AR3010-60 | 20230912 | 0.102 | 2.1396 | 1.9 | 4.35 | 6.55351
AR3070H | 20230913 | 0.102 | 1.5105 | 0 | 1.7 | 6.441227
AR3129-70 | 20230914 | 0.102 | 2.2539 | 0 | 2.55 | 6.475093
ER106K | 20230915 | 0.102 | 1.6632 | 5.8 | 5.9 | 0.3441089
A1681 | 20230916 | 0.102 | 0.429 | 0.9 | 6.2 | 70.70645
A1681 | 20230917 | 0.102 | 0.257 | 3.6 | 6.9 | 73.48882
PR378 | 20230918 | 0.102 | 1.152 | 0.4 | 1.35 | 4.719669
XC1535 | 20230919 | 0.102 | 2.0535 | 0 | 10.3 | 28.70668
AR3160 | 20230920 | 0.102 | 1.0015 | 7 | 8 | 5.714648
AR3770 | 20230921 | 0.102 | 1.6327 | 7.1 | 9.1 | 7.010743
PR3205F | 20230922 | 0.102 | 2.4551 | 3 | 5.35 | 5.478216
AR3070H | 20230923 | 0.102 | 1.7741 | 2.6 | 5.3 | 8.71016
A1681A | 20230924 | 0.102 | 0.2511 | 8.7 | 12.4 | 84.33259
PR378 | 20230925 | 0.102 | 2.671 | 7.1 | 9.6 | 5.356814
PR378 | 20230926 | 0.102 | 2.2138 | 3.1 | 4.9 | 4.653445
PR378 | 20230927 | 0.102 | 2.0428 | 6.3 | 8 | 4.762813
PR378 | 20230928 | 0.102 | 1.7334 | 1.3 | 2.85 | 5.117683
PR378 | 20230929 | 0.102 | 1.6109 | 4.8 | 6.3 | 5.329213
PR883-2A | 20230930 | 0.102 | 1.396 | 2.5 | 3.8 | 5.329646
PR3205F | 20230931 | 0.102 | 2.7898 | 5.2 | 7.85 | 5.436423
PR3205F | 20230932 | 0.102 | 1.248 | 13.2 | 14.45 | 5.732392
PR3205F | 20230933 | 0.102 | 1.4368 | 13.9 | 15.6 | 6.771627
PR3205F | 20230934 | 0.102 | 2.4595 | 2.4 | 4.8 | 5.584764
PR309-3 | 20230935 | 0.102 | 2.264 | 10 | 11.6 | 4.044678
PR9520C | 20230936 | 0.102 | 1.4042 | 1.2 | 2.35 | 4.687155
PR9520C | 20230937 | 0.102 | 1.3123 | 10.7 | 11.8 | 4.797334
PR9520S | 20230938 | 0.102 | 2.2039 | 0 | 2.3 | 5.972778
AR3013 | 20230939 | 0.102 | 1.4271 | 0.1 | 1.25 | 4.611942
AR3070-1 | 20230940 | 0.102 | 1.1107 | 1.3 | 3 | 8.759768
AR3129-70 | 20230941 | 0.102 | 1.2164 | 11.7 | 13 | 6.116562
AR3129-70 | 20230942 | 0.102 | 1.5408 | 4.6 | 6.2 | 5.943115
PR301 | 20230943 | 0.102 | 2.303 | 3.1 | 5.1 | 4.97023
PR301 | 20230944 | 0.102 | 1.5889 | 5 | 6.5 | 5.403002
PR301T-75 | 20230945 | 0.102 | 1.938 | 0.1 | 1.85 | 5.168026
PR358-60 | 20230946 | 0.102 | 2.768 | 4.6 | 6.3 | 3.514983
PR301N-75 | 20230947 | 0.102 | 1.7579 | 8.2 | 9.1 | 2.930143
AR3013 | 20230948 | 0.102 | 1.6939 | 5.1 | 6.8 | 5.74383
AR3013 | 20230949 | 0.102 | 1.188 | 0 | 1.1 | 5.299278
HW3001 | 20230950 | 0.102 | 1.6703 | 0 | 1.2 | 4.111755
AR3070G | 20230951 | 0.102 | 1.3826 | 1.3 | 2.9 | 6.623139
PR3205F | 20230952 | 0.102 | 1.7256 | 6.4 | 8.1 | 5.638314
PR3205F | 20230953 | 0.102 | 1.8663 | 13.1 | 15 | 5.826565
AR3010-60 | 20230954 | 0.102 | 2.3034 | 8.1 | 10.5 | 5.96324
AR3013 | 20230955 | 0.102 | 1.9407 | 0.8 | 2.6 | 5.308289
PR378E | 20230956 | 0.102 | 1.8573 | 0.6 | 2.1 | 4.62221
PR301N-75 | 20230957 | 0.102 | 1.905 | 11 | 13 | 6.00863
PR378 | 20230958 | 0.102 | 1.5639 | 6.4 | 7.9 | 5.489373
PR378 | 20230959 | 0.102 | 1.9992 | 1.6 | 3.3 | 4.866684
PR378 | 20230960 | 0.102 | 1.3507 | 8.9 | 10.2 | 5.508393
PR378 | 20230961 | 0.102 | 1.2986 | 14.1 | 15.2 | 4.847945
PR378 | 20230962 | 0.102 | 1.2747 | 13.35 | 14.35 | 4.489856
PR378C | 20230963 | 0.102 | 1.5388 | 7 | 8.45 | 5.392948
PR3205F | 20230964 | 0.102 | 3.3071 | 5.9 | 8.7 | 4.84564
PR3205F | 20230965 | 0.102 | 1.8907 | 2.9 | 4.5 | 4.84326
PR3205F | 20230966 | 0.102 | 1.7737 | 14.6 | 16.1 | 4.840069
PR3205F | 20230967 | 0.102 | 1.3474 | 15.3 | 16.6 | 5.521884
PR3205F | 20230968 | 0.102 | 2.1347 | 0 | 1.7 | 4.557771
PR301T-75 | 20230969 | 0.102 | 1.6234 | 6.8 | 8.6 | 6.345815
PR309-3 | 20230970 | 0.102 | 2.2074 | 0 | 1.6 | 4.148388
PR9520C | 20230971 | 0.102 | 1.8076 | 1.5 | 2.85 | 4.274368
AR3129-70 | 20230972 | 0.102 | 1.6545 | 18.7 | 20.6 | 6.57245
PR301 | 20230973 | 0.102 | 1.8535 | 20.7 | 22.5 | 5.558023
AR3013 | 20230974 | 0.102 | 2.0316 | 2.7 | 4.45 | 4.929925
PR108C | 20230975 | 0.102 | 1.965 | 2 | 4.9 | 8.446482
AR3010-60 | 20230976 | 0.102 | 2.619 | 3.4 | 5.75 | 5.135383
AR3070H | 20230977 | 0.102 | 2.0439 | 4.6 | 6.8 | 6.160323
AR3070G | 20230978 | 0.102 | 1.4531 | 12.1 | 14.5 | 9.452707
AR3070-1 | 20230979 | 0.102 | 1.956 | 6 | 8.85 | 8.339048
AR3129-1 | 20230980 | 0.102 | 1.4767 | 8 | 9.75 | 6.782444
AR3129-70 | 20230981 | 0.102 | 1.186 | 10.3 | 11.35 | 5.066932
AR3129-70 | 20230982 | 0.102 | 1.2805 | 11.8 | 13.25 | 6.480804
AR3129-70 | 20230983 | 0.102 | 2.8362 | 3 | 5.8 | 5.650171
PU713 | 20230984 | 0.102 |  |  |  | #DIV/0!
WX806 | 20230985 | 0.102 | 1.468 | 5.9 | 8.95 | 11.89089
A103 | 20230986 | 0.102 | 0.4155 | 3.6 | 7.6 | 55.09718
BP301P-2 | 20230987 | 0.102 | 2.2664 | 0 | 4.6 | 11.61614
PR378 | 20230988 | 0.102 | 2.209 | 16.7 | 18.5 | 4.663556
PR378 | 20230989 | 0.102 | 1.8867 | 3.5 | 4.9 | 4.246837
PR378 | 20230990 | 0.102 | 2.0751 | 5.4 | 7.2 | 4.964482
PR3205F | 20230991 | 0.102 | 1.4978 | 2.3 | 3.45 | 4.394247
AR3013 | 20230992 | 0.102 | 1.5782 | 5.1 | 6.7 | 5.802276
AR1007 | 20230993 | 0.102 | 1.1814 | 0 | 0.7 | 3.391107
BP301P-2 | 20230994 | 0.102 | 1.5114 | 7.35 | 10.3 | 11.17077
PR3205F | 20230995 | 0.102 | 2.1481 | 15.2 | 17.2 | 5.328635
AR3010-60 | 20230996 | 0.102 | 1.796 | 5.7 | 7.4 | 5.417302
A1681 | 20230997 | 0.102 | 0.3538 | 10.4 | 15 | 74.41157
PR301S | 20230998 | 0.102 | 1.7004 | 8.6 | 10.2 | 5.385293
A105F | 20230999 | 0.102 | 0.802 | 0 | 13.2 | 94.19764
PR378 | 20231001 | 0.102 | 2.4223 | 3 | 5.3 | 5.434259
PR378 | 20231002 | 0.102 | 1.9467 | 7 | 8.6 | 4.703936
PR378 | 20231003 | 0.102 | 2.5411 | 0 | 2.3 | 5.1802
PR378 | 20231004 | 0.102 | 2.9218 | 12.4 | 14.9 | 4.896998
PR378 | 20231005 | 0.102 | 1.8879 | 4.7 | 6.2 | 4.547291
PR378 | 20231006 | 0.102 | 2.3536 | 13.5 | 15.3 | 4.377038
A105F | 20231007 | 0.102 | 0.5075 | 4.6 | 13.1 | 95.85689
PR301 | 20231008 | 0.102 | 1.7879 | 0 | 1.4 | 4.481519
PR301 | 20231009 | 0.102 | 2.6739 | 2.2 | 4.5 | 4.922924
PR301 | 20231010 | 0.102 | 2.0899 | 10.5 | 12.15 | 4.518548
PR380 | 20231011 | 0.102 | 1.7109 | 15 | 16.75 | 5.854015
AR3129C | 20231012 | 0.102 | 2.1846 | 2 | 4.1 | 5.501585
PR301 | 20231013 | 0.102 | 1.4302 | 5 | 6.4 | 5.602369
PR301 | 20231014 | 0.102 | 4.1123 | 8 | 11.75 | 5.218995
BP303 | 20231015 | 0.102 | 2.4639 | 10.8 | 12.4 | 3.716527
PR309-3 | 20231016 | 0.102 | 3.0186 | 12 | 14.2 | 4.171167
PR309-3 | 20231017 | 0.102 | 2.7663 | 12 | 13.8 | 3.724034
PR3205F | 20231018 | 0.102 | 3.1169 | 9 | 11.9 | 5.32495
PR3205F | 20231019 | 0.102 | 2.4112 | 8 | 10.2 | 5.221916
PR3205F | 20231020 | 0.102 | 2.3364 | 18 | 20.25 | 5.511576
PR3205F | 20231021 | 0.102 | 2.6695 | 9 | 11 | 4.287859
PR3205F | 20231022 | 0.102 | 1.9207 | 2.5 | 4.2 | 5.065588
PR3205F | 20231023 | 0.102 | 2.5385 | 9 | 11.2 | 4.960049
PR3205F | 20231024 | 0.102 | 1.8631 | 3.3 | 5.3 | 6.14376
PR3205F | 20231025 | 0.102 | 3.0174 | 5 | 7.55 | 4.836684
PR3205F | 20231026 | 0.102 | 3.1168 | 8 | 10.7 | 4.957872
PR3205H | 20231027 | 0.102 | 1.8017 | 3 | 4.5 | 4.76485
PR9520S | 20231028 | 0.102 | 2.6671 | 12 | 14.5 | 5.364647
PR301S | 20231029 | 0.102 | 1.9801 | 12.3 | 14.4 | 6.069775
PR30T-75 | 20231030 | 0.102 | 2.4607 | 10.2 | 12.2 | 4.651701
PR301N-75 | 20231031 | 0.102 | 2.0918 | 5.3 | 8 | 7.387271
AR3013 | 20231032 | 0.102 | 1.9247 | 2.5 | 4.1 | 4.757704
AR3013 | 20231033 | 0.102 | 1.7609 | 6.5 | 8 | 4.875251
AR3013 | 20231034 | 0.102 | 1.9427 | 0 | 1.5 | 4.41902
AR3010-60 | 20231035 | 0.102 | 2.6518 | 0 | 3.3 | 7.122191
AR3129-1 | 20231036 | 0.102 | 2.3811 | 0 | 3.1 | 7.45117
AR3129-70 | 20231037 | 0.102 | 1.0976 | 6.5 | 7.6 | 5.735734
AR3129-70 | 20231038 | 0.102 | 1.8373 | 0.5 | 2.5 | 6.230033
AR3129-70 | 20231039 | 0.102 | 1.6825 | 1.5 | 3.5 | 6.803233
AR3070H | 20231040 | 0.102 | 1.5237 | 6 | 8.1 | 7.88788
AR3070-1 | 20231041 | 0.102 | 1.974 | 8 | 11.6 | 10.43748
HW3001 | 20231042 | 0.102 | 2.2203 | 0 | 1.9 | 4.89759
HW3001 | 20231043 | 0.102 | 2.8381 | 2 | 4.4 | 4.839762
PR301S | 20231044 | 0.102 | 1.8275 | 11 | 12.9 | 5.95027
HW1007 | 20231045 | 0.102 | 2.3026 | 7.5 | 8.7 | 2.982656
PR301S | 20231046 | 0.102 | 2.6567 | 4.3 | 6.9 | 5.601074
PR3205F | 20231047 | 0.102 | 2.8448 | 2.6 | 4.9 | 4.627182
PR3205F | 20231048 | 0.102 | 2.0565 | 3.3 | 4.9 | 4.452785
PR3205F | 20231049 | 0.102 | 2.4527 | 5.4 | 7.6 | 5.133561
PR3205F | 20231050 | 0.102 | 2.4292 | 3.4 | 5.3 | 4.476419
PR3205F | 20231051 | 0.102 | 2.2436 | 0 | 1.7 | 4.336546
PR3205F | 20231052 | 0.102 | 2.7452 | 5 | 7.5 | 5.212025
PR3205F | 20231053 | 0.102 | 1.8733 | 2.5 | 4.3 | 5.499277
PR3205F | 20231054 | 0.102 | 2.5487 | 0 | 2.15 | 4.827921
AR3013 | 20231055 | 0.102 | 1.4614 | 0 | 1.2 | 4.69951
AR3129-70 | 20231056 | 0.102 | 1.3752 | 1.5 | 3 | 6.242605
AR3129-70 | 20231057 | 0.102 | 2.0355 | 10.5 | 12.3 | 5.061064
PR9520S | 20231058 | 0.102 | 2.109 | 15 | 16.9 | 5.156054
PR301 | 20231059 | 0.102 | 2.2241 | 8.3 | 9.9 | 4.117239
PR301 | 20231060 | 0.102 | 2.4452 | 2.5 | 4.2 | 3.979009
BP303 | 20231061 | 0.102 | 1.1998 | 1.6 | 2.4 | 3.816116
PR9520C | 20231062 | 0.102 | 2.141 | 4.4 | 5.9 | 4.009729
PR396C | 20231063 | 0.102 | 1.6051 | 4.2 | 5.5 | 4.635341
PR3015 | 20231064 | 0.102 | 2.1288 | 8 | 9.7 | 4.570403
PR108C | 20231065 | 0.102 | 1.701 | 12 | 14.6 | 8.748014
AR3013 | 20231066 | 0.102 | 1.587 | 6.4 | 7.7 | 4.688208
| 20231067 | 0.102 |  |  | 16.2 | #DIV/0!
AR3129-70 | 20231068 | 0.102 | 2.032 | 4.2 | 6.3 | 5.914745
AR3129-70 | 20231069 | 0.102 | 1.6341 | 10.1 | 11.5 | 4.903316
AR3129-1 | 20231070 | 0.102 | 1.9495 | 1 | 3.1 | 6.165048
AR3129-1 | 20231071 | 0.102 | 2.7395 | 8 | 10.1 | 4.38721
AR3165 | 20231072 | 0.102 | 1.617 | 0 | 2.1 | 7.432753
PR301N-75 | 20231073 | 0.102 | 3.0798 | 5 | 7.6 | 4.831603
HW1008 | 20231074 | 0.102 | 1.3165 | 8 | 10 | 8.694599
A1681 | 20231075 | 0.102 | 0.2072 | 7 | 9.8 | 77.34081
AR3010-60 | 20231076 | 0.102 | 2.0732 | 8.6 | 10.55 | 5.383117
PR301S | 20231077 | 0.102 | 2.02 | 6.5 | 8.5 | 5.666554
PR301T-75 | 20231078 | 0.102 | 2.1458 | 6 | 7.9 | 5.067629
AR3129-70 | 20231079 | 0.102 | 1.5471 | 0 | 1.7 | 6.288846
AR3129-65 | 20231080 | 0.102 | 1.9644 | 10.6 | 12.5 | 5.535593
PR9520C | 20231081 | 0.102 | 3.1036 | 8 | 10.4 | 4.42574
PR378 | 20231101 | 0.102 | 1.3277 | 3.7 | 4.9 | 5.172753
PR378 | 20231102 | 0.102 | 1.2057 | 10.6 | 11.7 | 5.221483
PR378 | 20231103 | 0.102 | 2.4862 | 8.2 | 10.4 | 5.064389
PR378 | 20231104 | 0.102 | 2.5615 | 5.1 | 7.4 | 5.138944
PR378 | 20231105 | 0.102 | 1.2407 | 12.65 | 13.55 | 4.151606
PR378 | 20231106 | 0.102 | 2.3452 | 6.05 | 7.95 | 4.636755
PR378 | 20231107 | 0.102 | 1.6429 | 8.15 | 9.45 | 4.528691
PR378 | 20231108 | 0.102 | 1.6624 | 19.9 | 21.2 | 4.475569
PR378 | 20231109 | 0.102 | 2.3804 | 2.15 | 3.95 | 4.327758
PR378 | 20231110 | 0.102 | 2.4703 | 7.2 | 9 | 4.170261
PR378 | 20231111 | 0.102 | 2.0726 | 5.5 | 7 | 4.142058
PR378 | 20231112 | 0.102 | 3.7312 | 16.8 | 20.35 | 5.445281
PR378 | 20231113 | 0.102 | 2.2917 | 6.55 | 8.5 | 4.869869
PR378 | 20231114 | 0.102 | 1.5287 | 12.6 | 13.8 | 4.492617
AR3160 | 20231115 | 0.102 | 2.682 | 7.6 | 9.4 | 3.841087
PR108C | 20231116 | 0.102 | 1.2613 | 6.4 | 8.15 | 7.940724
PR108C | 20231117 | 0.102 | 2.0849 | 3.1 | 5.4 | 6.313687
A103 | 20231118 | 0.102 | 0.21 | 1 | 3.3 | 62.68289
PR9520C | 20231119 | 0.102 | 1.2841 | 14 | 15.05 | 4.679839
PR3205F | 20231120 | 0.102 | 1.5722 | 0.05 | PR | #VALUE!
PR327 | 20231121 | 0.102 | 1.0693 | 5.7 | 6.45 | 4.014229
AR3010-60 | 20231122 | 0.102 | 1.1362 | 9.6 | 10.7 | 5.540875
AR108A | 20231123 | 0.102 | 1.0206 | 10.8 | 12.4 | 8.972322
PR387-3 | 20231124 | 0.102 | 1.8353 | 1.8 | 2.9 | 3.430252
PR301N-75 | 20231125 | 0.102 | 2.014 | 14.3 | 16.55 | 6.393865
XC1535 | 20231126 | 0.102 | 0.7928 | 9.5 | 13.35 | 27.79313
PR3205F | 20231127 | 0.102 | 2.2707 | 11.2 | 13.2 | 5.04093
A1681 | 20231128 | 0.102 | 0.4972 | 0 | 6.4 | 73.66977
PR301S | 20231129 | 0.102 | 2.1044 | 3.1 | 5.5 | 6.527147
AR3013 | 20231130 | 0.102 | 1.4549 | 17 | 18.45 | 5.703945
AR3010-60 | 20231131 | 0.102 | 2.0787 | 17.9 | 19.75 | 5.093547
PR3205F | 20231132 | 0.102 | 2.1129 | 5.1 | 6.75 | 4.469361
AR3013 | 20231133 | 0.102 | 1.4699 | 16 | 17.15 | 4.477654
A1681 | 20231134 | 0.102 | 0.362 | 13 | 17.9 | 77.469
PR502 | 20231135 | 0.102 | 1.5686 | 0 | 1.35 | 4.925632
BP301P-2 | 20231136 | 0.102 | 1.7926 | 12.4 | 15.85 | 11.01479
PU713 | 20231137 | 0.102 |  |  |  | #DIV/0!
A368 | 20231138 | 0.102 | 1.0886 | 0 | 12.2 | 64.14044
PR301 | 20231139 | 0.102 | 1.456 | 20.7 | 21.9 | 4.71694
PR301T-75 | 20231140 | 0.102 | 2.3021 | 0.7 | 1.95 | 3.107608
AR3013 | 20231141 | 0.102 | 1.8244 | 4.2 | 5.9 | 5.332972
PR3015 | 20231142 | 0.102 | 2.2117 | 12.1 | 14.2 | 5.434174
PR301T-75 | 20231143 | 0.102 | 2.6457 | 6.1 | 7.55 | 3.136663
AR1007 | 20231144 | 0.102 | 1.6355 | 0 | 0.9 | 3.149433
AR1007 | 20231145 | 0.102 | 1.5205 | 13.1 | 13.9 | 3.011231
AR3013 | 20231146 | 0.102 | 1.4805 | 15.2 | 16.4 | 4.638881
AR3013 | 20231147 | 0.102 | 1.6605 | 14 | 15.25 | 4.308356
PR3205F | 20231148 | 0.102 | 1.8333 | 10.8 | 12.15 | 4.214448
PR3205F | 20231149 | 0.102 | 1.9489 | 4.7 | 6.4 | 4.99229
PU713 | 20231150 | 0.102 |  |  |  | #DIV/0!
PR301N-75 | 20231151 | 0.102 | 1.3429 | 9.6 | 11.05 | 6.179663
AR3129-70 | 20231152 | 0.102 | 2.953 | 11.2 | 13.65 | 4.748354
AR3129C | 20231153 | 0.102 | 2.9186 | 8.4 | 10.5 | 4.117989
A368 | 20231154 | 0.102 | 0.6656 | 8.7 | 15.7 | 60.19011
PR301S | 20231155 | 0.102 | 1.629 | 7.45 | 8.9 | 5.094333
PR326W | 20231156 | 0.102 | 1.0761 | 12.3 | 18.5 | 32.9746
PR3205F | 20231157 | 0.102 | 1.3705 | 8.85 | 9.85 | 4.176009
PR378 | 20231158 | 0.102 | 1.8698 | 9.4 | 11.05 | 5.05044
PR3205F | 20231159 | 0.102 | 1.1979 | 9.95 | 10.9 | 4.538825
| 20231160 | 0.099 |  |  |  | #DIV/0!
| 20231161 | 0.099 |  |  |  | #DIV/0!
PR3205F | 20231162 | 0.102 | 2.094 | 11.35 | 12.9 | 4.236385
PR3205F | 20231163 | 0.102 | 1.4411 | 6.4 | 7.8 | 5.559994
WX804 | 20231164 | 0.102 | 1.7973 | 0 | 2.1 | 6.687121
PR3015 | 20231165 | 0.102 | 1.2288 | 7.5 | 9.65 | 10.01377
AR3129-70 | 20231166 | 0.102 | 2.5911 | 2.3 | 4.45 | 4.748919
BP301P-2 | 20231167 | 0.102 | 1.6415 | 4.05 | 7.3 | 11.33138
PR3205H | 20231168 | 0.102 | 1.3414 | 10.2 | 11.2 | 4.266602
PR302-70 | 20231169 | 0.102 | 1.4575 | 13.35 | 16.7 | 13.15457
PR301N-75 | 20231170 | 0.102 | 1.4944 | 9.05 | 10.2 | 4.404245
PR301S | 20231171 | 0.102 | 1.5477 | 16.9 | 18.35 | 5.361936
PR301 | 20231172 | 0.102 | 1.508 | 5.3 | 6.35 | 3.985001
PR301T-75 | 20231173 | 0.102 | 1.8722 | 8.3 | 9.95 | 5.043966
AR3129-70 | 20231174 | 0.102 | 2.0983 | 0 | 1.7 | 4.636836
PR301S | 20231175 | 0.102 | 2.3035 | 5.7 | 8.05 | 5.838753
A105F | 20231176 | 0.102 | 0.5002 | 16.15 | 24.55 | 96.11165
A1681 | 20231177 | 0.102 | 0.2823 | 14.5 | 18.3 | 77.03945
PR3205F | 20231178 | 0.099 | 2.9141 | 8.3 | 10.4 | 4.003043
PR3205F | 20231179 | 0.099 | 1.9129 | 0 | 1.6 | 4.646256
PR3205F | 20231180 | 0.099 | 1.1276 | 4.2 | 5.3 | 5.418924
PR3205F | 20231181 | 0.099 | 1.4087 | 0.1 | 1.5 | 5.520584
PR3205F | 20231182 | 0.099 | 1.4074 | 2.1 | 3.25 | 4.538954
PR3205F | 20231183 | 0.099 | 1.4705 | 11.4 | 12.6 | 4.533062
PR3205F | 20231184 | 0.099 | 1.673 | 5 | 6.35 | 4.482428
PR3205F | 20231185 | 0.099 | 1.3168 | 8.7 | 9.85 | 4.851248
PR9520C | 20231186 | 0.099 | 2.1465 | 5.2 | 6.5 | 3.364247
PR301 | 20231187 | 0.099 | 1.5282 | 3.7 | 5.05 | 4.907147
PR309-3 | 20231188 | 0.099 | 1.3136 | 1.2 | 2 | 3.383002
PR309-3 | 20231189 | 0.099 | 2.3383 | 9.8 | 11.15 | 3.207074
PR358-60 | 20231190 | 0.099 | 1.7035 | 7.1 | 8.15 | 3.423912
BP303 | 20231191 | 0.099 | 1.2666 | 1.8 | 2.55 | 3.289253
WX804 | 20231192 | 0.099 | 1.2626 | 9.2 | 10.75 | 6.819325
PR301N-75 | 20231193 | 0.099 | 1.3925 | 7.4 | 9.1 | 6.781553
BP301P-2 | 20231194 | 0.099 | 1.5791 | 0 | 3.05 | 10.72916
AR3013 | 20231195 | 0.099 | 1.8795 | 15.8 | 17.95 | 6.354357
AR3013 | 20231196 | 0.099 | 1.4554 | 11.4 | 12.65 | 4.770931
AR108A | 20231197 | 0.099 | 1.3807 | 5.1 | 6.95 | 7.442997
AR108A | 20231198 | 0.099 | 1.7365 | 4.5 | 6.65 | 6.877635
PR301N-75 | 20231199 | 0.099 | 1.9645 | 5.1 | 8 | 8.200143
AR3010-60 | 202311100 | 0.099 | 1.7834 | 3.2 | 4.8 | 4.98364
AR3010-60 | 202311101 | 0.099 | 1.3139 | 10.8 | 11.95 | 4.861956
AR3010-60 | 202311102 | 0.099 | 1.6893 | 2.7 | 4.05 | 4.439177
AR3070H-65 | 202311103 | 0.099 | 1.5369 | 12.1 | 13.95 | 6.686542
AR3070G-65 | 202311104 | 0.099 | 2.0558 | 0.9 | 3.5 | 7.02535
AR3070H | 202311105 | 0.099 | 1.5045 | 12.8 | 14.65 | 6.830539
AR3070H | 202311106 | 0.099 | 2.43 | 12.7 | 15.25 | 5.829206
AR3129-70 | 202311107 | 0.099 | 1.7531 | 14.1 | 15.6 | 4.752915
AR3129-70 | 202311108 | 0.099 | 1.5425 | 5.4 | 6.6 | 4.32147
AR3129-70 | 202311109 | 0.099 | 1.6436 | 1.6 | 3.35 | 5.914491
PR3015 | 202311110 | 0.099 | 2.2347 | 0 | 1.9 | 4.722912
PR3015 | 202311111 | 0.099 | 1.8554 | 6.9 | 8.5 | 4.790247
AR3013 | 202311112 | 0.099 | 1.786 | 3.6 | 4.9 | 4.043313
AR1007 | 202311113 | 0.099 | 1.9731 | 0 | 1 | 2.815311
PR301S | 202311114 | 0.099 | 1.697 | 16.1 | 17.8 | 5.56471
A1681 | 202311115 | 0.099 | 0.7274 | 6.6 | 16 | 71.78439
AR3070F | 202311116 | 0.099 | 1.3989 | 2.1 | 4.35 | 8.934522
A105F | 202311117 | 0.099 | 0.6042 | 0 | 10.5 | 96.53483
PR301N-75 | 20231201 | 0.099 | 2.0142 | 8.4 | 11.5 | 8.549379
PR301N-75 | 20231202 | 0.099 | 2.2463 | 5.5 | 7.55 | 5.069458
PR3205F | 20231203 | 0.099 | 2.5136 | 0 | 2.2 | 4.861855
PR3205F | 20231204 | 0.099 | 1.9328 | 5 | 7 | 5.748024
PR3205F | 20231205 | 0.099 | 1.9557 | 8 | 10.6 | 7.384933
A1681 | 20231206 | 0.099 | 0.3184 | 0 | 4.2 | 73.2743
AER568 | 20231207 | 0.099 | 0.4669 | 7.1 | 11.7 | 54.72798
PR3205F | 20231208 | 0.099 | 2.6253 | 2.6 | 4.65 | 4.337609
PR358-60 | 20231209 | 0.099 | 2.8414 | 9 | 11 | 3.909967
PR9520S | 20231210 | 0.099 | 2.9815 | 2.3 | 5.05 | 5.123578
AR3013 | 20231211 | 0.099 | 2.2544 | 0.2 | 2.2 | 4.928043
AR3013 | 20231212 | 0.099 | 1.8094 | 5 | 7.3 | 7.061041
AR3013 | 20231213 | 0.099 | 2.188 | 2.2 | 4.85 | 6.727815
AR3013 | 20231214 | 0.099 | 2.5333 | 7 | 9.9 | 6.358971
AR108A | 20231215 | 0.099 | 1.6502 | 12 | 14.6 | 8.752099
AR108A | 20231216 | 0.099 | 3.0854 | 7 | 11.4 | 7.921669
AR108A | 20231217 | 0.099 | 1.8039 | 8 | 11.9 | 12.00957
PR396C | 20231218 | 0.099 | 2.497 | 3 | 4.75 | 3.893095
XC1535 | 20231219 | 0.099 | 2.2118 | 0 | 10.3 | 25.86824
PR301 | 20231220 | 0.099 | 1.4592 | 6.5 | 7.9 | 5.329527
PR387-3 | 20231221 | 0.099 | 2.4351 | 6.8 | 7.9 | 2.509293
BP303 | 20231222 | 0.099 | 2.8148 | 9.5 | 11.4 | 3.74957
NL1387A | 20231223 | 0.099 | 3.2679 | 2.5 | 4.2 | 2.889719
PR301 | 20231224 | 0.099 | 1.3232 | 0 | 1.2 | 5.037687
| 20231225 | 0.099 |  |  |  | #DIV/0!
PR301 | 20231226 | 0.099 | 2.4603 | 10 | 12.2 | 4.967182
| 20231227 | 0.099 |  |  |  | #DIV/0!
CP206 | 20231228 | 0.099 | 2.7096 | 11 | 12 | 2.050078
CP206 | 20231229 | 0.099 | 1.9119 | 1.6 | 2.4 | 2.324343
AR3129C | 20231230 | 0.099 | 2.0316 | 0 | 1.5 | 4.101366
AR3129C | 20231231 | 0.099 | 1.8915 | 0.5 | 2.1 | 4.698823
AR3129C | 20231232 | 0.099 | 2.3831 | 3 | 4.9 | 4.428807
AR3129CG | 20231233 | 0.099 | 1.6049 | 0 | 0.5 | 1.730603
A800-2 | 20231234 | 0.099 | 0.5175 | 2.5 | 7.6 | 54.74384
PR502 | 20231235 | 0.099 | 1.5783 | 1 | 2.5 | 5.27931
PR313 | 20231236 | 0.099 | 2.2303 | 7.6 | 9.2 | 3.985035
PR305B | 20231237 | 0.099 | 2.0389 | 9.5 | 10.6 | 2.9969
PU713 | 20231238 | 0.099 |  |  |  | #DIV/0!
PU713 | 20231239 | 0.099 |  |  |  | #DIV/0!
PU713 | 20231240 | 0.099 |  |  |  | #DIV/0!
A1681 | 20231241 | 0.099 | 0.2922 | 2.5 | 6.4 | 74.14124
PR301N-75 | 20231242 | 0.099 | 2.402 | 11.5 | 13.25 | 4.047068
PR9520M | 20231243 | 0.099 | 1.7456 | 5.5 | 6.5 | 3.182224
PR301S | 20231244 | 0.099 | 1.9381 | 6.5 | 8.9 | 6.878766
PR3205F | 20231245 | 0.099 | 2.4919 | 5 | 7.2 | 4.904193
AR3129-65 | 20231246 | 0.099 | 1.7916 | 0.5 | 2.3 | 5.580934
AR3129C | 20231247 | 0.099 | 2.345 | 7.4 | 9.3 | 4.500764
A103 | 20231248 | 0.099 | 0.3839 | 0 | 4.45 | 64.38984
WX804 | 20231249 | 0.099 | 2.0496 | 10.7 | 13.1 | 6.504555
PR3205F | 20231250 | 0.099 | 2.4073 | 12.3 | 14.25 | 4.499662
PR3205F | 20231251 | 0.099 | 2.6379 | 8.5 | 10.45 | 4.10631
PR3205F | 20231252 | 0.099 | 2.719 | 0.5 | 2.8 | 4.698877
PR3205F | 20231253 | 0.099 | 2.7815 | 11 | 12.95 | 3.894314
AR3129C | 20231254 | 0.099 | 1.5209 | 1 | 2.1 | 4.017607
AR3129C | 20231255 | 0.099 | 1.9179 | 4.6 | 6.1 | 4.34451
AR3129-65 | 20231256 | 0.099 | 1.951 | 6.5 | 8.2 | 4.840242
AR3129-65 | 20231257 | 0.099 | 2.2832 | 0 | 2.2 | 5.352469
PR301S | 20231258 | 0.099 | 2.4753 | 9.5 | 12.2 | 6.059146
PR309-3 | 20231259 | 0.099 | 2.1664 | 0 | 1.7 | 4.358989
AR3070M | 20231260 | 0.099 | 1.7749 | 8.7 | 11.2 | 7.82423
PR3015 | 20231261 | 0.099 | 2.7648 | 3 | 5.65 | 5.32424
PR3015 | 20231262 | 0.099 | 2.766 | 8.2 | 10.95 | 5.522758
PR9520M | 20231263 | 0.099 | 3.4256 | 2.4 | 4.2 | 2.918847
PR301 | 20231264 | 0.099 | 2.5959 | 5.5 | 8 | 5.349676
PR358-60 | 20231265 | 0.099 | 1.8651 | 3.2 | 4.4 | 3.574
WX-J804 | 20231266 | 0.099 | 1.7614 | 0 | 1.9 | 5.99199
WX-J804 | 20231267 | 0.099 | 2.4395 | 10 | 3.65 | -14.45934
PR309-3 | 20231268 | 0.099 | 2.176 | 0.2 | 1.6 | 3.573918
PR313 | 20231269 | 0.099 | 2.3152 | 1.5 | 3.3 | 4.318764
PR3205F | 20231270 | 0.099 | 1.8051 | 6 | 7.75 | 5.385329
AR3129C | 20231271 | 0.099 | 1.5831 | 5 | 6.3 | 4.561529
AR3129C | 20231272 | 0.099 | 2.2569 | 4 | 5.6 | 3.938067
AR3129C | 20231273 | 0.099 | 2.2081 | 4.7 | 6.6 | 4.779807
PR3205F | 20231274 | 0.099 | 2.6586 | 3 | 4.9 | 3.969868
PR3205F | 20231275 | 0.099 | 3.2301 | 8.1 | 10.6 | 4.299317
PR3205F | 20231276 | 0.099 | 4.1687 | 0 | 3.1 | 4.130822
AR3070M | 20231277 | 0.099 | 1.5458 | 6 | 8.8 | 10.0619
A1681 | 20231278 | 0.099 | 0.2575 | 12 | 15.2 | 69.03164
AR3070P | 20231279 | 0.099 | 2.7117 | 0 | 2.65 | 5.428498
PR301S | 20231280 | 0.099 | 2.9049 | 8 | 11.2 | 6.119194
A105F | 20231281 | 0.099 | 0.2627 | 0 | 4.3 | 90.92511
AR3013 | 20231282 | 0.099 | 1.7174 | 9 | 10.8 | 5.822058
AR3160 | 20231283 | 0.099 | 1.8882 | 11.5 | 12.5 | 2.941897
PR301S | 20231284 | 0.099 | 2.6842 | 6.5 | 9.15 | 5.484114
PR380 | 20231285 | 0.099 | 2.7003 | 0.5 | 3.6 | 6.377128
X1535 | 20231286 | 0.099 | 2.3262 | 2.1 | 13.15 | 26.38704
AR3010-60 | 20231287 | 0.099 | 2.1295 | 4 | 6 | 5.217084
AR3010-60 | 20231288 | 0.099 | 1.8397 | 10 | 11.9 | 5.736963
AR3013 | 20231289 | 0.099 | 1.9835 | 2.3 | 4.2 | 5.321044
AR3010-60 | 20231290 | 0.099 | 2.046 | 1 | 3.3 | 6.2445
A103 | 20231291 | 0.099 | 0.6122 | 4 | 5.6 | 14.51784
PR9520C | 20231292 | 0.099 | 1.7217 | 3.3 | 4.6 | 4.194318
PR3205F | 20231293 | 0.099 | 2.2981 | 3.4 | 5.3 | 4.592616
AR3070M | 20231294 | 0.099 | 1.6432 | 5.5 | 8.2 | 9.127436
AR3070M | 20231295 | 0.099 | 2.9417 | 8.1 | 12.3 | 7.930971
PR301S | 20231296 | 0.099 | 3.9662 | 0 | 3.7 | 5.182062
AR3735-60 | 20231297 | 0.099 | 1.9975 | 1 | 3.1 | 5.839934
PR301S | 20231298 | 0.099 | 1.6971 | 11 | 12.7 | 5.564382
PR301 | 20231299 | 0.099 | 2.2459 | 7 | 9.5 | 6.183367
PR309-3 | 202312100 | 0.099 | 2.2708 | 0.5 | 2.1 | 3.913962
PR309-3 | 202312101 | 0.099 | 1.8361 | 0 | 2.1 | 6.353286
AR3129-65 | 202312103 | 0.099 | 1.5036 | 5 | 6.3 | 4.802711
NL568 | 202312106 | 0.099 | 1.0196 | 8.8 | 22.4 | 74.09426

## 成品
| 产品批号 | 生产釜 | 产品分类 | 生产阶段 | 检验日期 | 是否拼料 | 拼料记录 | 本批异常现象 | [12 empty] | 检验结论
[9 empty] | 包装规格(Kg/桶) | 桶数 | 初检批量（Kg） | 终检批量（Kg） | 批量变更说明 | 外观 | 色度(Fe-Co)/# | 固体份(%) | 粘度(s)/25℃ | 酸值(mgKOH/g) | 容忍度（g/ml） | NCO含量(%)
PR378 | 20230101 | C1# | 聚酯 | 大生产 | 2023-01-05 |  |  |  | 200 | 74 | 14800 | 14800 |  | 透明 | ＜2 | 65.45 | 40 | 5.6 |  |  | 合格
PR378 | 20230102 | C2# | 聚酯 | 大生产 | 2023-01-05 |  |  |  | 200 | 74 | 14800 | 14800 |  | 透明 | ＜2 | 65.81 | 37 | 5.7 |  |  | 合格
PR378E | 20230103 | C3# | 聚酯 | 大生产 | 2023-01-05 |  |  |  | 200 | 74 | 14800 | 14800 |  | 透明 | ＜2 | 65.94 | 102 | 5.9 |  |  | 合格
PR378E | 20230104 | C4# | 聚酯 | 大生产 | 2023-01-05 |  |  |  | 200 | 74 | 14800 | 14800 |  | 透明 | ＜2 | 65.57 | 100 | 5.6 |  |  | 合格
PR378 | 20230105 | C1# | 聚酯 | 大生产 | 2023-01-09 |  |  |  | 200 | 77 | 15400 | 15400 |  | 透明 | ＜2 | 66.42 | 40 | 5.1 |  |  | 合格
PR378 | 20230106 | C2# | 聚酯 | 大生产 | 2023-01-08 |  | 拼料 | 颜色深 | 200 | 75 | 15000 | 15000 |  | 透明 | ＜2 | 65.49 | 42 | 5.5 |  |  | 不合格
PR378 | 20230107 | C3# | 聚酯 | 大生产 | 2023-01-08 |  | 拼料 | 颜色深 | 200 | 75 | 15000 | 15000 |  | 透明 | ＜2 | 65.88 | 41 | 5.4 |  |  | 不合格 | 聚酯
PR378 | 20230108 | C4# | 醇酸 | 大生产 | 2023-01-07 |  |  |  | 200 | 74 | 14800 | 14800 |  | 透明 | ＜2 | 65.63 | 39 | 5.6 |  |  | 合格 | 丙烯酸
PR378 | 20230109 | C1# | 醇酸 | 大生产 | 2023-01-09 |  |  |  | 200 | 74 | 14800 | 14800 |  | 透明 | ＜2 | 65.94 | 42 | 5.1 |  |  | 合格 | 醇酸
PR378 | 20230110 | C2# | 聚酯 | 大生产 | 2023-01-10 |  |  |  | 200 | 74 | 14800 | 14800 |  | 透明 | ＜2 | 64.63 | 42 | 5.2 |  |  | 合格 | 氨基
PR305B | 20230111 | C5# | 聚酯 | 大生产 | 2023-01-06 |  |  |  | 200 | 72 | 14400 | 14400 |  | 透明 | ＜2 | 61.02 | 26 | 4.5 |  |  | 合格 | 环氧
PR380 | 20230112 | C6# | 聚酯 | 大生产 | 2023-01-06 |  |  |  | 200 | 59 | 11800 | 11800 |  | 透明 | ＜2 | 79.42 | 70 | 5.7 |  |  | 合格 | 聚氨酯
PR301 | 20230113 | C5# | 聚酯 | 大生产 | 2023-01-07 |  |  |  | 1000 | 17 | 17000 | 17000 |  | 透明 | ＜2 | 60.87 | 19 | 4.9 |  |  | 合格
PR3205E | 20230114 | C6# | 聚酯 | 大生产 | 2023-01-07 |  |  |  | 1000 | 15 | 15000 | 15000 |  | 透明 | ＜2 | 62.3 | 15 | 4.4 |  |  | 合格 | 中试
PR3205E | 20230115 | C6# | 聚酯 | 大生产 | 2023-01-09 |  |  |  | 1000 | 16 | 16000 | 16000 |  | 透明 | ＜2 | 62.57 | 15 | 4.9 |  |  | 合格 | 大生产
PR3205E | 20230116 | C6# | 聚酯 | 大生产 | 2023-01-10 |  |  |  | 1000 | 16 | 16000 | 16000 |  | 透明 | ＜2 | 60.75 | 14 | 4.5 |  |  | 合格
PR3205E | 20230117 | C6# | 醇酸 | 大生产 | 2023-01-12 |  |  |  | 1000 | 15 | 15000 | 15000 |  | 透明 | ＜2 | 61.91 | 15 | 4.2 |  | 杂质 | 不合格
PR3205E | 20230118 | C6# | 聚酯 | 大生产 | 2023-01-13 |  |  |  | 200 | 82 | 16400 | 16400 |  | 透明 | ＜2 | 61.78 | 16 | 4.6 |  | 杂质 | 不合格
A103 | 20230119 | B3# | 助剂 | 大生产 | 2023-01-16 |  |  |  | 200 | 25 | 5000 | 5000 |  | 透明 | ＜2 | 78.52 |  | 54.7 |  |  | 合格
A1681 | 20230120 | B5# | 助剂 | 大生产 | 2023-01-16 |  |  |  | 200 | 26.5 | 5300 | 5300 |  | 透明 | ＜2 | 58.53 | 9 | 68 |  |  | 合格
PR357-60 | 20230121 | C5# | 聚酯 | 大生产 | 2023-01-08 |  |  |  | 900 | 17 | 15300 | 15300 |  | 透明 | ＜2 | 59.21 | 20 | 3.9 |  |  | 合格
WX804 | 20230122 | C4# | 聚酯 | 大生产 | 2023-01-08 |  |  |  | 200 | 63 | 12600 | 12600 |  | 透明 | ＜2 | 68.15 | 3528 | 7.4 |  |  | 合格
AR3010-60 | 20230123 | C6# | 醇酸 | 大生产 | 2023-01-04 |  |  |  | 200 | 76 | 15200 | 15200 |  | 透明 | ＜2 | 60.64 | 41 | 6.8 |  |  | 合格
PR378 | 20230124 | C3# | 聚酯 | 大生产 | 2023-01-10 |  |  |  | 200 | 74 | 14800 | 14800 |  | 透明 | ＜2 | 65.67 | 41 | 5.2 |  |  | 合格
AR108G | 20230125 | C6# | 聚酯 | 大生产 | 2023-01-05 |  |  |  | 200 | 63 | 12600 | 12600 |  | 透明 | ＜2 | 79.47 | 58 | 7.7 |  |  | 合格
BP303 | 20230126 | C5# | 聚酯 | 大生产 | 2023-01-09 |  |  |  | 200 | 67 | 13400 | 13400 |  | 透明 | ＜2 | 60.66 | 16 | 5.1 |  |  | 合格
AR3070-1 | 20230127 | C5# | 醇酸 | 大生产 | 2023-01-15 |  |  |  | 200 | 68 | 13600 | 13600 |  | 透明 | ＜2 | 69.16 | 1186 | 7.5 |  |  | 合格
PR9520S | 20230128 | C5# | 聚酯 | 大生产 | 2023-01-11 |  |  |  | 200 | 76 | 15200 | 15200 |  | 透明 | ＜2 | 55.8 | 21 | 6.2 |  |  | 合格
NL1387A | 20230129 | A5# | 聚酯 | 大生产 | 2023-01-09 |  |  |  | 200 | 4 | 800 | 800 |  | 透明 | 1 | 81.03 | 11 | 3.5 |  |  | 合格
PR378 | 20230130 | C1# | 聚酯 | 大生产 | 2023-01-12 |  |  |  | 200 | 74 | 14800 | 14800 |  | 透明 | ＜2 | 65.29 | 38 | 5.1 |  |  | 合格
PR378 | 20230131 | C2# | 聚酯 | 大生产 | 2023-01-12 |  |  |  | 200 | 74 | 14800 | 14800 |  | 透明 | ＜2 | 64.9 | 38 | 5.2 |  |  | 合格
PR378 | 20230132 | C3# | 聚酯 | 大生产 | 2023-01-12 |  |  |  | 200 | 77 | 15400 | 15400 |  | 透明 | ＜2 | 65.43 | 38 | 5.1 |  |  | 合格
PR378 | 20230133 | C4# | 聚酯 | 大生产 | 2023-01-11 |  |  |  | 200 | 73 | 14600 | 14600 |  | 透明 | ＜2 | 65.49 | 38 | 4.6 |  |  | 合格
PR378 | 20230134 | C1# | 聚酯 | 大生产 | 2023-01-14 |  |  |  | 200 | 75 | 15000 | 15000 |  | 透明 | ＜2 | 65.74 | 37 | 4.9 |  |  | 合格
PR378 | 20230135 | C2# | 聚酯 | 大生产 | 2023-01-15 |  |  |  | 200 | 75 | 15000 | 15000 |  | 透明 | ＜2 | 65.35 | 41 | 6 |  |  | 合格
PR378 | 20230136 | C3# | 聚酯 | 大生产 | 2023-01-15 |  |  |  | 200 | 74 | 14800 | 14800 |  | 透明 | ＜2 | 64.82 | 40 | 5.2 |  |  | 合格
PR378C | 20230137 | C4# | 聚酯 | 大生产 | 2023-01-13 |  |  |  | 200 | 67 | 13400 | 13400 |  | 透明 | ＜2 | 71.67 | 38 | 6.7 |  |  | 合格
PR378 | 20230138 | C1# | 聚酯 | 大生产 | 2023-01-16 |  |  |  | 200 | 75 | 15000 | 15000 |  | 透明 | ＜2 | 64.86 | 40 | 5.3 |  |  | 合格
PR378 | 20230139 | C2# | 聚酯 | 大生产 | 2023-01-16 |  |  |  | 200 | 76 | 15200 | 15200 |  | 透明 | ＜2 | 65.32 | 41 | 5 |  |  | 合格
PR378 | 20230140 | C3# | 聚酯 | 大生产 | 2023-01-17 |  |  |  | 200 | 75 | 15000 | 15000 |  | 透明 | ＜2 | 65.66 | 43 | 5.7 |  |  | 合格
PR378 | 20230141 | C4# | 聚酯 | 大生产 | 2023-01-16 |  |  |  | 200 | 76 | 15200 | 15200 |  | 透明 | ＜2 | 65.63 | 35 | 5.2 |  |  | 合格
PR378 | 20230142 |  | 聚酯 | 大生产 | 2023-01-16 |  |  |  | 200 |  | 0 | 0 |  | 透明 | ＜2 | [5 empty] | 合格
PR301 | 20230143 | C5# | 聚酯 | 大生产 | 2023-01-13 |  |  |  | 1000 | 16 | 16000 | 16000 |  | 透明 | ＜2 | 60.08 | 17 | 5.5 |  |  | 合格
PR378 | 20230201 | C1# | 聚酯 | 大生产 | 2023-02-01 |  |  |  | 200 | 73 | 14600 | 14600 |  | 透明 | ＜2 | 65.01 | 41 | 5.3 |  |  | 合格
PR378 | 20230202 | C2# | 聚酯 | 大生产 | 2023-02-02 |  |  |  | 200 | 73 | 14600 | 14600 |  | 透明 | ＜2 | 66.25 | 40 | 4.7 |  |  | 合格
PR378 | 20230203 | C1# | 聚酯 | 大生产 | 2023-02-11 |  |  |  | 200 | 74 | 14800 | 14800 |  | 透明 | ＜2 | 64.57 | 40 | 5.1 |  |  | 合格
PR378 | 20230204 | C2# | 聚酯 | 大生产 | 2023-02-11 |  |  |  | 200 | 73 | 14600 | 14600 |  | 透明 | ＜2 | 65.09 | 42 | 5.7 |  |  | 合格
PR301 | 20230205 | C3# | 聚酯 | 大生产 | 2023-02-07 |  |  |  | 1000 | 17 | 17000 | 17000 |  | 透明 | ＜2 | 59.87 | 21 | 3.9 |  |  | 合格
PR301T-75 | 20230206 | C6# | 聚酯 | 大生产 | 2023-02-08 |  |  | 有杂质发完了 | 200 | 64 | 12800 | 12800 |  | 透明 | ＜7 | 72.89 | 23 | 5.6 |  | 杂质，不透明 | 不合格
PR357-60 | 20230207 | C3# | 聚酯 | 大生产 | 2023-02-09 |  |  |  | 900 | 16 | 14400 | 14400 |  | 透明 | ＜2 | 59.69 | 15 | 5 |  |  | 合格
PR3205H | 20230208 | C3# | 聚酯 | 大生产 | 2023-02-13 |  |  |  | 200 | 78 | 15600 | 15600 |  | 透明 | ＜2 | 60.86 | 19 | 4.9 |  |  | 合格
AR3070-1 | 20230209 | C6# | 醇酸 | 大生产 | 2023-02-09 |  |  | 有杂质 | 200 | 65 | 13000 | 13000 |  | 不透明 | ＜2 | 71.76 | 1163 | 6.8 | 复测(2023-08-08)：AV:7.5 VOS:1110 | 杂质，不透明 | 不合格
AR3070-1 | 20230210 | C6# | 醇酸 | 大生产 | 2023-02-10 |  |  | 有杂质 | 200 | 71 | 14200 | 14200 |  | 不透明 | ＜2 | 69.99 | 1192 | 6.9 | 复测(2023-08-08)：AV:7.1 VOS:1170 | 杂质，不透明 | 不合格
AR3070-1 | 20230211 | C6# | 醇酸 | 大生产 | 2023-02-12 |  |  |  | 200 | 65 | 13000 | 13000 |  | 透明 | ＜2 | 71.68 | 1312 | 6.7 |  |  | 合格
AR3070-1 | 20230212 | C6# | 醇酸 | 大生产 | 2023-02-14 |  |  |  | 200 | 65 | 13000 | 13000 |  | 透明 | ＜2 | 69.96 | 1249 | 6.2 |  |  | 合格
AR3013 | 20230213 | C5# | 醇酸 | 大生产 | 2023-02-08 |  |  |  | 200 | 66 | 13200 | 13200 |  | 透明 | ＜2 | 70.68 | 103 | 7.6 |  |  | 合格
AR3013 | 20230214 | C5# | 醇酸 | 大生产 | 2023-02-09 |  |  |  | 200 | 66 | 13200 | 13200 |  | 透明 | ＜2 | 70.28 | 103 | 6.8 |  |  | 合格
AR3010-60 | 20230215 | C5# | 醇酸 | 大生产 | 2023-02-10 |  |  |  | 200 | 74 | 14800 | 14800 |  | 透明 | ＜2 | 60.9 | 30 | 7.5 |  |  | 合格
AR3010-60 | 20230216 | C5# | 醇酸 | 大生产 | 2023-02-11 |  |  |  | 200 | 76 | 15200 | 15200 |  | 透明 | ＜2 | 60.82 | 43 | 5.7 |  |  | 合格
AR3010-60 | 20230217 | C5# | 醇酸 | 大生产 | 2023-02-13 |  |  |  | 200 | 76 | 15200 | 15200 |  | 透明 | ＜2 | 61.07 | 44 | 6.7 |  |  | 合格
AR108G | 20230218 | C4# | 醇酸 | 大生产 | 2023-02-08 |  |  |  | 200 | 61 | 12200 | 12200 |  | 透明 | ＜2 | 78.42 | 65 | 9.4 |  |  | 合格
AR108G | 20230219 | C4# | 醇酸 | 大生产 | 2023-02-09 |  |  |  | 200 | 62 | 12400 | 12400 |  | 透明 | ＜2 | 79.58 | 67 | 5.8 |  |  | 合格
A368 | 20230220 | B3# | 聚酯 | 大生产 | 2023-02-13 |  |  |  | 200 | 27 | 5400 | 5400 |  | 透明 | ＜15 | 73.88 | 10 | 51.4 |  |  | 合格
PU713 | 20230221 | B5# | 聚酯 | 大生产 | 2023-02-10 |  |  |  | 200 | 28 | 5600 | 5600 |  | 透明 | ＜12 | 62.44 | 18 | 0.2 |  | 0.2 | 合格
CP206 | 20230222 | B2# | 聚酯 | 大生产 | 2023-02-08 |  |  |  | 200 | 20 | 4000 | 4000 |  | 透明 | ＜2 | 85.64 | 16 | 3.9 |  |  | 合格
NL1387A | 20230223 | B1# | 聚酯 | 大生产 | 2023-02-08 |  |  |  | 200 | 25 | 5000 | 5000 |  | 透明 | ＜2 | 80.34 | 10 | 3.8 |  |  | 合格
PR357-60 | 20230224 | C3# | 聚酯 | 大生产 | 2023-02-10 |  |  |  | 900 | 17 | 15300 | 15300 |  | 透明 | ＜2 | 60.42 | 19 | 4.1 |  |  | 合格
PR883-2A | 20230225 | C1# | 聚酯 | 大生产 | 2023-01-25 |  |  |  | 200 | 72 | 14400 | 14400 |  | 透明 | ＜2 | 64.3 | 27 | 6.5 |  |  | 合格
PR305B | 20230226 | C3# | 聚酯 | 大生产 | 2023-02-11 |  |  |  | 200 | 72 | 14400 | 14400 |  | 透明 | ＜2 | 61.18 | 28 | 3.5 |  |  | 合格
PR9520S | 20230227 | C4# | 聚酯 | 大生产 | 2023-02-10 |  |  |  | 200 | 77 | 15400 | 15400 |  | 透明 | 2 | 55.32 | 22 | 4.6 |  |  | 合格
PR502 | 20230228 | C4# | 聚酯 | 大生产 | 2023-02-12 |  |  |  | 200 | 80 | 16000 | 16000 |  | 透明 | ＜2 | 63.95 | 21 | 5.5 |  |  | 合格
PR378 | 20230229 | C2# | 聚酯 | 大生产 | 2023-02-14 |  |  |  | 200 | 74 | 14800 | 14800 |  | 透明 | ＜2 | 64.89 | 40 | 5.3 |  |  | 合格
PR3205E | 20230230 | C4# | 聚酯 | 大生产 | 2023-02-13 |  |  |  | 1000 | 16 | 16000 | 16000 |  | 透明 | ＜3 | 62.14 | 19 | 4.6 |  |  | 合格
PR378 | 20230231 | C1# | 聚酯 | 大生产 | 2023-02-18 |  |  |  | 200 | 75 | 15000 | 15000 |  | 透明 | ＜2 | 63.53 | 35 | 5.3 |  |  | 合格
PR378 | 20230232 | C2# | 聚酯 | 大生产 | 2023-02-19 |  |  |  | 200 | 74 | 14800 | 14800 |  | 透明 | ＜2 | 65.29 | 36 | 6 |  |  | 合格
PR378 | 20230233 | C1# | 聚酯 | 大生产 | 2023-02-20 |  |  |  | 200 | 74 | 14800 | 14800 |  | 透明 | ＜2 | 65.21 | 40 | 5.4 |  |  | 合格
PR378 | 20230234 | C2# | 聚酯 | 大生产 | 2023-02-21 |  |  |  | 200 | 74 | 14800 | 14800 |  | 透明 | ＜2 | 65.8 | 37 | 5.7 |  |  | 合格
PR378C | 20230235 | C1# | 聚酯 | 大生产 | 2023-02-22 |  |  |  | 200 | 68 | 13600 | 13600 |  | 透明 | ＜2 | 69.73 | 36 | 5.9 |  |  | 合格
WX804 | 20230236 | C2# | 聚酯 | 大生产 | 2023-02-17 |  |  |  | 200 | 63 | 12600 | 12600 |  | 透明 | 1 | 68.01 | 4254 | 7.3 |  |  | 合格
PR301 | 20230237 | C3# | 聚酯 | 大生产 | 2023-02-18 |  |  |  | 200 | 81 | 16200 | 16200 |  | 透明 | ＜2 | 60.16 | 17 | 4.5 |  |  | 合格
BP303 | 20230238 | C3# | 聚酯 | 大生产 | 2023-02-19 |  |  |  | 200 | 77 | 15400 | 15400 |  | 透明 | ＜2 | 59.68 | 15 | 5 |  |  | 合格
PR301T-75 | 20230239 | C3# | 聚酯 | 大生产 | 2023-02-17 |  |  |  | 200 | 61 | 12200 | 12200 |  | 透明 | 8 | 73.1 | 23 | 5.6 |  |  | 合格
PR309-1 | 20230240 | C3# | 聚酯 | 大生产 | 2023-02-20 |  |  |  | 200 | 92 | 18400 | 18400 |  | 透明 | ＜2 | 59.31 | 20 | 4.7 |  |  | 合格
PR3205E | 20230241 | C3# | 聚酯 | 大生产 | 2023-02-17 |  |  |  | 1000 | 15 | 15000 | 15000 |  | 透明 | ＜2 | 61.98 | 17 | 5.1 |  |  | 合格
PR3205E | 20230242 | C4# | 聚酯 | 大生产 | 2023-02-19 |  |  |  | 1000 | 15 | 15000 | 15000 |  | 透明 | ＜2 | 61.71 | 19 | 4.8 |  |  | 合格
PR3205E | 20230243 | C4# | 聚酯 | 大生产 | 2023-02-20 |  |  |  | 1000 | 15 | 15000 | 15000 |  | 透明 | ＜2 | 61.31 | 16 | 4.6 |  |  | 合格
PR3205E | 20230244 | C4# | 聚酯 | 大生产 | 2023-02-21 |  |  |  | 1000 | 16 | 16000 | 16000 |  | 透明 | ＜2 | 61.84 | 15 | 5.2 |  |  | 合格
AR3013 | 20230245 | C5# | 醇酸 | 大生产 | 2023-02-17 |  |  |  | 200 | 67 | 13400 | 13400 |  | 透明 | ＜2 | 70.42 | 117 | 7.5 |  |  | 合格
AR3013 | 20230246 | C5# | 醇酸 | 大生产 | 2023-02-20 |  |  |  | 200 | 66 | 13200 | 13200 |  | 透明 | ＜2 | 71.18 | 122 | 7.2 |  |  | 合格
AR3070-1 | 20230247 | C6# | 醇酸 | 大生产 | 2023-02-19 |  |  |  | 200 | 67 | 13400 | 13400 |  | 透明 | ＜2 | 69.64 | 1070 | 7.8 |  |  | 合格
AR3070-1 | 20230248 | C6# | 醇酸 | 大生产 | 2023-02-20 |  |  |  | 200 | 69 | 13800 | 13800 |  | 透明 | ＜2 | 70.2 | 1062 | 8.1 |  |  | 合格
HW3001 | 20230249 | C6# | 醇酸 | 大生产 | 2023-02-22 |  |  |  | 200 | 63 | 12600 | 12600 |  | 透明 | ＜2 | 69.93 | 407 | 5.2 | 40118 |  | 合格
PU713 | 20230250 | B5# | 聚酯 | 大生产 | 2023-02-18 |  |  |  | 200 | 28 | 5600 | 5600 |  | 透明 | ＜11 | 61.22 | 18 | 0.36 |  |  | 合格
PR396C | 20230251 | C5# | 聚酯 | 大生产 | 2023-02-19 |  |  |  | 200 | 78 | 15600 | 15600 |  | 透明 | ＜2 | 58.3 | 25 |  |  |  | 合格
A105 | 20230252 | B# | 聚酯 | 中式 | 2023-02-18 |  |  |  | 25 | 20 | 500 | 500 |  | 透明 | ＜2 | 34.23 |  | 130.2 |  |  | 合格
PR9520S | 20230253 | C3# | 聚酯 | 大生产 | 2023-02-22 |  |  |  | 200 | 77 | 15400 | 15400 |  | 透明 | ＜3 | 55.74 | 26 | 5 |  |  | 合格
PR9520S | 20230254 | C4# | 聚酯 | 大生产 | 2023-02-27 |  |  | 外观毛 | 200 | 76 | 15200 | 15200 |  | 外观不透明 | 2 | 56.57 | 22 | 5.7 |  |  | 不合格
PR301T-75 | 20230255 | C5# | 聚酯 | 大生产 | 2023-02-21 |  |  |  | 200 | 63 | 12600 | 12600 |  | 透明 | ＜7 | 72.3 | 22 | 5.3 |  |  | 合格
A1681 | 20230256 | B5# | 聚酯 | 大生产 | 2023-02-21 |  |  |  | 200 | 26 | 5200 | 5200 |  | 透明 | ＜2 | 57.79 | 10 | 70.6 |  |  | 合格
PR378 | 20230257 | C1# | 聚酯 | 大生产 | 2023-02-28 |  |  |  | 200 | 76 | 15200 | 15200 |  | 透明 | ＜2 | 65.61 | 41 | 5.4 |  |  | 合格
PR378 | 20230258 | C2# | 聚酯 | 大生产 | 2023-02-28 |  |  |  | 200 | 74 | 14800 | 14800 |  | 透明 | ＜2 | 65.55 | 38 | 5.8 |  |  | 合格
PR301 | 20230259 | C3# | 聚酯 | 大生产 | 2023-02-26 |  |  |  | 200 | 80 | 16000 | 16000 |  | 透明 | ＜2 | 59.42 | 20 | 4.3 |  |  | 合格
PR301T-75 | 20230260 | C3# | 聚酯 | 大生产 | 2023-02-28 |  |  |  | 200 | 63 | 12600 | 12600 |  | 透明 | 4 | 72.18 | 27 | 6 |  |  | 合格
PR9520S | 20230261 | C5# | 聚酯 | 大生产 | 2023-02-26 |  |  |  | 200 | 78 | 15600 | 15600 |  | 透明 | 4 | 55 | 21 | 5.7 |  |  | 合格
AR3013 | 20230262 | C5# | 醇酸 | 大生产 | 2023-02-27 |  |  |  | 200 | 67 | 13400 | 13400 |  | 透明 | ＜2 | 69.93 | 122 | 7.8 |  |  | 合格
AR3070-1 | 20230263 | C5# | 醇酸 | 大生产 | 2023-02-28 |  |  |  | 200 | 67 | 13400 | 13400 |  | 透明 | ＜2 | 71.24 | 1039 | 7.5 |  |  | 合格
HW1008 | 20230264 | C6# | 醇酸 | 大生产 | 2023-02-27 |  |  |  | 200 | 72 | 14400 | 14400 |  | 透明 | ＜3 | 59.49 | 210 | 9.4 | 15426 |  | 合格
AR3129-1 | 20230265 | C6# | 醇酸 | 大生产 | 2023-02-28 |  |  |  | 200 | 68 | 13600 | 13600 |  | 透明 | 2 | 66.16 | 1473 | 7.1 |  |  | 合格
PR378 | 20230301 | C1# | 聚酯 | 大生产 | 2023-03-02 | 是 | PR378*3000 |  | 200 | 75 | 15000 | 15000 |  | 透明 | ＜2 | 64.93 | 42 | 5.1 |  |  | 合格
PR378 | 20230302 | C2# | 聚酯 | 大生产 | 2023-03-02 | 是 | PR378*3000 |  | 200 | 78 | 15600 | 15600 |  | 透明 | ＜2 | 64.3 | 41 | 5.3 |  |  | 合格
PR301 | 20230303 | C1# | 聚酯 | 大生产 | 2023-03-03 | 是 | PR301*2000 |  | 1000 | 17 | 17000 | 17000 |  | 透明 | ＜2 | 59.19 | 17 | 3.8 |  |  | 合格
PR301 | 20230304 | C2# | 聚酯 | 大生产 | 2023-03-03 | 是 | PR301*2000 |  | 200 | 81 | 16200 | 16200 |  | 透明 | ＜2 | 58.85 | 19 | 3.6 |  |  | 合格
PR301T-75 | 20230305 | C3# | 聚酯 | 大生产 | 2023-03-01 | 是 | 20220523*1600 |  | 200 | 64 | 12800 | 12800 |  | 透明 | ＜4 | 72.76 | 26 | 5.4 |  |  | 合格
XC1535 | 20230306 | C5# | 水性树脂 | 大生产 | 2023-03-04 | 是 | 20230253*1000 |  | 200 | 54 | 10800 | 10800 |  | 透明 | 1 | 74.18 | 113 | 31.6 |  |  | 合格
PR309-1 | 20230307 | C3# | 聚酯 | 大生产 | 2023-03-02 |  |  |  | 200 | 80 | 16000 | 16000 |  | 透明 | ＜2 | 58.82 | 18 | 4 |  |  | 合格
PR358-60 | 20230308 | C3# | 聚酯 | 大生产 | 2023-03-04 |  |  |  | 900 | 18 | 16200 | 16200 |  | 透明 | ＜2 | 60.87 | 19 | 3.8 |  |  | 合格
PR9520S | 20230309 | C4# | 聚酯 | 大生产 | 2023-03-03 | 是 | 20230253*1000 |  | 200 | 77 | 15400 | 15400 |  | 透明 | 3 | 55.34 | 24 | 4.6 |  |  | 合格
PR9520S | 20230310 | C4# | 聚酯 | 大生产 | 2023-03-05 | 是 | 20230253*1000 |  | 200 | 55 | 16000 | 16000 |  | 透明 | ＜3 | 55.74 | 23 | 5.4 |  |  | 合格
AR3013 | 20230311 | C5# | 醇酸 | 大生产 | 2023-03-03 | 是 | 20200737*200 |  | 200 | 68 | 13600 | 13600 |  | 透明 | 1 | 68.41 | 102 | 7 |  |  | 合格
AR3013 | 20230312 | C5# | 醇酸 | 大生产 | 2023-03-05 | 是 | AR108G*200 |  | 200 | 66 | 13200 | 13200 |  | 透明 | 1 | 71.55 | 102 | 7.6 |  |  | 合格
AR3070-1 | 20230313 | C5# | 醇酸 | 大生产 | 2023-03-01 | 是 | 拼料*200 |  | 200 | 67 | 13400 | 13400 |  | 透明 | ＜2 | 70.77 | 1009 | 7.7 | 154707 |  | 合格
AR3070-1 | 20230314 | C5# | 醇酸 | 大生产 | 2023-03-02 |  |  |  | 200 | 67 | 13400 | 13400 |  | 透明 | ＜2 | 71.19 | 1045 | 8.1 | 161340 |  | 合格
AR3070-1 | 20230315 | C6# | 醇酸 | 大生产 | 2023-03-05 |  |  |  | 200 | 67 | 13400 | 13400 |  | 透明 | ＜2 | 70.69 | 1041 | 8.5 |  |  | 合格
HW1007 | 20230316 | C6# | 醇酸 | 大生产 | 2023-03-01 |  |  |  | 200 | 67 | 13400 | 13400 |  | 透明 | 4 | 65.28 | 144 | 4.3 |  |  | 合格
HW1007 | 20230317 | C6# | 醇酸 | 大生产 | 2023-03-03 |  |  |  | 200 | 67 | 13400 | 13400 |  | 透明 | ＜4 | 65.4 | 156 | 3.5 |  |  | 合格
AR3129-1 | 20230318 | C6# | 醇酸 | 大生产 | 2023-03-04 |  |  |  | 200 | 70 | 14000 | 14000 |  | 透明 | 3 | 65.26 | 1445 | 6.5 |  |  | 合格
PR378 | 20230319 | C1# | 聚酯 | 大生产 | 2023-03-06 | 是 | 20230231*200；20230136*3200 |  | 200 | 75 | 15000 | 15000 |  | 透明 | ＜1 | 65.46 | 42 | 5 |  |  | 合格
CP206 | 20230320 | B2# | 聚酯 | 大生产 | 2023-03-04 |  |  |  | 200 | 20 | 4000 | 4000 |  | 透明 | 1 | 88.34 | 22 | 2.1 |  |  | 合格
PU713 | 20230321 | B5# | 聚酯 | 大生产 | 2023-03-10 |  |  |  | 200 | 27 | 5400 | 5400 |  | 透明 | 10 | 62.64 | 20 | 0.1 |  |  | 合格
PU713 | 20230322 | B5# | 聚酯 | 大生产 | 2023-03-11 |  |  |  | 200 | 28 | 5600 | 5600 |  | 透明 | 11 | 63.11 | 19 | 0.25 |  |  | 合格
A368 | 20230323 | B3# | 助剂 | 大生产 | 2023-03-04 |  |  |  | 200 | 25 | 5000 | 5000 |  | 透明 | ＜17 | 78.34 | 16 | 49.3 |  |  | 合格
ER659A | 20230324 | B3# | 环氧 | 大生产 | 2023-03-07 |  |  |  | 200 | 25 | 5000 | 5000 |  | 透明 | ＜2 | 41.64 | 29 | 0.9 |  |  | 合格
NL1387A | 20230325 | B1# | 聚酯 | 大生产 | 2023-03-05 |  |  |  | 200 | 26 | 5250 | 5250 |  | 透明 | 1 | 79.92 | 9 | 3.4 |  |  | 合格
PR301 | 20230326 | C2# | 聚酯 | 大生产 | 2023-03-05 | 是 | 20221262*2000 |  | 200 | 80 | 16000 | 16000 |  | 透明 | ＜2 | 58.83 | 16 | 3.8 |  |  | 合格
PR378 | 20230327 | C2# | 聚酯 | 大生产 | 2023-03-07 | 是 | 20230231*200；20230136*3200 |  | 200 | 75 | 15000 | 15000 |  | 透明 | 1 | 65.2 | 35 | 5 |  |  | 合格
PR378 | 20230328 | C3# | 聚酯 | 大生产 | 2023-03-09 |  |  |  | 200 | 73 | 14600 | 14600 |  | 透明 | 1 | 64.86 | 40 | 5.2 |  |  | 合格 |  | ﻿
PR378 | 20230329 | C4# | 聚酯 | 大生产 | 2023-03-09 |  |  |  | 200 | 76 | 15200 | 15200 |  | 透明 | ＜2 | 65.49 | 37 | 5.8 |  |  | 合格
PR378 | 20230330 | C1# | 醇酸 | 大生产 | 2023-03-09 | 是 | 20230233*200；20230319*200 |  | 200 | 74 | 14800 | 14800 |  | 透明 | 1 | 65.54 | 36 | 5.6 |  |  | 合格 |  | 已升级到最新版本
PR378 | 20230331 | C3# | 聚酯 | 大生产 | 2023-03-10 |  |  |  | 200 | 77 | 15400 | 15400 |  | 透明 | ＜1 | 64.88 | 41 | 5.5 |  |  | 合格 |  | 当前版本号：
PR378C | 20230332 | C3# | 聚酯 | 大生产 | 2023-03-17 |  |  |  | 200 | 69 | 13800 | 13800 |  | 透明 | ＜2 | 68.89 | 38 | 6 |  |  | 合格 |  | 10.1.0.7400
AR3013 | 20230333 | C5# | 醇酸 | 大生产 | 2023-03-07 | 是 | 20200737*200 |  | 200 | 67 | 13400 | 13400 |  | 透明 | 1 | 70.87 | 109 | 7.4 |  |  | 合格
AR3013 | 20230334 | C5# | 醇酸 | 大生产 | 2023-03-08 | 是 | 20200737*200 |  | 200 | 67 | 13400 | 13400 |  | 透明 | 1 | 70.65 | 99 | 7.2 |  |  | 合格
AR3013 | 20230335 | C5# | 醇酸 | 大生产 | 2023-03-09 | 是 | 20200737*200 |  | 200 | 67 | 13400 | 13400 |  | 透明 | ＜1 | 70.83 | 99 | 7.2 |  |  | 合格
AR3129-1 | 20230336 | C6# | 醇酸 | 大生产 | 2023-03-08 |  |  |  | 200 | 69 | 13800 | 13800 |  | 透明 | 3 | 65.33 | 1178 | 7 |  |  | 合格
PR301 | 20230337 | C3# | 聚酯 | 大生产 | 2023-03-07 | 是 | 20210901*500 |  | 200 | 83 | 16600 | 16600 |  | 透明 | ＜2 | 59.42 | 20 | 4 |  |  | 合格
PR301 | 20230338 | C4# | 聚酯 | 大生产 | 2023-03-08 | 是 | 20210901*500 |  | 1000 | 16 | 16000 | 16000 |  | 透明 | 1 | 59.25 | 17 | 4.3 |  |  | 合格
PR301 | 20230339 | C2# | 聚酯 | 大生产 | 2023-03-10 | 是 | 20210901*500 |  | 1000 | 16 | 16000 | 16000 |  | 透明 | ＜2 | 60.75 | 17 | 5.7 |  |  | 合格
PR301 | 20230340 | C4# | 聚酯 | 大生产 | 2023-03-10 | 是 | 20210901*500 |  | 1000 | 16 | 16000 | 16000 |  | 透明 | ＜2 | 60.72 | 19 | 4.6 |  |  | 合格
PR301T-75 | 20230341 | C3# | 聚酯 | 大生产 | 2023-03-11 | 是 | 20220523*600 |  | 200 | 61 | 12200 | 12200 |  | 透明 | ＜4 | 72.84 | 26 | 6 |  |  | 合格
PR301T-75 | 20230342 | C4# | 聚酯 | 大生产 | 2023-03-11 | 是 | 20220523*800 |  | 200 | 65 | 13000 | 13000 |  | 透明 | ＜4 | 71.71 | 25 | 6.7 |  |  | 合格
AR3070-1 | 20230343 | C6# | 醇酸 | 大生产 | 2023-03-07 |  |  |  | 200 | 67 | 13400 | 13400 |  | 透明 | ＜2 | 71.26 | 1076 | 7.6 |  |  | 合格
PR3205E | 20230344 | C5# | 聚酯 | 大生产 | 2023-03-14 | 是 | 20230118*3400 |  | 200 | 79 | 15800 | 15800 |  | 透明 | 2 | 61.6 | 16 | 4 |  |  | 合格
PR3205E | 20230345 | C5# | 聚酯 | 大生产 | 2023-03-15 | 是 | 20230117*3000 |  | 1000 | 15 | 15000 | 15000 |  | 透明 | ＜4 | 61.91 | 16 | 4.9 |  |  | 合格
PR3205F | 20230346 | C5# | 聚酯 | 大生产 | 2023-03-17 |  |  |  | 1000 | 16 | 16000 | 16000 |  | 透明 | 3 | 61.56 | 19 | 5.3 |  |  | 合格
PR3205F | 20230347 | C5# | 聚酯 | 大生产 | 2023-03-11 |  |  |  | 200 | 78 | 15600 | 15600 |  | 透明 | ＜2 | 62 | 19 | 5.3 |  |  | 合格
PR3205F | 20230348 | C5# | 聚酯 | 大生产 | 2023-03-18 |  |  |  | 200 | 33 | 16600 | 16600 |  | 透明 | 2 | 60.71 | 19 | 4.8 |  |  | 合格
HW1008 | 20230349 | C6# | 醇酸 | 大生产 | 2023-03-10 |  |  |  | 200 | 72 | 14400 | 14400 |  | 透明 | ＜2 | 57.9 | 243 | 8.1 |  |  | 合格
HW1007 | 20230350 | C6# | 醇酸 | 大生产 | 2023-03-10 |  |  |  | 200 | 67 | 13400 | 13400 |  | 透明 | ＜3 | 65.5 | 141 | 4.4 |  |  | 合格
PR378 | 20230351 | C1# | 聚酯 | 大生产 | 2023-03-11 | 是 | 20230319*200 |  | 200 | 79 | 15800 | 15800 |  | 透明 | ＜1 | 65.29 | 38 | 5.1 |  |  | 合格
PR378 | 20230352 | C2# | 聚酯 | 大生产 | 2023-03-12 |  |  |  | 200 | 75 | 15000 | 15000 |  | 透明 | ＜1 | 64.64 | 39 | 5.5 |  |  | 合格
PR378 | 20230353 | C1# | 聚酯 | 大生产 | 2023-03-15 | 是 | 20230352*200；20230351*400；20230339*2400 |  | 200 | 76 | 15200 | 15200 |  | 透明 | ＜1 | 65.7 | 37 | 5.3 |  |  | 合格
PR378 | 20230354 | C2# | 聚酯 | 大生产 | 2023-03-15 | 是 | 20230339*2400 |  | 200 | 74 | 14800 | 14800 |  | 透明 | ＜1 | 64.98 | 38 | 5.6 |  |  | 合格
PR378 | 20230355 | C3# | 聚酯 | 大生产 | 2023-03-15 | 是 | 20230339*2400 |  | 200 | 72 | 14400 | 14400 |  | 透明 | ＜1 | 65.9 | 35 | 5.8 |  |  | 合格
PR378 | 20230356 | C4# | 聚酯 | 大生产 | 2023-03-15 | 是 | 20230339*2400 |  | 200 | 75 | 15000 | 15000 |  | 透明 | ＜2 | 65.08 | 34 | 5.5 |  |  | 合格
ER618A | 20230357 | B3# | 环氧 | 大生产 | 2023-03-08 |  |  |  | 200 | 21 | 4200 | 4200 |  | 透明 | ＜3 | 46.97 | 39 | 0.4 |  |  | 合格
AR3070-1 | 20230358 | C6# | 醇酸 | 大生产 | 2023-03-11 |  |  |  | 200 | 67 | 13400 | 13400 |  | 透明 | 1 | 70.6 | 1063 | 8 |  |  | 合格
AR3070-1 | 20230359 | C6# | 醇酸 | 大生产 | 2023-03-14 |  |  |  | 200 | 67 | 13400 | 13400 |  | 透明 | ＜2 | 70.77 | 1108 | 8 |  |  | 合格
AR3070-1 | 20230360 | C6# | 醇酸 | 大生产 | 2023-03-15 |  |  |  | 200 | 67 | 13400 | 13400 |  | 透明 | ＜2 | 69.73 | 1200 | 8.5 |  |  | 合格
AR3070-1 | 20230361 | C6# | 醇酸 | 大生产 | 2023-03-20 |  |  |  | 200 | 67 | 13400 | 13400 |  | 透明 | ＜2 | 70.18 | 1217 | 7.2 |  |  | 合格
AR3070-1 | 20230362 | C5# | 醇酸 | 大生产 | 2023-03-25 |  |  |  | 200 | 66 | 13200 | 13200 |  | 透明 | ＜2 | 71.83 | 1110 | 6.4 |  |  | 合格
AR3070-1 | 20230363 | C5# | 醇酸 | 大生产 | 2023-03-26 |  |  |  | 200 | 68 | 13600 | 13600 |  | 透明 | ＜2 | 71.15 | 1023 | 8.2 |  |  | 合格
PR378 | 20230364 | C1# | 聚酯 | 大生产 | 2023-03-17 | 是 | 20230139*1400 |  | 200 | 75 | 15000 | 15000 |  | 透明 | ＜1 | 65.77 | 41 | 5.3 |  |  | 合格
PR378 | 20230365 | C2# | 聚酯 | 大生产 | 2023-03-18 | 是 | 20230139*1600 |  | 200 | 73 | 14600 | 14600 |  | 透明 | ＜1 | 65.25 | 41 | 5.8 |  |  | 合格
PR378 | 20230366 | C4# | 聚酯 | 大生产 | 2023-03-18 |  |  |  | 200 | 77 | 15400 | 15400 |  | 透明 | ＜1 | 65.95 | 42 | 5.6 |  |  | 合格
PR378 | 20230367 | C1# | 聚酯 | 大生产 | 2023-03-19 |  |  |  | 200 | 74 | 14800 | 14800 |  | 透明 | ＜1 | 65.62 | 41 | 4.9 |  |  | 合格
PR378 | 20230368 | C2# | 聚酯 | 大生产 | 2023-03-20 | 是 | 20230353*200 |  | 200 | 79 | 15800 | 15800 |  | 透明 | ＜1 | 63.61 | 35 | 5.1 |  |  | 合格
WX804 | 20230369 | C4# | 聚酯 | 大生产 | 2023-03-16 |  |  |  | 200 | 62 | 12400 | 12400 |  | 透明 | ＜2 | 69.17 | 44 | 7 |  |  | 合格
PR301 | 20230370 | C4# | 聚酯 | 大生产 | 2023-03-19 |  |  |  | 200 | 81 | 16200 | 16200 |  | 透明 | ＜1 | 60.89 | 18 | 5.5 |  |  | 合格
PR327D | 20230371 | C3# | 聚酯 | 大生产 | 2023-03-28 |  |  |  | 200 | 55 | 11000 | 11000 |  | 透明 | ＜2 | 59.36 | 19 | 4.9 |  |  | 合格
AR108G | 20230372 | C6# | 醇酸 | 大生产 | 2023-03-16 | 是 | 20221042*600 |  | 200 | 64 | 12800 | 12800 |  | 透明 | ＜2 | 79.06 | 63 | 6.8 |  |  | 合格
AR3070-2 | 20230373 | B2# | 醇酸 | 大生产 | 2023-03-20 |  |  |  | 200 | 27 | 5400 | 5400 |  | 透明 | ＜4 | 69.4 | 207 | 6.5 |  |  | 合格
HW1007 | 20230374 | C6# | 醇酸 | 大生产 | 2023-03-17 |  |  |  | 200 | 68 | 13600 | 13600 |  | 透明 | 3 | 65.33 | 134 | 3.9 |  |  | 合格
HW1008 | 20230375 | C6# | 醇酸 | 大生产 | 2023-03-18 |  |  |  | 200 | 74 | 14800 | 14800 |  | 透明 | 2 | 59.93 | 236 | 8.4 | 19147 |  | 合格
A105 | 20230376 | B# | 助剂 | 大生产 | 2023-03-17 |  |  |  | 25 | 20 | 500 | 500 |  | 透明 | 1 | 34.7 |  | 123.2 |  |  | 合格
A1681 | 20230377 | B5# | 助剂 | 大生产 | 2023-03-19 |  |  |  | 200 | 24 | 5275 | 5275 |  | 透明 | ＜2 | 58.48 | 10 | 71.2 |  |  | 合格
PR378 | 20230378 | C3# | 聚酯 | 大生产 | 2023-03-20 |  |  |  | 200 | 77 | 15400 | 15400 |  | 透明 | ＜1 | 65.71 | 38 | 4.3 |  |  | 合格
PR3205F | 20230379 | C5# | 聚酯 | 大生产 | 2023-03-20 |  |  |  | 1000 | 16 | 16000 | 16000 |  | 透明 | 3 | 60 | 19 | 5.5 |  |  | 合格
BP320S | 20230380 | B1# | 聚酯 | 大生产 | 2023-03-20 |  |  |  | 200 | 29 | 5800 | 5800 |  | 透明 | ＜1 | 59.4 | 27 | 6.1 |  |  | 合格
HW3001 | 20230381 | C5# | 醇酸 | 大生产 | 2023-03-30 |  |  |  | 200 | 68 | 13600 | 13600 |  | 透明 | ＜1 | 70.52 | 485 | 4.7 | 40481 |  | 合格
PR378 | 20230382 | C1# | 聚酯 | 大生产 | 2023-03-25 |  |  |  | 200 | 75 | 15000 | 15000 |  | 透明 | ＜1 | 64.86 | 44 | 5.2 |  |  | 合格
PR378 | 20230383 | C2# | 聚酯 | 大生产 | 2023-03-25 |  |  |  | 200 | 74 | 14800 | 14800 |  | 透明 | ＜1 | 65.57 | 40 | 5.8 |  |  | 合格
PR378 | 20230384 | C1# | 聚酯 | 大生产 | 2023-03-27 |  |  |  | 200 | 76 | 15200 | 15200 |  | 透明 | ＜1 | 63.52 | 41 | 4.5 |  |  | 合格
PR378 | 20230385 | C2# | 聚酯 | 大生产 | 2023-03-27 |  |  |  | 200 | 75 | 15000 | 15000 |  | 透明 | ＜1 | 64.66 | 43 | 5.3 |  |  | 合格
PR378 | 20230386 | C1# | 聚酯 | 大生产 | 2023-03-29 |  |  |  | 200 | 76 | 15200 | 15200 |  | 透明 | ＜1 | 64.44 | 41 | 5.1 |  |  | 合格
PR378 | 20230387 | C2# | 聚酯 | 大生产 | 2023-03-29 |  |  |  | 200 | 74 | 14800 | 14800 |  | 透明 | ＜1 | 65.77 | 45 | 5.2 |  |  | 合格
PR380 | 20230388 | C4# | 聚酯 | 大生产 | 2023-03-24 |  |  |  | 200 | 56 | 11200 | 11200 |  | 透明 | ＜1 | 78.17 | 50 | 4.4 |  |  | 合格
WX804 | 20230389 |  | 聚酯 | 大生产 | 2023-03-24 |  |  |  | 200 | 64 | 12800 | 12800 |  | 透明 | ＜1 | 68.51 | 42 | 6.7 |  |  | 合格
BP303 | 20230390 | C3# | 聚酯 | 大生产 | 2023-03-25 | 是 | 20221278*2400；20221240*200 |  | 200 | 77 | 15400 | 15400 |  | 透明 | ＜2 | 59.92 | 15 | 4.9 |  |  | 合格
A103 | 20230391 | B3# | 助剂 | 大生产 | 2023-03-23 |  |  |  | 200 | 29 | 5800 | 5800 |  | 透明 | ＜1 | 78.53 |  | 53.9 |  |  | 合格
PR9520S | 20230392 | C3# | 聚酯 | 大生产 | 2023-03-27 | 是 | 20220803*400；20230254*400 |  | 200 | 93 | 18600 | 18600 |  | 透明 | ＜2 | 57.33 | 26 | 5.6 |  | 混入其他树脂 | 不合格
PR358-60 | 20230393 | C4# | 聚酯 | 大生产 | 2023-03-30 |  |  |  | 900 | 18 | 16200 | 16200 |  | 透明 | ＜2 | 60.09 | 18 | 3.6 |  |  | 合格
PR301T-75 | 20230394 | C5# | 聚酯 | 大生产 | 2023-03-24 |  |  |  | 1000 | 12 | 12000 | 12000 |  | 透明 | ＜4 | 72.65 | 24 | 6.3 |  |  | 合格
PR3205F | 20230395 | C4# | 聚酯 | 大生产 | 2023-03-25 |  |  |  | 1000 | 16 | 16000 | 16000 |  | 透明 | ＜2 | 60.99 | 17 | 4.7 |  |  | 合格
PR3205F | 20230396 | C4# | 聚酯 | 大生产 | 2023-03-26 | 是 | 20230117*1000 |  | 200 | 86 | 17200 | 17200 |  | 透明 | ＜4 | 61.35 | 17 | 3.7 |  |  | 合格
PR3205F | 20230397 | C4# | 聚酯 | 大生产 | 2023-03-27 | 是 | 20221269*200；20230114*1000 |  | 200 | 91 | 18200 | 18200 |  | 透明 | ＜2 | 60.73 | 18 | 4.9 |  |  | 合格
AR3129-1 | 20230398 | C5# | 醇酸 | 大生产 | 2023-03-28 |  |  |  | 200 | 70 | 14000 | 14000 |  | 透明 | ＜2 | 65.71 | 1070 | 6.9 |  |  | 合格
HW1007 | 20230399 | C6# | 醇酸 | 大生产 | 2023-03-25 |  |  | 料配错了 | 200 | 67 | 13400 | 13400 |  | 透明 | ＜3 | 65.54 | 151 | 3.7 |  | 配错料 | 不合格
HW1007 | 202303100 | C6# | 醇酸 | 大生产 | 2023-03-25 |  |  |  | 200 | 66 | 13200 | 13200 |  | 透明 | ＜3 | 65.79 | 14930 | 3 |  |  | 合格
HW1007 | 202303101 | C6# | 醇酸 | 大生产 | 2023-03-26 |  |  |  | 200 | 68 | 13600 | 13600 |  | 透明 | ＜3 | 65.31 | 12175 | 3.5 |  |  | 合格
HW1008 | 202303102 | C6# | 醇酸 | 大生产 | 2023-03-27 |  |  |  | 200 | 75 | 15000 | 15000 |  | 透明 | ＜2 | 58.2 | 240 | 9 | 28070 |  | 合格
HW1007 | 202303103 | C6# | 醇酸 | 大生产 | 2023-03-29 |  |  |  | 200 | 68 | 13600 | 13600 |  | 透明 | ＜2 | 64.9 | 160 | 3.8 |  |  | 合格
AR3070 | 202303104 | C5# | 醇酸 | 大生产 | 2023-03-27 |  |  |  | 200 | 59 | 11800 | 11800 |  | 透明 | ＜2 | 69.52 | 1552 | 10.6 |  |  | 合格
A103 | 202303105 | B5# | 助剂 | 大生产 | 2023-03-24 | 是 | A101*600;A103*200 |  | 200 | 28 | 5600 | 5600 |  | 透明 | ＜1 | 78.3 |  | 56.4 |  |  | 合格
WJ-9002 | 202303106 | B3# | 水性树脂 | 大生产 | 2023-03-29 |  |  |  | 25 | 167.2 | 4180 | 4180 |  | 透明 | ＜4 | 53.57 | 53 | 12.4 |  |  | 合格
AR3013 | 202303107 | C3# | 醇酸 | 大生产 | 2023-03-29 | 是 | 20200737*200 |  | 200 | 66 | 13200 | 13200 |  | 透明 | 1 | 71.65 | 145 | 5.7 |  |  | 合格
A368 | 202303108 | B3# | 聚酯 | 大生产 | 2023-03-27 |  |  |  | 200 | 26 | 5200 | 5200 |  | 透明 | ＜16 | 77.23 | 17 | 47.5 |  |  | 合格
HW1007 | 202303109 | C6# | 醇酸 | 大生产 | 2023-03-30 |  |  |  | 200 | 68 | 13600 | 13600 |  | 透明 | 2 | 64.55 | 13529 | 3.5 |  |  | 合格
PR9520S | 202303110 | C3# | 聚酯 | 大生产 | 2023-03-31 | 是 | 20230254*800；20220803*400 |  | 200 | 52 | 15400 | 15400 |  | 透明 | ＜2 | 55.83 | 22 | 5.6 |  |  | 合格
PR301D | 202303111 | C4# | 聚酯 | 大生产 | 2023-03-31 | 是 | 20220407*400；20210437*400；20221262*500 |  | 200 | 87 | 17400 | 17400 |  | 透明 | ＜1 | 60.58 | 15 | 5.4 |  |  | 合格
HW1007 | 202303112 | C6# | 聚酯 | 大生产 | 2023-03-31 |  |  |  | 200 | 68 | 13600 | 13600 |  | 透明 | ＜2 | 65.58 | 159 | 3.3 |  |  | 合格
PR378 | 20230401 | C1# | 聚酯 | 大生产 | 2023-04-04 |  |  |  | 200 | 76 | 15200 | 15200 |  | 透明 | ＜1 | 64.64 | 43 | 4.9 |  |  | 合格
PR378 | 20230402 | C2# | 聚酯 | 大生产 | 2023-04-04 |  |  |  | 200 | 75 | 15000 | 15000 |  | 透明 | ＜1 | 65.34 | 42 | 4.6 |  |  | 合格
WX804 | 20230403 | C3# | 聚酯 | 大生产 | 2023-04-03 |  |  |  | 200 | 62 | 12400 | 12400 |  | 透明 | ＜1 | 68.8 | 45 | 6.8 | 1;1透明 |  | 合格
PR301T-75 | 20230404 | C5# | 聚酯 | 大生产 | 2023-04-03 | 是 | 20180157*200 | 200 | 200 | 64 | 12800 | 12800 |  | 透明 | ＜3 | 73.15 | 32 | 4.8 |  |  | 合格
PR301T-75 | 20230405 | C5# | 聚酯 | 大生产 | 2023-04-04 | 是 | 20180157*200 | 200 | 1000 | 13 | 13000 | 13000 |  | 透明 | ＜4 | 73.88 | 29 | 5 |  |  | 合格
PR301T-75 | 20230406 | C6# | 聚酯 | 大生产 | 2023-04-04 | 是 | 20180157*200 | 200 | 200 | 62 | 12400 | 12400 |  | 透明 | 3 | 71.5 | 27 | 4.5 |  |  | 合格
AR3013 | 20230407 | C3# | 聚酯 | 大生产 | 2023-04-03 | 是 | 20200737*200 | 200 | 200 | 66 | 13200 | 13200 |  | 透明 | ＜1 | 72.01 | 138 | 5.8 |  |  | 合格
AR3013 | 20230408 | C3# | 聚酯 | 大生产 | 2023-04-04 |  |  |  | 200 | 68 | 13600 | 13600 |  | 透明 | ＜1 | 72.43 | 115 | 4.9 |  |  | 合格
HW1007 | 20230409 | C6# | 聚酯 | 大生产 | 2023-04-03 |  |  |  | 200 | 68 | 13600 | 13600 |  | 透明 | ＜2 | 65.68 | 17422 | 4 |  |  | 合格
AR3070H | 20230410 | B2# | 聚酯 | 大生产 | 2023-04-04 |  |  |  | 200 | 27 | 5400 | 5400 |  | 透明 | 3 | 70.77 | 1230 | 6.6 |  |  | 合格
P20A | 20230411 | B1# | 聚酯 | 大生产 | 2023-04-04 |  |  |  | 200 | 23 | 4600 | 4600 |  | 透明 | 8 | 78.73 | 21 | 40.4 |  |  | 合格
AR3080 | 20230412 | B2# | 聚酯 | 大生产 | 2023-04-13 | 是 | 20221009*200 | 200 | 200 | 26 | 5200 | 5200 |  | 透明 | ＜1 | 78.09 | 230 | 6.1 |  |  | 合格
AR3013 | 20230413 | C4# | 聚酯 | 大生产 | 2023-04-04 |  |  |  | 200 | 62 | 12400 | 12400 |  | 透明 | ＜1 | 72.06 | 146 | 6.3 |  |  | 合格
PR378 | 20230414 | C1# | 聚酯 | 大生产 | 2023-04-13 | 是 | 20230384*200；20230415*600 | 800 | 200 | 78 | 15600 | 15600 |  | 透明 | ＜1 | 65.17 | 41 | 4.7 |  |  | 合格
PR378 | 20230415 | C2# | 醇酸 | 大生产 | 2023-04-12 |  |  |  | 200 | 74 | 14800 | 14800 |  | 透明 | ＜1 | 64.68 | 39 | 4.1 |  |  | 合格
PR378 | 20230416 | C2 | 醇酸 | 大生产 | 2023-04-16 |  |  |  | 200 | 75 | 15000 | 15000 |  | 透明 | ＜1 | 63.84 | 36 | 4.4 |  |  | 合格
PR378 | 20230417 | C4# | 聚酯 | 大生产 | 2023-04-13 | 是 | 20220171（387-6-70)*600 | 600 | 200 | 75 | 15000 | 15000 |  | 透明 | ＜1 | 66.37 | 42 | 5 |  |  | 合格
PR378 | 20230418 | C1# | 醇酸 | 大生产 | 2023-04-11 | 是 | 20230384*200 | 200 | 200 | 78 | 15600 | 15600 |  | 透明 | ＜1 | 64.48 | 40 | 4.8 |  |  | 合格
XC1535 | 20230419 | C3# | 醇酸 | 大生产 | 2023-04-11 |  |  |  | 200 | 53 | 10600 | 10600 |  | 透明 | ＜2 | 75.35 | 123 | 33.8 |  |  | 合格
PR387-3 | 20230420 | C2# | 醇酸 | 大生产 | 2023-04-14 | 是 | 20220648*600,20210132*1600,20221023*200 | 2400 | 200 | 75 | 15000 | 15000 |  | 透明 | ＜1 | 61.09 | 18 | 4.3 |  |  | 合格
BP303 | 20230421 | C3# | 聚酯 | 大生产 | 2023-04-10 | 是 | 20221278*2400 | 2400 | 200 | 76 | 15200 | 15200 |  | 透明 | ＜1 | 60.45 | 17 | 4.3 |  | 有点混浊 | 合格
PR301 | 20230422 | C2# | 聚酯 | 大生产 | 2023-04-10 | 是 | 20221262*500,20211247*200,20210437*400,20220407*400 | 1500 | 1000 | 16 | 16000 | 16000 |  | 透明 | ＜1 | 59.36 | 20 | 6.2 |  |  | 合格
PR301 | 20230423 | C4# | 聚酯 | 大生产 | 2023-04-11 |  | 20220407*600 | 600 | 200 | 83 | 16600 | 16600 |  | 透明 | ＜2 | 60.57 | 20 | 5.2 |  |  | 合格
PR301 | 20230424 | C1# | 聚酯 | 大生产 | 2023-04-14 | 是 | AR3070P-4釜残*300 | 300 | 200 | 81 | 16200 | 16200 |  | 透明 | 1 | 60.81 | 17 | 5.9 |  |  | 合格
PR3205F | 20230425 | C5# | 聚酯 | 大生产 | 2023-04-12 | 是 | 20230244*200；20230117*1000 | 1200 | 200 | 85 | 17225 | 17225 |  | 透明 | 3 | 62.39 | 18 | 4.4 |  |  | 合格
PR3205F | 20230426 | C4# | 聚酯 | 大生产 | 2023-04-13 | 是 | 20230117*1000 | 1000 | 1000 | 17 | 17000 | 17000 |  | 透明 | ＜2 | 62.7 | 20 | 4.6 |  |  | 合格
PR396C | 20230427 | C5# | 聚酯 | 大生产 | 2023-04-10 |  |  |  | 200 | 79 | 15800 | 15800 |  | 透明 | ＜1 | 60.67 | 28 | 6.2 |  |  | 合格
AR3070-1 | 20230428 | C6# | 聚酯 | 大生产 | 2023-04-10 |  |  |  | 200 | 67 | 13400 | 13400 |  | 透明 | ＜2 | 72.35 | 981 | 6.8 |  |  | 合格
AR3070-1 | 20230429 | C6# | 醇酸 | 大生产 | 2023-04-11 |  |  |  | 200 | 67 | 13400 | 13400 |  | 透明 | ＜2 | 71.81 | 1127 | 6.9 |  |  | 合格
AR3010-60 | 20230430 | C6# | 醇酸 | 大生产 | 2023-04-12 |  |  |  | 200 | 76 | 15200 | 15200 |  | 透明 | ＜1 | 60.75 | 31 | 5.3 |  |  | 合格
AR108G | 20230431 | C4# | 醇酸 | 大生产 | 2023-04-10 | 是 | 20221042*600,20221151*200 | 800 | 200 | 60 | 12000 | 12000 |  | 透明 | ＜2 | 80.55 | 68 | 7.3 |  |  | 合格
PU713 | 20230432 | B5# | 聚酯 | 大生产 | 2023-04-30 |  |  |  | 200 | 28 | 5600 | 5600 |  | 不透明 | ＜11 | 62.58 | 16 | NCO:0.2 |  |  | 不合格
A1681 | 20230433 | B5# | 聚酯 | 大生产 | 2023-04-11 |  |  |  | 200 | 26 | 5200 | 5200 |  | 透明 | ＜2 | 59.67 | 11 | 70.1 |  |  | 合格
PR301N | 20230434 | B1# | 聚酯 | 大生产 | 2023-04-14 |  |  |  | 200 | 27 | 5400 | 5400 |  | 透明 | ＜12 | 64.5 | 16 | 6.4 |  |  | 合格
AR3013 | 20230435 | C6# | 聚酯 | 大生产 | 2023-04-14 |  |  |  | 200 | 65 | 13000 | 13000 |  | 透明 | ＜1 | 71.31 | 113 | 5.5 |  |  | 合格
AR3013 | 20230436 | C6# | 聚酯 | 大生产 | 2023-04-13 |  |  |  | 200 | 64 | 12800 | 12800 |  | 透明 | ＜1 | 72.58 | 135 | 5 |  |  | 合格
PR301 | 20230437 | C3# | 聚酯 | 大生产 | 2023-04-12 | 是 | 20220407*600；20211247*200 | 800 | 200 | 20 | 17400 | 17400 |  | 透明 | ＜2 | 60.23 | 24 | 5.9 |  |  | 合格
PR301 | 20230438 | C1# | 聚酯 | 大生产 | 2023-04-13 | 是 | 20220407*600，20211247*200 | 800 | 1000 | 17 | 17000 | 17000 |  | 透明 | 1 | 60.23 | 23 | 5.6 |  |  | 合格
PR3205H | 20230439 | C5# | 聚酯 | 大生产 | 2023-04-14 | 是 | 20221161*200 | 200 | 200 | 50 | 15600 | 15600 |  | 透明 | ＜2 | 60.71 | 20 | 4.8 |  |  | 合格
PR301T-75 | 20230440 | C6# | 聚酯 | 大生产 | 2023-04-15 | 是 | 20180157，NL3368-60*200 | 200 | 200 | 63 | 12600 | 12600 |  | 透明 | 3 | 72.82 | 23 | 5.6 |  |  | 合格
PR301 | 20230441 | C4# | 聚酯 | 大生产 | 2023-04-15 | 是 | 20220407*600,20210625*800,20211247*200 | 1600 | 200 | 50 | 17400 | 17400 |  | 透明 | ＜1 | 61.39 | 19 | 5.7 |  |  | 合格
PR301 | 20230442 | C4# | 聚酯 | 大生产 | 2023-04-16 | 是 | 20211247*200,20220407*600,20210625*600 | 1400 | 1000 | 17 | 17000 | 17000 |  | 透明 | 1 | 60.76 | 21 | 5.9 |  |  | 合格
| 20230443 | C3# | 聚酯 | 大生产 | 2023-04-15 | 是 | 20220407*600，,20211247*200,20210625*800 | 1600 | 1000 | 17 | 17000 | 17000 |  | 透明 | 1 | 60.31 | 21 | 6 |  |  | 合格
PR301 | 20230444 | C1# | 聚酯 | 大生产 | 2023-04-15 | 是 | 20210625*800 | 800 | 1000 | 17 | 17000 | 17000 |  | 透明 | 1 | 61.16 | 20 | 5.2 |  |  | 合格
PR3205F | 20230445 | C5# | 聚酯 | 大生产 | 2023-04-16 | 是 | 20230117*2000 | 2000 | 200 | 93 | 18600 | 18600 |  | 透明 | ＜3 | 62.07 | 18 | 4.8 |  |  | 合格
A105 | 20230446 | B | 聚酯 | 大生产 | 2023-04-14 |  |  |  | 25 | 21 | 525 | 525 |  | 透明 | ＜1 | 34.2 | 无 | 122.2 |  |  | 合格
A103 | 20230447 | B3# | 聚酯 | 大生产 | 2023-04-15 |  |  |  | 200 | 24 | 5300 | 5300 |  | 透明 | ＜1 | 78.11 | 无 | 54.1 |  |  | 合格
PR301 | 20230448 | C1# | 聚酯 | 大生产 | 2023-04-16 | 是 | 20211247*200,20220407*600,20210625*800 | 1600 | 200 | 86 | 17200 | 17200 |  | 透明 | ＜1 | 61.4 | 20 | 5.9 |  |  | 合格
PR301 | 20230449 | C3# | 聚酯 | 大生产 | 2023-04-16 | 是 | 20211247*200,20220407*600,20210625*800 | 1600 | 200 | 89 | 17800 | 17800 |  | 透明 | ＜1 | 61.57 | 21 | 6.4 |  |  | 合格
AR1007 | 20230450 | C6# | 聚酯 | 大生产 | 2023-04-19 |  |  |  | 200 | 65 | 13000 | 13000 |  | 透明 | ＜3 | 65.55 | 169 | 2.6 |  |  | 合格
PR378 | 20230451 | C1# | 聚酯 | 大生产 | 2023-04-20 |  |  |  | 200 | 47 | 9400 | 9400 |  | 透明 | ＜1 | 65.24 | 44 | 4.8 |  |  | 合格
PR378 | 20230452 | C2# | 聚酯 | 大生产 | 2023-04-20 | 是 | 20230414*200 | 200 | 200 | 77 | 15400 | 15400 |  | 透明 | ＜1 | 65.07 | 42 | 4.8 |  |  | 合格
PR378 | 20230453 | C3# | 聚酯 | 大生产 | 2023-04-20 |  |  |  | 200 | 74 | 14800 | 14800 |  | 透明 | ＜1 | 65.52 | 40 | 5.4 |  |  | 合格
PR378 | 20230454 | C1# | 聚酯 | 大生产 | 2023-04-22 |  |  |  | 200 | 77 | 15400 | 15400 |  | 透明 | ＜1 | 65.82 | 44 | 4.9 |  |  | 合格
PR378 | 20230455 | C2# | 聚酯 | 大生产 | 2023-04-22 |  |  |  | 200 | 76 | 15200 | 15200 |  | 透明 | ＜1 | 65.93 | 43 | 5.3 |  |  | 合格
PR378 | 20230456 | C3# | 聚酯 | 大生产 | 2023-04-22 |  |  |  | 200 | 74 | 14800 | 14800 |  | 透明 | ＜1 | 65.63 | 39 | 5.8 |  |  | 合格
PR9520S | 20230457 | C5# | 聚酯 | 大生产 | 2023-04-23 | 是 | 20230254*800,20220803*400 | 1200 | 1000 | 59 | 15600 | 15600 |  | 透明 | 3 | 55.3 | 26 | 6.3 |  |  | 合格
PR301T-75 | 20230458 | C4# | 聚酯 | 大生产 | 2023-04-19 |  |  |  | 200 | 64 | 12800 | 12800 |  | 透明 | ＜4 | 73.14 | 34 | 5.5 |  |  | 合格
PR3205F | 20230459 | C5# | 聚酯 | 大生产 | 2023-04-19 | 是 | 20230117*2000 | 2000 | 1000 | 18 | 18000 | 18000 |  | 透明 | ＜2 | 62.08 | 19 | 4.7 |  |  | 合格
PR3205F | 20230460 | C5# | 聚酯 | 大生产 | 2023-04-20 |  |  |  | 200 | 91 | 18200 | 18200 |  | 透明 | ＜2 | 62.37 | 18 | 5.2 |  |  | 合格
PR3205F | 20230461 | C5# | 聚酯 | 大生产 | 2023-04-25 |  |  |  | 1000 | 17 | 17000 | 17000 |  | 透明 | ＜2 | 61.23 | 19 | 5.2 |  |  | 合格
PR3205F | 20230462 | C5# | 聚酯 | 大生产 | 2023-04-26 |  |  |  | 200 | 81 | 16200 | 16200 |  | 透明 | ＜2 | 62.25 | 18 | 4.2 |  |  | 合格
AR3013 | 20230463 | C4# | 醇酸 | 大生产 | 2023-04-20 |  |  |  | 200 | 66 | 13200 | 13200 |  | 透明 | ＜1 | 72.28 | 127 | 5 |  |  | 合格
AR3013 | 20230464 | C4# | 醇酸 | 大生产 | 2023-04-21 |  |  |  | 200 | 65 | 13000 | 13000 |  | 透明 | ＜1 | 72.93 | 116 | 5.3 |  |  | 合格
AR3013 | 20230465 | C4# | 醇酸 | 大生产 | 2023-04-22 |  |  |  | 200 | 67 | 13400 | 13400 |  | 透明 | ＜1 | 72.1 | 129 | 5.2 |  |  | 合格
AR3070-1 | 20230466 | C3# | 醇酸 | 大生产 | 2023-04-21 |  |  |  | 200 | 66 | 13200 | 13200 |  | 透明 | ＜2 | 71.1 | 1086 | 8.1 |  |  | 合格
AR3070-1 | 20230467 | C6# | 醇酸 | 大生产 | 2023-04-22 |  |  |  | 200 | 68 | 13600 | 13600 |  | 透明 | 1 | 72.27 | 1210 | 8.3 |  |  | 合格
AR3070-1 | 20230468 | C6# | 醇酸 | 大生产 | 2023-04-24 |  |  |  | 200 | 67 | 13400 | 13400 |  | 透明 | ＜2 | 71.39 | 1145 | 8.5 |  |  | 合格
HW1007 | 20230469 | C6# | 醇酸 | 大生产 | 2023-04-20 |  |  |  | 200 | 70 | 14000 | 14000 |  | 透明 | ＜2 | 66.29 | 155 | 3.7 |  |  | 合格
AR3129-1 | 20230470 | C6# | 醇酸 | 大生产 | 2023-04-25 |  |  |  | 200 | 68 | 13600 | 13600 |  | 透明 | ＜3 | 66.33 | 1155 | 6 |  |  | 合格
PR301N | 20230471 | C5# | 聚酯 | 大生产 | 2023-04-22 |  |  |  | 200 | 65 | 13000 | 13000 |  | 透明 | ＜10 | 64.94 | 32 | 7 |  |  | 合格
PR358-60 | 20230472 | C4# | 聚酯 | 大生产 | 2023-04-24 |  |  |  | 900 | 18 | 16200 | 16200 |  | 透明 | ＜1 | 60.29 | 19 | 4.5 |  |  | 合格
PR378 | 20230473 | C1# | 聚酯 | 大生产 | 2023-04-25 |  |  |  | 200 | 44 | 8800 | 8800 |  | 透明 | ＜1 | 65.23 | 39 | 4.9 |  |  | 合格
PR378E | 20230474 | C2# | 聚酯 | 大生产 | 2023-04-25 |  |  |  | 200 | 72 | 14400 | 14400 |  | 透明 | ＜2 | 66.51 | 109 | 5.2 |  |  | 合格
PR378 | 20230475 | C3# | 聚酯 | 大生产 | 2023-04-24 | 是 | 20230456*800 | 800 | 200 | 79 | 15800 | 15800 |  | 透明 | ＜1 | 66.27 | 42 | 5.5 |  |  | 合格
PR378E | 20230476 | C1# | 聚酯 | 大生产 | 2023-04-20 |  |  |  | 200 | 28 | 5600 | 5600 |  | 透明 | ＜2 | 64.62 | 95 | 5.2 |  |  | 合格
A1681 | 20230477 | B5# | 聚酯 | 大生产 | 2023-04-26 |  |  |  | 200 | 23 | 5100 | 5100 |  | 透明 | 1 | 58.09 | 11 | 77 |  |  | 合格
NL1387A | 20230478 | B2# | 聚酯 | 大生产 | 2023-04-24 |  |  |  | 200 | 26 | 5200 | 5200 |  | 透明 | ＜1 | 80.72 | 11 | 3.2 |  |  | 合格
AR3070H | 20230479 | B1# | 聚酯 | 大生产 | 2023-04-24 |  |  |  | 200 | 30 | 6000 | 6000 |  | 透明 | ＜2 | 67.6 | 1100 | 5.7 |  | 固体分低 | 不合格
PR378 | 20230480 | C1# | 聚酯 | 大生产 | 2023-04-27 | 是 | 20230475*1600 | 1600 | 200 | 76 | 15200 | 15200 |  | 透明 | ＜1 | 65.13 | 43 | 5.1 |  |  | 合格
PR378 | 20230481 | C2# | 聚酯 | 大生产 | 2023-04-27 |  |  |  | 200 | 74 | 14800 | 14800 |  | 透明 | ＜1 | 66.12 | 40 | 5.5 |  |  | 合格
PR378 | 20230482 | C3# | 聚酯 | 大生产 | 2023-04-27 | 是 | 20230475*800 | 800 | 200 | 75 | 15000 | 15000 |  | 透明 | ＜1 | 66.82 | 39 | 5.2 |  |  | 合格
PR378 | 20230483 | C1# | 聚酯 | 大生产 | 2023-04-30 |  |  |  | 200 | 80 | 16000 | 16000 |  | 透明 | ＜1 | 65.07 | 42 | 5 |  |  | 合格
PR378 | 20230484 | C2# | 聚酯 | 大生产 | 2023-04-29 |  |  |  | 200 | 74 | 14800 | 14800 |  | 透明 | ＜1 | 65.72 | 43 | 5.5 |  |  | 合格
PR378 | 20230485 | C3# | 聚酯 | 大生产 | 2023-04-29 |  |  |  | 200 | 75 | 15000 | 15000 |  | 透明 | ＜2 | 66.1 | 42 | 5.3 |  |  | 合格
PR358-60 | 20230486 | C4# | 聚酯 | 大生产 | 2023-04-25 |  |  |  | 900 | 18 | 16200 | 16200 |  | 透明 | ＜1 | 61.3 | 22 | 3.4 |  |  | 合格
AR3070-1 | 20230487 | C6# | 醇酸 | 大生产 | 2023-04-26 |  |  |  | 200 | 67 | 13400 | 13400 |  | 透明 | ＜2 | 71.64 | 1224 | 8.9 |  |  | 合格
AR3070-1 | 20230488 | C6# | 醇酸 | 大生产 | 2023-04-29 |  |  |  | 200 | 66 | 13200 | 13200 |  | 透明 | 1 | 71.04 | 1136 | 9.2 |  |  | 合格
AR3070-1 | 20230489 | C6# | 醇酸 | 大生产 | 2023-04-30 |  |  |  | 200 | 66 | 13200 | 13200 |  | 透明 | ＜1 | 72.43 | 1175 | 9 |  |  | 合格
| 20230490 |  | 聚酯 | 大生产 |  |  |  |  | 200 |  | 0 | 0 |  | 透明 | 2 | [5 empty] | 合格
PR3205F | 20230491 | C5# | 聚酯 | 大生产 | 2023-04-28 | 是 | 20200341*200 | 200 | 200 | 84 | 16800 | 16800 |  | 透明 | ＜2 | 60.84 | 19 | 5 |  |  | 合格
PR3205F | 20230492 | C4# | 聚酯 | 大生产 | 2023-04-28 | 是 | 20200341*200 | 200 | 1000 | 16 | 16000 | 16000 |  | 透明 | ＜2 | 61.16 | 18 | 4.4 |  |  | 合格
AR3013 | 20230493 | C5# | 醇酸 | 大生产 | 2023-04-29 |  |  |  | 200 | 68 | 13600 | 13600 |  | 透明 | ＜1 | 71.72 | 121 | 6 |  |  | 合格
AR3013 | 20230494 | C4# | 醇酸 | 大生产 | 2023-04-29 |  |  |  | 200 | 64 | 12800 | 12800 |  | 透明 | ＜1 | 72.75 | 120 | 5.7 |  |  | 合格
PR301N | 20230495 | C5# | 聚酯 | 大生产 | 2023-04-30 |  |  |  | 200 | 31 | 13200 | 13200 |  | 不透明 | ＜10 | 65.25 | 30 | 7.3 |  |  | 不合格
| 20230496 |  | 聚酯 | 大生产 |  |  |  |  | 200 |  | 0 | 0 |  | 透明 | ＜2 | [5 empty] | 合格
PR3205F | 20230497 | C4# | 聚酯 | 大生产 | 2023-04-27 |  |  |  | 200 | 79 | 15800 | 15800 |  | 透明 | 2 | 61.24 | 18 | 4.5 |  |  | 合格
AR3010-60 | 20230498 | C4# | 聚酯 | 大生产 | 2023-04-30 |  |  |  | 200 | 75 | 15000 | 15000 |  | 透明 | ＜1 | 61.39 | 34 | 6.4 |  |  | 合格
PR378C | 20230499 | C1# | 聚酯 | 大生产 | 2023-04-25 | 是 | 20220176*600 | 600 | 200 | 24 | 4800 | 4800 |  | 透明 | ＜1 | 68.85 | 38 | 4.9 |  |  | 合格
A1681 | 202304100 | B5# | 聚酯 | 大生产 | 2023-04-27 |  |  |  | 200 | 26 | 5200 | 5200 |  | 透明 | ＜1 | 59.68 | 11 | 77 |  |  | 合格
AR3129-1 | 202304101 | C6# | 聚酯 | 大生产 | 2023-04-28 |  |  |  | 200 | 68 | 13600 | 13600 |  | 透明 | ＜3 | 66.26 | 1061 | 6.7 |  |  | 合格
CP206 | 202304102 | B2# | 聚酯 | 大生产 | 2023-04-28 |  |  |  | 200 | 20 | 4000 | 4000 |  | 透明 | ＜1 | 86.67 | 18 | 3.1 |  |  | 合格
AR3070H | 202304103 | B1# | 聚酯 | 大生产 | 2023-04-27 |  |  |  | 200 | 27 | 5400 | 5400 |  | 透明 | ＜1 | 70.99 | 1047 | 7.2 |  |  | 合格
A103 | 202304104 | B3# | 聚酯 | 大生产 | 2023-04-26 | 是 | 0222A103*200常州 | 200 | 200 | 26 | 5200 | 5200 |  | 透明 | ＜1 | 79.03 | 无 | 58.2 |  |  | 合格
A103 | 202304105 | B3# | 聚酯 | 大生产 | 2023-04-28 |  |  |  | 200 | 22 | 4900 | 4900 |  | 透明 | ＜1 | 78.35 | 无 | 58.2 |  |  | 合格
PR378 | 20230501 | C1# | 聚酯 | 大生产 | 2023-05-06 |  |  |  | 200 | 75 | 15000 | 15000 |  | 透明 | ＜1 | 65.27 | 35 | 4.9 |  |  | 合格
PR378 | 20230502 | C2# | 聚酯 | 大生产 | 2023-05-06 |  |  |  | 200 | 75 | 15000 | 15000 |  | 透明 | ＜1 | 65.67 | 43 | 4.7 |  |  | 合格
PR378 | 20230503 | C3# | 聚酯 | 大生产 | 2023-05-06 |  |  |  | 200 | 72 | 14400 | 14400 |  | 透明 | ＜1 | 66.74 | 42 | 5 |  |  | 合格
PR378 | 20230504 | C6# | 聚酯 | 大生产 | 2023-05-08 |  |  |  | 200 | 75 | 15000 | 15000 |  | 透明 | ＜1 | 65.32 | 43 | 4.2 |  |  | 合格
PR378 | 20230505 | C6# | 聚酯 | 大生产 | 2023-05-08 |  |  |  | 200 | 75 | 15000 | 15000 |  | 透明 | ＜1 | 65.47 | 41 | 4.8 |  |  | 合格
PR378 | 20230506 | C1# | 聚酯 | 大生产 | 2023-05-17 |  |  |  | 200 | 71 | 14200 | 14200 |  | 透明 | ＜1 | 66.15 | 42 | 4.8 |  |  | 合格
PR9520S | 20230507 | C4# | 聚酯 | 大生产 | 2023-05-05 |  | 20230254*4 20220803*2 |  | 200 | 77 | 15400 | 15400 |  | 透明 | ＜2 | 56.32 | 22 | 5.3 |  |  | 合格
PR3205F | 20230508 | C4# | 聚酯 | 大生产 | 2023-05-12 |  |  |  | 200 | 85 | 17000 | 17000 |  | 透明 | ＜2 | 61.44 | 16 | 5.7 |  |  | 合格
PR3205F | 20230509 | C4# | 聚酯 | 大生产 | 2023-05-07 |  | 20200341*1*200 |  | 200 | 82 | 16400 | 16400 |  | 透明 | ＜3 | 61.89 | 15 | 4.6 |  |  | 合格
PR3205F | 20230510 | C6# | 聚酯 | 大生产 | 2023-05-12 |  | 20200341*1*200 |  | 1000 | 16 | 16000 | 16000 |  | 透明 | ＜2 | 61.42 | 18 | 4.7 |  |  | 合格
AR3070-1 | 20230511 | C6# | 醇酸 | 大生产 | 2023-05-05 |  |  |  | 200 | 67 | 13400 | 13400 |  | 透明 | 1 | 72.67 | 1252 | 10 |  |  | 合格
AR3070-1 | 20230512 | C6# | 醇酸 | 大生产 | 2023-05-06 |  |  |  | 200 | 67 | 13400 | 13400 |  | 透明 | ＜2 | 71.89 | 1105 | 8.8 |  |  | 合格
XC1535 | 20230513 | C1# | 聚酯 | 大生产 | 2023-05-13 |  |  |  | 200 | 53 | 10600 | 10600 |  | 透明 | ＜1 | 75.43 | 110 | 25.6 |  |  | 合格
AR3129-1 | 20230514 | C6# | 醇酸 | 大生产 | 2023-05-11 |  |  |  | 200 | 69 | 13800 | 13800 |  | 透明 | ＜2 | 66.6 | 1080 | 6.8 |  |  | 合格
AR3129-1 | 20230515 | C6# | 醇酸 | 大生产 | 2023-05-07 |  |  |  | 200 | 69 | 13800 | 13800 |  | 透明 | 2 | 65.65 | 1139 | 6.4 |  |  | 合格
PR301N | 20230516 | C5# | 聚酯 | 大生产 | 2023-05-06 |  |  |  | 200 | 63 | 12600 | 12600 |  | 透明 | ＜12 | 64.94 | 34 | 5.5 |  |  | 合格
PR378 | 20230517 | C2# | 聚酯 | 大生产 | 2023-05-17 |  |  |  | 200 | 72 | 14400 | 14400 |  | 透明 | ＜1 | 65.89 | 38 | 5.7 |  |  | 合格
A1681 | 20230518 | B5# | 聚酯 | 大生产 | 2023-05-15 |  |  |  | 200 | 25 | 5000 | 5000 |  | 透明 | ＜2 | 57.74 | 11 | 67.03 |  |  | 合格
PR380 | 20230519 | B1# | 聚酯 | 大生产 | 2023-05-07 |  |  |  | 200 | 27 | 5400 | 5400 |  | 透明 | ＜2 | 76.6 | 71 | 5.6 |  |  | 合格
A103H | 20230520 | B3# | 聚酯 | 大生产 | 2023-05-08 |  |  |  | 200 | 18 | 3600 | 3600 |  | 透明 | ＜1 | 78.37 | 17 | 56.3 |  |  | 合格
CP206 | 20230521 | B2# | 聚酯 | 大生产 | 2023-05-07 |  |  |  | 200 | 20 | 4000 | 4000 |  | 透明 | ＜1 | 88.9 | 18 | 3.5 |  |  | 合格
PU713 | 20230522 | B5# | 聚酯 | 大生产 | 2023-05-05 |  | 20230432*4*200 |  | 200 | 27 | 5400 | 5400 |  | 透明 | 11 | 61.08 | 17 | NCO含量:0.35 |  |  | 合格
PU713 | 20230523 | B5# | 聚酯 | 大生产 | 2023-05-08 |  |  |  | 200 | 28 | 5600 | 5600 |  | 透明 | 10 | 61.11 | 14 | NCO含量:0.40 |  |  | 合格
PR378 | 20230524 | C4# | 聚酯 | 大生产 | 2023-05-08 |  |  |  | 200 | 75 | 15000 | 15000 |  | 透明 | ＜1 | 66.62 | 44 | 4.6 |  |  | 合格
PR301 | 20230525 | C5# | 聚酯 | 大生产 | 2023-05-08 |  | 20220407*3 20230237*2 2021065*3 |  | 200 | 85 | 17000 | 17000 |  | 透明 | 1 | 60.73 | 20 | 5.2 |  |  | 合格
PR378E | 20230526 | C2# | 聚酯 | 大生产 | 2023-05-12 |  |  |  | 200 | 73 | 14600 | 14600 |  | 透明 | ＜1 | 66.13 | 95 | 4.8 |  |  | 合格
PR378 | 20230527 | C2# | 聚酯 | 大生产 | 2023-05-12 |  |  |  | 200 | 72 | 14400 | 14400 |  | 透明 | ＜1 | 65.78 | 42 | 5.4 |  |  | 合格
PR378 | 20230528 | C2# | 聚酯 | 大生产 | 2023-05-11 |  |  |  | 200 | 76 | 15200 | 15200 |  | 透明 | ＜1 | 64.77 | 40 | 5.8 |  |  | 合格
PR378 | 20230529 | C3# | 聚酯 | 大生产 | 2023-05-15 |  |  |  | 200 | 73 | 14600 | 14600 |  | 透明 | ＜1 | 65.98 | 42 | 5.8 |  |  | 合格
PR378 | 20230530 | C2# | 聚酯 | 大生产 | 2023-05-14 |  |  |  | 200 | 76 | 15200 | 15200 |  | 透明 | ＜1 | 66.42 | 42 | 5.2 |  |  | 合格
PR378 | 20230531 | C4# | 聚酯 | 大生产 | 2023-05-15 |  |  |  | 200 | 39 | 7800 | 7800 |  | 透明 | ＜1 | 66.77 | 43 | 5.4 |  |  | 合格
PR301T-75 | 20230532 | C4# | 聚酯 | 大生产 | 2023-05-13 |  |  |  | 200 | 67 | 13400 | 13400 |  | 透明 | ＜4 | 73.29 | 29 | 5.3 |  |  | 合格
PR301T-75 | 20230533 | C4# | 聚酯 | 大生产 | 2023-05-14 |  |  |  | 200 | 64 | 12800 | 12800 |  | 透明 | ＜6 | 73.04 | 28 | 5.8 |  |  | 合格
AR1007 | 20230534 | C6# | 醇酸 | 大生产 | 2023-05-13 |  |  |  | 200 | 67 | 13400 | 13400 |  | 透明 | ＜4 | 66.65 | 159 | 3.3 |  |  | 合格
AR3010-60 | 20230535 | C5# | 醇酸 | 大生产 | 2023-05-14 |  |  |  | 200 | 75 | 15000 | 15000 |  | 透明 | ＜1 | 60.12 | 40 | 5.7 |  |  | 合格
PR309-3 | 20230536 | C5# | 聚酯 | 大生产 | 2023-05-10 |  |  |  | 200 | 71 | 14200 | 14200 |  | 透明 | ＜1 | 60 | 19 | 5.3 |  |  | 合格
PR3205F | 20230537 | C5# | 聚酯 | 大生产 | 2023-05-13 |  | 20200341*1*200 |  | 200 | 84 | 16800 | 16800 |  | 透明 | ＜2 | 60.82 | 20 | 5.7 |  |  | 合格
PR9520C | 20230538 | C4# | 聚酯 | 大生产 | 2023-05-11 |  |  |  | 200 | 75 | 15050 | 15050 |  | 透明 | 2 | 59.69 | 37 | 6.5 |  |  | 合格
PU713 | 20230539 | B5# | 聚酯 | 大生产 | 2023-05-11 |  |  |  | 200 | 28 | 5600 | 5600 |  | 透明 | ＜10 | 61.63 | 16 | 0.38 |  |  | 合格
HW1008 | 20230540 | C6# | 醇酸 | 大生产 | 2023-05-14 |  |  |  | 200 | 74 | 14800 | 14800 |  | 透明 | ＜2 | 58.86 | 253 | 8 | 20567 |  | 合格
AR3070G | 20230541 | C5# | 醇酸 | 大生产 | 2023-05-15 |  |  |  | 200 | 60 | 12000 | 12000 |  | 透明 | ＜1 | 71.12 | 1101 | 8.1 |  |  | 合格
PR301N-75 | 20230542 | C4# | 聚酯 | 大生产 | 2023-05-15 |  |  |  | 200 | 62 | 12400 | 12400 |  | 透明 | ＜14 | 71.31 | 47 | 7.4 |  |  | 合格
PR378 | 20230543 | C3# | 聚酯 | 大生产 | 2023-05-17 |  |  |  | 200 | 72 | 14400 | 14400 |  | 透明 | ＜1 | 65.41 | 36 | 5.6 |  |  | 合格
PR378 | 20230544 | C1# | 聚酯 | 大生产 | 2023-05-22 |  |  |  | 200 | 77 | 15400 | 15400 |  | 透明 | ＜1 | 64.68 | 41 | 5.2 |  |  | 合格
PR378 | 20230545 | C2# | 聚酯 | 大生产 | 2023-05-22 |  |  |  | 200 | 76 | 15200 | 15200 |  | 透明 | ＜1 | 65.4 | 43 | 5.7 |  |  | 合格
PR378 | 20230546 | C1# | 聚酯 | 大生产 | 2023-05-23 |  |  |  | 200 | 70 | 14000 | 14000 |  | 透明 | ＜1 | 66.27 | 38 | 5.3 |  |  | 合格
PR301T-75 | 20230547 | C4# | 聚酯 | 大生产 | 2023-05-16 |  |  |  | 200 | 64 | 12800 | 12800 |  | 透明 | ＜3 | 75.28 | 24 | 5.9 |  |  | 合格
PR301T-75 | 20230548 | C3# | 聚酯 | 大生产 | 2023-05-20 |  |  |  | 200 | 63 | 12600 | 12600 |  | 透明 | ＜4 | 73.57 | 32 | 4.5 |  |  | 合格
PR309-3 | 20230549 | C4# | 聚酯 | 大生产 | 2023-05-17 |  |  |  | 200 | 70 | 14000 | 14000 |  | 透明 | ＜2 | 60 | 21 | 5 |  |  | 合格
PR309-3 | 20230550 | C3# | 聚酯 | 大生产 | 2023-05-22 |  |  |  | 200 | 71 | 14200 | 14200 |  | 透明 | ＜2 | 60.63 | 21 | 4.9 |  |  | 合格
PR9520C | 20230551 | C3# | 聚酯 | 大生产 | 2023-05-26 |  | 20220803*1 |  | 200 | 80 | 16000 | 16000 |  | 透明 | ＜2 | 61.06 | 38 | 6.5 |  |  | 合格
PR3205F | 20230552 | C5# | 聚酯 | 大生产 | 2023-05-16 |  |  |  | 200 | 83 | 16600 | 16600 |  | 透明 | ＜2 | 61.36 | 20 | 5.9 |  |  | 合格
PR3205F | 20230553 | C5# | 聚酯 | 大生产 | 2023-05-20 |  |  |  | 1000 | 16 | 16000 | 16000 |  | 透明 | ＜2 | 61.92 | 19 | 5.2 |  |  | 合格
PR3205F | 20230554 | C5# | 聚酯 | 大生产 | 2023-05-20 |  |  |  | 200 | 80 | 16000 | 16000 |  | 透明 | ＜2 | 61.73 | 19 | 4.7 |  |  | 合格
PR3205F | 20230555 | C5# | 聚酯 | 大生产 | 2023-05-21 |  | 20191134*1 20220827*1 |  | 200 | 82 | 16400 | 16400 |  | 透明 | ＜2 | 61.71 | 21 | 4.7 |  |  | 合格
PR3205F | 20230556 | C4# | 聚酯 | 大生产 | 2023-05-21 |  | 20191134*1 20220827*1 |  | 200 | 83 | 16600 | 16600 |  | 透明 | ＜2 | 63.13 | 19 | 5.2 |  |  | 合格
HW3001 | 20230557 | C6# | 醇酸 | 大生产 | 2023-05-16 |  |  |  | 200 | 65 | 13000 | 13000 |  | 透明 | ＜1 | 70.85 | 393 | 4.7 | 49654 |  | 合格
AR108G | 20230558 | C6# | 醇酸 | 大生产 | 2023-05-17 |  |  |  | 200 | 62 | 12400 | 12400 |  | 透明 | ＜1 | 80.65 | 62 | 8.1 |  |  | 合格
AR3013 | 20230559 | C6# | 醇酸 | 大生产 | 2023-05-21 |  | 20211042*1 |  | 200 | 66 | 13200 | 13200 |  | 透明 | ＜1 | 72.69 | 129 | 5.3 |  |  | 合格
AR3013 | 20230560 | C4# | 醇酸 | 大生产 | 2023-05-22 |  | 20211042*1 |  | 200 | 66 | 13200 | 13200 |  | 透明 | ＜1 | 72.61 | 129 | 4.6 |  |  | 合格
AR3013 | 20230561 | C6# | 醇酸 | 大生产 | 2023-05-23 |  |  |  | 200 | 66 | 13200 | 13200 |  | 透明 | ＜1 | 72.77 | 140 | 5.7 |  |  | 合格
PR378C | 20230562 | C3# | 聚酯 | 大生产 | 2023-05-15 |  |  |  | 200 | 31 | 6200 | 6200 |  | 透明 | ＜1 | 68.88 | 36 | 5.4 |  |  | 合格
A105 | 20230563 | B# | 聚酯 | 大生产 | 2023-05-16 |  |  |  | 25 | 20 | 500 | 500 |  | 透明 | ＜1 | 35.53 |  | 114.3 |  |  | 合格
AR3070G | 20230564 | C6# | 醇酸 | 大生产 | 2023-05-20 |  |  |  | 200 | 63 | 12600 | 12600 |  | 透明 | ＜2 | 73.1 | 1479 | 6.4 |  |  | 合格
PR313 | 20230565 | C3# | 聚酯 | 大生产 | 2023-05-21 |  |  |  | 1000 | 15 | 15000 | 15000 |  | 透明 | ＜2 | 61.26 | 18 | 5.8 |  |  | 合格
PR378 | 20230566 | C1# | 聚酯 | 大生产 | 2023-05-26 |  |  |  | 200 | 76 | 15200 | 15200 |  | 透明 | ＜1 | 66.6 | 40 | 5.5 |  |  | 合格
PR883-2A | 20230568 | C2# | 聚酯 | 大生产 | 2023-05-25 |  |  |  | 200 | 74 | 14800 | 14800 |  | 透明 | ＜1 | 64.86 | 27 | 5.9 |  |  | 合格
PR3205F | 20230569 | C5# | 聚酯 | 大生产 | 2023-05-22 |  | 20191134*1 20220827*1 |  | 1000 | 17 | 17000 | 17000 |  | 透明 | ＜2 | 60.88 | 18 | 5 |  |  | 合格
PR3205F | 20230570 | C4# | 聚酯 | 大生产 | 2023-05-23 |  | 20191134*1 20220827*1 |  | 200 | 83 | 16600 | 16600 |  | 透明 | ＜2 | 62.56 | 20 | 4.7 |  |  | 合格
PR3205F | 20230571 | C5# | 聚酯 | 大生产 | 2023-05-24 |  | 20191134*1 20220827*1 |  | 200 | 83 | 16600 | 16600 |  | 透明 | ＜2 | 60.57 | 21 | 5.1 |  |  | 合格
PR3205F | 20230572 | C4# | 聚酯 | 大生产 | 2023-05-24 |  | 20191134*1 20220827*1 |  | 200 | 83 | 16600 | 16600 |  | 透明 | ＜2 | 61.6 | 19 | 5.3 |  |  | 合格
PR3205F | 20230573 | C5# | 聚酯 | 大生产 | 2023-05-25 |  | 20191134*1 20220327*1 |  | 200 | 84 | 16800 | 16800 |  | 透明 | ＜2 | 61.86 | 18 | 4.8 |  |  | 合格
HW1007 | 20230575 | C6# | 醇酸 | 大生产 | 2023-05-25 |  |  |  | 200 | 68 | 13600 | 13600 |  | 透明 | 3 | 64.64 | 149 | 3.5 |  |  | 合格
PR309-3 | 20230576 | C3# | 聚酯 | 大生产 | 2023-05-23 |  |  |  | 200 | 71 | 14200 | 14200 |  | 透明 | ＜2 | 60.38 | 20 | 4.7 |  |  | 合格
PR309-3 | 20230577 | C3# | 聚酯 | 大生产 | 2023-05-24 |  |  |  | 200 | 69 | 13800 | 13800 |  | 透明 | ＜2 | 60.84 | 19 | 4.7 |  |  | 合格
AR3080 | 20230578 | C6# | 醇酸 | 大生产 | 2023-05-24 |  |  |  | 200 | 59 | 11800 | 11800 |  | 透明 | ＜1 | 78.9 | 261 | 7.8 |  |  | 合格
PR3205F | 20230584 | C4# | 聚酯 | 大生产 | 2023-05-25 |  | 20191134*1 20220327*1 |  | 200 | 85 | 17000 | 17000 |  | 透明 | ＜2 | 61.79 | 18 | 5.1 |  |  | 合格
PR378C | 20230601 | C1# | 聚酯 | 大生产 | 2023-06-02 |  |  |  | 200 | 69 | 13800 | 13800 |  | 透明 | ＜1 | 70.05 | 33 | 6.2 |  |  | 合格
PR378 | 20230602 | C2# | 聚酯 | 大生产 | 2023-06-03 |  |  |  | 200 | 75 | 15000 | 15000 |  | 透明 | ＜1 | 66.26 | 43 | 5.1 |  |  | 合格
PR378 | 20230603 | C1# | 聚酯 | 大生产 | 2023-06-05 |  |  |  | 200 | 74 | 14800 | 14800 |  | 透明 | ＜1 | 65.28 | 41 | 4.8 |  |  | 合格
PR378 | 20230604 | C2# | 聚酯 | 大生产 | 2023-06-05 |  |  |  | 200 | 76 | 15200 | 15200 |  | 透明 | ＜1 | 65.63 | 45 | 5.1 |  |  | 合格
PR309-3 | 20230605 | C4# | 聚酯 | 大生产 | 2023-06-01 |  | 20221265*800,NL202*200 |  | 1000 | 14 | 14000 | 14000 |  | 透明 | ＜2 | 60.19 | 19 | 3.4 |  |  | 合格
PR309-3 | 20230606 | C4# | 聚酯 | 大生产 | 2023-06-03 |  | 20221265*800,NL202*200 |  | 1000 | 14 | 14000 | 14000 |  | 透明 | 1 | 59.83 | 20 | 3.5 |  |  | 合格
PR301 | 20230607 | C1# | 聚酯 | 大生产 | 2023-06-02 |  | 20220407*400 |  | 200 | 81 | 16200 | 16200 |  | 透明 | ＜1 | 59.99 | 16 | 4.4 |  |  | 合格
PR3205F | 20230608 | C5# | 聚酯 | 大生产 | 2023-06-02 |  | 20220827*200,20191134*200 |  | 1000 | 17 | 17000 | 17000 |  | 透明 | ＜2 | 61.21 | 19 | 4.8 |  |  | 合格
PR3205F | 20230609 | C5# | 聚酯 | 大生产 | 2023-06-04 |  | 20220827*200,20191134*200 |  | 1000 | 16 | 16000 | 16000 |  | 透明 | 2 | 61.21 | 18 | 5.1 |  |  | 合格
PR3205F | 20230610 | C5# | 聚酯 | 大生产 | 2023-06-05 |  | 20220827*200,20191134*200 |  | 1000 | 17 | 17000 | 17000 |  | 透明 | ＜2 | 61.12 | 20 | 5.5 |  |  | 合格
PR396C | 20230611 | C5# | 聚酯 | 大生产 | 2023-06-01 |  |  |  | 200 | 78 | 15600 | 15600 |  | 透明 | ＜1 | 59.11 | 34 | 4.9 |  |  | 合格
PR396C | 20230612 | C4# | 聚酯 | 大生产 | 2023-06-04 |  |  |  | 200 | 80 | 16000 | 16000 |  | 透明 | ＜1 | 60.26 | 30 | 5.4 |  |  | 合格
PR301T-75 | 20230613 | C3# | 聚酯 | 大生产 | 2023-06-02 |  |  |  | 200 | 64 | 12800 | 12800 |  | 透明 | ＜4 | 72.99 | 25 | 5.6 |  |  | 合格
PR301T-75 | 20230614 | C4# | 聚酯 | 大生产 | 2023-06-03 |  |  |  | 200 | 64 | 12800 | 12800 |  | 透明 | ＜4 | 72.99 | 28 | 5.3 |  |  | 合格
PR358-60 | 20230615 | C3# | 聚酯 | 大生产 | 2023-06-01 |  |  |  | 900 | 18 | 16200 | 16200 |  | 透明 | ＜1 | 61.27 | 19 | 4.3 |  |  | 合格
PR301 | 20230616 | C3# | 聚酯 | 大生产 | 2023-06-03 |  | 20220407*600,20230237*400,20210413*600 |  | 200 | 85 | 17000 | 17000 |  | 透明 | ＜1 | 59.95 | 22 | 5.1 |  |  | 合格
BP303 | 20230617 | C3# | 聚酯 | 大生产 | 2023-06-05 |  | 20230421*1800 |  | 200 | 76 | 15200 | 15200 |  | 透明 | 1 | 60.76 | 17 | 4.5 |  |  | 合格
AR3010-60 | 20230618 | C6# | 聚酯 | 大生产 | 2023-06-04 |  |  |  | 200 | 76 | 15200 | 15200 |  | 透明 | ＜1 | 61.16 | 35 | 6 |  |  | 合格
AR3070H | 20230619 | C6# | 聚酯 | 大生产 | 2023-06-03 |  |  |  | 200 | 63 | 12600 | 12600 |  | 透明 | 1 | 70.83 | 1079 | 8.2 |  |  | 合格
HW1008 | 20230620 | C6# | 聚酯 | 大生产 | 2023-06-05 |  |  |  | 200 | 73 | 14600 | 14600 |  | 透明 | ＜2 | 60.2 | 261 | 8.5 |  | 22705(开20705） | 合格
HW1007 | 20230621 | C6# | 聚酯 | 大生产 | 2023-06-01 |  |  |  | 200 | 67 | 13400 | 13400 |  | 透明 | 3 | 64.66 | 182 | 3.3 |  |  | 合格
HW1007 | 20230622 | C6# | 聚酯 | 大生产 | 2023-06-02 |  |  |  | 200 | 69 | 13800 | 13800 |  | 透明 | 3 | 66.18 | 164 | 4.3 |  |  | 合格
NL1387A | 20230623 | C2# | 聚酯 | 大生产 | 2023-06-01 |  |  |  | 200 | 57 | 11400 | 11400 |  | 透明 | ＜1 | 80.52 | 9 | 3 |  |  | 合格
PR378 | 20230624 | C1# | 聚酯 | 大生产 | 2023-06-13 |  |  |  | 200 | 76 | 15200 | 15200 |  | 透明 | ＜1 | 64.24 | 40 | 5.5 |  |  | 合格
PR378 | 20230625 | C2# | 聚酯 | 大生产 | 2023-06-13 |  | 20230502*160 |  | 200 | 76 | 15200 | 15200 |  | 透明 | ＜1 | 65.56 | 43 | 5.8 |  |  | 合格
PR378 | 20230626 | C3# | 聚酯 | 大生产 | 2023-06-13 |  |  |  | 200 | 75 | 15000 | 15000 |  | 透明 | ＜1 | 65.31 | 39 | 5.5 |  |  | 合格
PR378E | 20230627 | C1# | 聚酯 | 大生产 | 2023-06-11 |  |  |  | 200 | 73 | 14600 | 14600 |  | 透明 | ＜1 | 64.95 | 102 | 5 |  |  | 合格
PR380 | 20230628 | C3# | 聚酯 | 大生产 | 2023-06-11 |  |  |  | 200 | 58 | 11600 | 11600 |  | 透明 | ＜1 | 76.9 | 73 | 5.6 |  |  | 合格
PR883-2A | 20230629 | C2# | 聚酯 | 大生产 | 2023-06-11 |  | 20220958*800,20230225*400,20221212*200 |  | 200 | 72 | 14400 | 14400 |  | 透明 | ＜1 | 64.75 | 32 | 5.7 |  |  | 合格
PR301 | 20230630 | C4# | 聚酯 | 大生产 | 2023-06-13 |  | 20220407*400,20210413*600,20230237*400 |  | 200 | 86 | 17200 | 17200 |  | 透明 | ＜1 | 59.51 | 22 | 4.9 |  |  | 合格
PR358-60 | 20230631 | C3# | 聚酯 | 大生产 | 2023-06-10 |  |  |  | 900 | 18 | 16200 | 16200 |  | 透明 | ＜1 | 60.15 | 22 | 4.7 |  |  | 合格
PR309-3 | 20230632 | C4# | 聚酯 | 大生产 | 2023-06-12 |  | 拼无批号1桶*200 |  | 1000 | 14 | 14000 | 14000 |  | 透明 | ＜1 | 58.99 | 20 | 3.6 |  |  | 合格
PR3015 | 20230633 | C5# | 聚酯 | 大生产 | 2023-06-13 |  |  |  | 200 | 73 | 14600 | 14600 |  | 透明 | ＜1 | 60.52 | 38 | 5.8 |  |  | 合格
AR3013 | 20230634 | C5# | 聚酯 | 大生产 | 2023-06-10 |  |  |  | 200 | 65 | 13000 | 13000 |  | 透明 | ＜1 | 72.44 | 129 | 5.5 |  |  | 合格
AR3013 | 20230635 | C5# | 聚酯 | 大生产 | 2023-06-11 |  |  |  | 200 | 64 | 12800 | 12800 |  | 透明 | ＜1 | 71.9 | 154 | 5.6 |  |  | 合格
HW1008 | 20230636 | C6# | 聚酯 | 大生产 | 2023-06-09 |  | 20230375*600 |  | 200 | 74 | 14800 | 14800 |  | 透明 | ＜2 | 58.77 | 234 | 9.2 |  | 20235 | 合格
HW1007 | 20230637 | C6# | 聚酯 | 大生产 | 2023-06-11 |  |  |  | 200 | 68 | 13600 | 13600 |  | 透明 | ＜2 | 65.22175 | 175 | 4.3 |  |  | 合格
PR301N-75 | 20230638 | C4# | 聚酯 | 大生产 | 2023-06-10 |  |  |  | 200 | 61 | 12200 | 12200 |  | 透明 | ＜12 | 74.77 | 34 | 3.4 |  |  | 合格
PR301N-75 | 20230639 | C4# | 聚酯 | 大生产 | 2023-06-11 |  |  |  | 200 | 35 | 11000 | 11000 |  | 透明 | ＜12 | 73.46 | 47 | 4.8 |  |  | 合格
A105F | 20230640 | B# | 聚酯 | 大生产 | 2023-06-12 |  |  |  | 25 | 24 | 600 | 600 |  | 透明 | ＜1 | 42.14 |  | 98.9 |  |  | 合格
AR3129-70 | 20230641 | C6# | 聚酯 | 大生产 | 2023-06-12 |  |  |  | 200 | 64 | 12800 | 12800 |  | 透明 | ＜2 | 70.39 | 495 | 6.7 |  |  | 合格
A1681 | 20230642 | B3# | 聚酯 | 大生产 | 2023-06-11 |  |  |  | 200 | 20 | 4000 | 4000 |  | 透明 | ＜1 | 59.67 | 9 | 70.4 |  |  | 合格
AR3070H | 20230643 | C6# | 聚酯 | 大生产 | 2023-06-13 |  |  |  | 200 | 67 | 13400 | 13400 |  | 透明 | ＜1 | 70.32 | 1043 | 7.2 |  |  | 合格
A1681 | 20230644 | B3# | 聚酯 | 大生产 | 2023-06-12 |  |  |  | 200 | 20 | 4200 | 4200 |  | 透明 | ＜1 | 60.4 | 10 | 67.5 |  |  | 合格
PR301 | 20230645 | C2# | 聚酯 | 大生产 | 2023-06-16 | 是 | 20230237*400,20220407*400 |  | 200 | 87 | 17400 | 17400 |  | 透明 | 1 | 59.91 | 18 | 5.2 |  |  | 合格
PR301 | 20230646 | C2# | 聚酯 | 大生产 | 2023-06-18 | 是 | 20220407*400,20230237*400 |  | 200 | 80 | 16000 | 16000 |  | 透明 | ＜1 | 60.25 | 19 | 5.3 |  |  | 合格
AR108G | 20230647 | C3# | 聚酯 | 大生产 | 2023-06-16 | 是 | 20221042*400 |  | 200 | 62 | 12400 | 12400 |  | 透明 | ＜1 | 79.37 | 60 | 8.2 |  |  | 合格
PR9520C | 20230648 | C4# | 聚酯 | 大生产 | 2023-06-17 |  |  |  | 200 | 76 | 15200 | 15200 |  | 透明 | 1 | 59.9 | 36 | 6.4 |  |  | 合格
AR3010-60 | 20230649 | C5# | 聚酯 | 大生产 | 2023-06-16 |  |  |  | 200 | 76 | 15200 | 15200 |  | 透明 | ＜1 | 59.35 | 39 | 4.9 |  |  | 合格
AR3070H | 20230650 | C6# | 聚酯 | 大生产 | 2023-06-16 |  |  |  | 200 | 67 | 13400 | 13400 |  | 透明 | ＜2 | 70.07 | 1065 | 7.6 |  |  | 合格
XC1535 | 20230651 | C2# | 聚酯 | 大生产 | 2023-06-17 |  |  |  | 200 | 52 | 10400 | 10400 |  | 透明 | ＜1 | 75.09 | 107 | 29.2 |  |  | 合格
PR358-60 | 20230652 | C3# | 聚酯 | 大生产 | 2023-06-17 |  |  |  | 900 | 17 | 15300 | 15300 |  | 透明 | ＜1 | 60.72 | 18 | 3.7 |  |  | 合格
AR3070 | 20230653 | C6# | 聚酯 | 大生产 | 2023-06-17 |  |  |  | 200 | 60 | 12000 | 12000 |  | 透明 | 1 | 69.5 | 1649 | 8.7 |  |  | 合格
PR378 | 20230654 | C1# | 聚酯 | 大生产 | 2023-06-17 |  |  |  | 200 | 77 | 15400 | 15400 |  | 透明 | ＜1 | 65.46 | 40 | 5.7 |  |  | 合格
PR378 | 20230655 | C1# | 聚酯 | 大生产 | 2023-06-19 |  |  |  | 200 | 75 | 15000 | 15000 |  | 透明 | ＜1 | 65.42 | 39 | 5.7 |  |  | 合格
PR327 | 20230656 | C2# | 聚酯 | 大生产 | 2023-06-18 |  |  |  | 200 | 75 | 15000 | 15000 |  | 透明 | 1 | 59.77 | 17 | 4.5 |  |  | 合格
PR3205F | 20230657 | C4# | 聚酯 | 大生产 | 2023-06-18 | 是 | 20220827*200,20191134*200 |  | 1000 | 16 | 16400 | 16400 |  | 透明 | ＜2 | 61.34 | 20 | 5.2 |  |  | 合格
PR3205F | 20230658 | C3# | 聚酯 | 大生产 | 2023-06-18 |  |  |  | 200 | 61 | 16200 | 16200 |  | 透明 | ＜2 | 60.86 | 19 | 4.9 |  |  | 合格
PR3205F | 20230659 | C4# | 聚酯 | 大生产 | 2023-06-19 | 是 | 20220827*200,20191134*200 |  | 200 | 43 | 16600 | 16600 |  | 透明 | ＜2 | 61.95 | 20 | 5 |  |  | 合格
PR3205F | 20230660 | C3# | 聚酯 | 大生产 | 2023-06-20 | 是 | 20220827*200,20191134*200 |  | 200 | 80 | 16000 | 16000 |  | 透明 | ＜2 | 60.56 | 19 | 5.1 |  |  | 合格
PR3205F | 20230661 | C6# | 聚酯 | 大生产 | 2023-06-20 | 是 | 20220827*200,20191134*200 |  | 200 | 22 | 16400 | 16400 |  | 透明 | ＜2 | 60.96 | 20 | 5.3 |  |  | 合格
AR3013 | 20230662 | C5# | 聚酯 | 大生产 | 2023-06-17 | 是 | 20221042*200 |  | 200 | 66 | 13200 | 13200 |  | 透明 | ＜1 | 71.12 | 130 | 5.2 |  |  | 合格
AR3013 | 20230663 | C5# | 聚酯 | 大生产 | 2023-06-19 | 是 | 20221042*200 |  | 200 | 66 | 13200 | 13200 |  | 透明 | ＜1 | 72.12 | 122 | 5.2 |  |  | 合格
AR3013 | 20230664 | C6# | 聚酯 | 大生产 | 2023-06-25 | 是 | 20221042*200 |  | 200 | 66 | 13200 | 13200 |  | 透明 | ＜1 | 71.78 | 117 | 5.8 |  |  | 合格
AR3129-70 | 20230665 | C6# | 聚酯 | 大生产 | 2023-06-18 |  |  |  | 200 | 66 | 13200 | 13200 |  | 透明 | ＜2 | 70.32 | 439 | 6.6 |  |  | 合格
PR309-3 | 20230666 | C6# | 聚酯 | 大生产 | 2023-06-19 | 是 | NL202*200 |  | 1000 | 14 | 14000 | 14000 |  | 透明 | ＜1 | 59.99 | 18 | 3.7 |  |  | 合格
XC1535 | 20230667 | C1# | 聚酯 | 大生产 | 2023-06-20 |  |  |  | 200 | 52 | 10375 | 10375 |  | 透明 | ＜1 | 75.66 | 117 | 29.1 |  |  | 合格
AR3010-60 | 20230668 | C5# | 聚酯 | 大生产 | 2023-06-20 |  |  |  | 200 | 74 | 14800 | 14800 |  | 透明 | ＜1 | 60.21 | 31 | 5.6 |  |  | 合格
AR3013 | 20230669 | C6# | 聚酯 | 大生产 | 2023-06-26 | 是 | 20221042*200 |  | 200 | 66 | 13200 | 13200 |  | 透明 | ＜1 | 73.34 | 135 | 5 |  |  | 合格
AR3013 | 20230670 | C6# | 聚酯 | 大生产 | 2023-06-27 | 是 | 20221042*200 |  | 200 | 65 | 13000 | 13000 |  | 透明 | ＜1 | 72.63 | 143 | 5.2 |  |  | 合格
AR3070-1 | 20230671 | C5# | 聚酯 | 大生产 | 2023-06-26 |  |  |  | 200 | 66 | 13200 | 13200 |  | 透明 | ＜2 | 71.29 | 1093 | 8.4 |  |  | 合格
AR3070H | 20230672 | C5# | 聚酯 | 大生产 | 2023-06-23 |  |  |  | 200 | 65 | 13000 | 13000 |  | 透明 | ＜1 | 69.22 | 1170 | 7 |  |  | 合格
WX804 | 20230673 | C2# | 聚酯 | 大生产 | 2023-06-25 |  |  |  | 200 | 62 | 12400 | 12400 |  | 透明 | ＜1 | 69.51 | 3316 | 7.3 |  | 1:1透明 | 合格
HW3001 | 20230674 | C1# | 聚酯 | 大生产 | 2023-06-28 |  |  |  | 200 | 64 | 12800 | 12800 |  | 透明 | ＜1 | 72.08 | 45366 | 5.7 |  |  | 合格
PR301N-75 | 20230675 | C3# | 聚酯 | 大生产 | 2023-06-28 |  |  |  | 200 | 59 | 11800 | 11800 |  | 透明 | ＜12 | 73.83 | 58 | 6.4 |  |  | 合格
PR3205F | 20230676 | C4# | 聚酯 | 大生产 | 2023-06-21 |  |  |  | 200 | 85 | 17000 | 17000 |  | 透明 | ＜2 | 61.15 | 21 | 5.8 |  |  | 合格
PR3205F | 20230677 | C4# | 聚酯 | 大生产 | 2023-06-25 | 是 | 20220827*200,20191134*200 |  | 200 | 40 | 16000 | 16000 |  | 透明 | ＜2 | 60.98 | 20 | 5.1 |  |  | 合格
PR378 | 20230678 | C1# | 聚酯 | 大生产 | 2023-06-26 |  |  |  | 200 | 74 | 14800 | 14800 |  | 透明 | ＜1 | 66.01 | 42 | 5.4 |  |  | 合格
PR378 | 20230679 | C2# | 聚酯 | 大生产 | 2023-06-27 |  |  |  | 200 | 73 | 14600 | 14600 |  | 透明 | ＜1 | 65.82 | 36 | 5.6 |  |  | 合格
PR378 | 20230680 | C1# | 聚酯 | 大生产 | 2023-06-28 | 是 | 20230678*200 |  | 200 | 76 | 15200 | 15200 |  | 透明 | ＜1 | 65.11 | 43 | 5.6 |  |  | 合格
PR396C | 20230681 | C5# | 聚酯 | 大生产 | 2023-06-26 |  |  |  | 200 | 77 | 15400 | 15400 |  | 透明 | ＜1 | 60.09 | 34 | 5.7 |  |  | 合格
PR301 | 20230682 | C2# | 聚酯 | 大生产 | 2023-06-28 | 是 | 20230237*400 |  | 200 | 81 | 16200 | 16200 |  | 透明 | ＜1 | 59.94 | 20 | 5.4 |  |  | 合格
PR3205F | 20230683 | C3# | 聚酯 | 大生产 | 2023-06-25 | 是 | 20220827*200,20191134*200 |  | 200 | 82 | 16400 | 16400 |  | 透明 | ＜2 | 61.45 | 19 | 5.3 |  |  | 合格
PR3205F | 20230684 | C4# | 聚酯 | 大生产 | 2023-06-27 | 是 | 20220827*200,20191134*200 |  | 200 | 30 | 18000 | 18000 |  | 透明 | ＜2 | 61.22 | 18 | 5.5 |  |  | 合格
PR3205F | 20230685 | C4# | 聚酯 | 大生产 | 2023-06-28 | 是 | 20220827*200,20191134*200 |  | 200 | 33 | 16600 | 16600 |  | 透明 | ＜2 | 61.87 | 18 | 5.6 |  |  | 合格
AR3070H | 20230686 | C5# | 聚酯 | 大生产 | 2023-06-25 |  |  |  | 200 | 66 | 13200 | 13200 |  | 透明 | 1 | 70.68 | 1126 | 7.5 |  |  | 合格
AR3129-70 | 20230687 | C5# | 聚酯 | 大生产 | 2023-06-27 |  |  |  | 200 | 68 | 13600 | 13600 |  | 透明 | ＜2 | 70.33 | 521 | 6.3 |  |  | 合格
AR3070H | 20230688 | C6# | 聚酯 | 大生产 | 2023-06-28 |  |  |  | 200 | 66 | 13200 | 13200 |  | 透明 | ＜1 | 70.55 | 1011 | 6.3 |  |  | 合格
A368 | 20230689 | C1# | 聚酯 | 大生产 | 2023-06-28 |  |  |  | 200 | 43 | 8600 | 8600 |  | 透明 | ＜15 | 77.14 | 14 | 55.3 |  |  | 合格
PR301 | 20230701 | C3# | 聚酯 | 大生产 | 2023-07-06 |  | 20230237*2*200 | 400 | 200 | 81 | 16200 | 16200 |  | 透明 | ＜1 | 60.49 | 18 | 5.6 |  |  | 合格
PR301 | 20230702 | C3# | 聚酯 | 大生产 | 2023-07-07 |  | 20230237*2*200 | 400 | 200 | 82 | 16400 | 16400 |  | 透明 | ＜1 | 60.64 | 17 | 5.7 |  |  | 合格
PR378 | 20230703 | C2# | 聚酯 | 大生产 | 2023-07-06 |  |  |  | 200 | 75 | 15000 | 15000 |  | 透明 | ＜1 | 66.86 | 35 | 6 |  |  | 合格
PR378C | 20230704 | C1# | 聚酯 | 大生产 | 2023-07-06 |  |  |  | 200 | 68 | 13600 | 13600 |  | 透明 | ＜1 | 70.52 | 40 | 6.8 |  |  | 合格
PR378 | 20230705 | C1# | 聚酯 | 大生产 | 2023-07-08 |  |  |  | 200 | 76 | 15200 | 15200 |  | 透明 | ＜1 | 66.07 | 39 | 5.5 |  | 颜色深 | 不合格
PR301N-75 | 20230706 | C3# | 聚酯 | 大生产 | 2023-07-05 |  |  |  | 200 | 60 | 12000 | 12000 |  | 透明 | ＜11 | 73.49 | 60 | 6.2 |  |  | 合格
PR358-60 | 20230707 | C3# | 聚酯 | 大生产 | 2023-07-08 |  |  |  | 900 | 18 | 16200 | 16200 |  | 透明 | ＜1 | 61.37 | 16 | 4.6 |  |  | 合格
PR3205F | 20230708 | C4# | 聚酯 | 大生产 | 2023-07-05 |  | 20220827*1*200 20191134*1*200 | 400 | 200 | 82 | 16400 | 16400 |  | 透明 | ＜2 | 62.99 | 18 | 4.9 |  |  | 合格
PR3205F | 20230709 | C4# | 聚酯 | 大生产 | 2023-07-06 |  | 20220827*1*200 20191134*1*200 | 400 | 1000 | 17 | 17000 | 17000 |  | 透明 | ＜2 | 60.24 | 18 | 4.7 |  |  | 合格
PR3205F | 20230710 | C4# | 聚酯 | 大生产 | 2023-07-07 |  | 20220827*1*200 20191134*1*200 | 400 | 1000 | 17 | 17000 | 17000 |  | 透明 | ＜2 | 61.81 | 19 | 5.3 |  |  | 合格
PR3205F | 20230711 | C4# | 聚酯 | 大生产 | 2023-07-09 |  | 20220827*1*200 20191134*1*200 | 400 | 200 | 84 | 16800 | 16800 |  | 透明 | ＜2 | 61.3 | 20 | 5.9 |  |  | 合格
AR3129-70 | 20230712 | C5# | 聚酯 | 大生产 | 2023-07-05 |  |  |  | 200 | 67 | 13400 | 13400 |  | 透明 | ＜2 | 71.29 | 541 | 7.9 |  |  | 合格
AR3129-70 | 20230713 | C5# | 聚酯 | 大生产 | 2023-07-06 |  |  |  | 200 | 67 | 13400 | 13400 |  | 透明 | ＜2 | 71.92 | 479 | 7.3 |  |  | 合格
AR3129-70 | 20230714 | C5# | 聚酯 | 大生产 | 2023-07-07 |  |  |  | 200 | 66 | 13200 | 13200 |  | 透明 | ＜2 | 70.84 | 489 | 7 |  |  | 合格
AR3129-1 | 20230715 | C5# | 聚酯 | 大生产 | 2023-07-08 |  |  |  | 200 | 68 | 13600 | 13600 |  | 透明 | ＜2 | 67.25 | 1479 | 6.5 |  |  | 合格
AR1007 | 20230716 | C5# | 聚酯 | 大生产 | 2023-07-09 |  |  |  | 200 | 68 | 13600 | 13600 |  | 透明 | ＜3 | 66.17 | 152 | 4.9 |  |  | 合格
AR3735-60 | 20230717 | C6# | 聚酯 | 大生产 | 2023-07-05 |  |  |  | 200 | 75 | 15000 | 15000 |  | 透明 | ＜2 | 59.35 | 110 | 5.6 |  |  | 合格
AR3013 | 20230718 | C6# | 聚酯 | 大生产 | 2023-07-06 |  | 20221042*1*200 | 200 | 200 | 66 | 13200 | 13200 |  | 透明 | ＜1 | 73.26 | 96 | 5.5 |  |  | 合格
AR3013 | 20230719 | C5# | 聚酯 | 大生产 | 2023-07-07 |  | 20221042*1*200 | 200 | 200 | 66 | 13200 | 13200 |  | 透明 | ＜1 | 72.6 | 121 | 5.5 |  |  | 合格
AR3013 | 20230720 | C6# | 聚酯 | 大生产 | 2023-07-08 |  | 20221042*1*200 | 200 | 200 | 65 | 13000 | 13000 |  | 透明 | ＜1 | 72.47 | 148 | 6 |  |  | 合格
AR3010-60 | 20230721 | C6# | 聚酯 | 大生产 | 2023-07-09 |  |  |  | 200 | 77 | 15400 | 15400 |  | 透明 | ＜1 | 61.68 | 36 | 5.7 |  |  | 合格
A103 | 20230722 | C1# | 聚酯 | 大生产 | 2023-07-07 |  |  |  | 200 | 45.5 | 9100 | 9100 |  | 透明 | ＜1 | 79.72 |  | 52.6 |  |  | 合格
HW1007 | 20230723 | C6# | 聚酯 | 大生产 | 2023-07-10 |  | 20230637*4*200 | 800 | 200 | 68 | 13600 | 13600 |  | 透明 | 2 | 65.3 | 168 | 4.3 |  |  | 合格
AR3010-60 | 20230724 | C4# | 聚酯 | 大生产 | 2023-07-10 |  |  |  | 200 | 76 | 15200 | 15200 |  | 透明 | ＜1 | 60.19 | 39 | 6 |  |  | 合格
PR3205F | 20230725 | C4# | 聚酯 | 大生产 | 2023-07-09 |  | 20220827*1*200 20191134*1*200 | 400 | 200 | 83 | 16600 | 16600 |  | 透明 | ＜2 | 61.31 | 17 | 4.9 |  |  | 合格
PR301 | 20230726 | C2# | 聚酯 | 大生产 | 2023-07-09 |  | 20230645*1*200 20230237*1*200 | 400 | 200 | 80 | 16000 | 16000 |  | 透明 | ＜1 | 61.17 | 16 | 6 |  |  | 合格
A1681 | 20230727 | B3# | 聚酯 | 大生产 | 2023-07-10 |  |  |  | 200 | 20 | 4000 | 4000 |  | 透明 | ＜1 | 59.01 | 8 | 68.2 |  |  | 合格
A1681A | 20230728 | B# | 聚酯 | 大生产 | 2023-07-13 |  |  |  | 25 | 17 | 425 | 425 |  | 透明 | ＜1 |  | 7 | 85.4 |  |  | 合格
PR301 | 20230729 | C2# | 聚酯 | 大生产 | 2023-07-19 |  | 20220407*2*200 20230237*2*200 | 800 | 200 | 81 | 16200 | 16200 |  | 透明 | ＜1 | 60.19 | 18 | 4.1 |  |  | 合格
BP303 | 20230730 | C1# | 聚酯 | 大生产 | 2023-07-17 |  | 20221278*10*200 | 2000 | 200 | 76 | 15200 | 15200 |  | 透明 | ＜1 | 61.16 | 15 | 4.6 |  |  | 合格
PR3888 | 20230731 | C2# | 聚酯 | 大生产 | 2023-07-20 |  |  |  | 200 | 76 | 15200 | 15200 |  | 透明 | ＜2 | 57.63 | 35 | 7.8 |  |  | 合格
PR9520C | 20230732 | C3# | 聚酯 | 大生产 | 2023-07-18 |  |  |  | 200 | 77 | 15400 | 15400 |  | 透明 | ＜2 | 60.81 | 43 | 6.5 |  | 外观异常 | 不合格
PR130 | 20230733 | C2# | 聚酯 | 大生产 | 2023-07-18 |  |  |  | 1000 | 14.4 | 14400 | 14400 |  | 透明 | ＜1 | 57.22 | 37 | 3.7 |  |  | 合格
PR3205F | 20230734 | C6# | 聚酯 | 大生产 | 2023-07-17 |  | 20220827*1*200 20191134*1*200 | 400 | 200 | 80 | 16000 | 16000 |  | 透明 | ＜2 | 60.81 | 18 | 4.1 |  |  | 合格
PR3205F | 20230735 | C4# | 聚酯 | 大生产 | 2023-07-18 |  | 20220827*1*200 20191134*1*200 | 400 | 1000 | 17 | 17000 | 17000 |  | 透明 | ＜2 | 62.33 | 17 | 5.3 |  |  | 合格
PR3205F | 20230736 | C6# | 聚酯 | 大生产 | 2023-07-18 |  | 20220827*1*200 20191134*1*200 | 400 | 1000 | 16 | 16000 | 16000 |  | 透明 | ＜2 | 62.21 | 16 | 4.3 |  |  | 合格
PR3205F | 20230737 | C6# | 聚酯 | 大生产 | 2023-07-18 |  | 20220827*1*200 20191134*1*200 | 400 | 200 | 87 | 17400 | 17400 |  | 透明 | ＜2 | 62.04 | 16 | 5.1 |  |  | 合格
PR3205F | 20230738 | C4# | 聚酯 | 大生产 | 2023-07-18 |  |  |  | 200 | 86 | 17200 | 17200 |  | 透明 | ＜2 | 62.01 | 16 | 5.1 |  |  | 合格
PR396C | 20230739 | C4# | 聚酯 | 大生产 | 2023-07-17 |  |  |  | 200 | 77 | 15400 | 15400 |  | 透明 | 1 | 61.35 | 34 | 4.1 |  |  | 合格
PR301N-75 | 20230740 | C5# | 聚酯 | 大生产 | 2023-07-19 |  |  |  | 200 | 60 | 12000 | 12000 |  | 透明 | ＜12 | 72.77 | 56 | 6.7 |  |  | 合格
HW1007 | 20230741 | C5# | 聚酯 | 大生产 | 2023-07-18 |  |  |  | 200 | 69 | 13800 | 13800 |  | 透明 | ＜3 | 65.84 | 146 | 4.1 |  |  | 合格
HW3001 | 20230742 | C5# | 聚酯 | 大生产 | 2023-07-18 |  |  |  | 200 | 66 | 13200 | 13200 |  | 透明 | ＜1 | 71.17 | 510 | 4.6 |  |  | 合格
PR387-3 | 20230743 | C1# | 聚酯 | 大生产 | 2023-07-19 |  | 20211032*3*200 | 600 | 200 | 77 | 15400 | 15400 |  | 透明 | 1 | 61.77 | 22 | 3.9 |  |  | 合格
AR3013 | 20230744 | C6# | 聚酯 | 大生产 | 2023-07-21 |  |  |  | 200 | 65 | 13000 | 13000 |  | 透明 | ＜1 | 72.37 | 130 | 5.8 |  |  | 合格
PR396C | 20230745 | C4# | 聚酯 | 大生产 | 2023-07-21 |  |  |  | 200 | 78 | 15600 | 15600 |  | 透明 | 1 | 59.77 | 37 | 5.2 |  |  | 合格
AR3070-1 | 20230746 | C5# | 聚酯 | 大生产 | 2023-07-20 |  |  |  | 200 | 66 | 13200 | 13200 |  | 透明 | ＜1 | 71.74 | 1075 | 7.9 |  |  | 合格
A1681 | 20230747 | B3# | 聚酯 | 大生产 | 2023-07-19 |  |  |  | 200 | 20 | 4000 | 4000 |  | 透明 | ＜1 | 60.67 | 8 | 67.94 |  |  | 合格
PR378 | 20230748 | C1# | 聚酯 | 大生产 | 2023-07-24 |  |  |  | 200 | 75 | 15000 | 15000 |  | 透明 | ＜1 | 66.25 | 36 | 5.4 |  |  | 合格
PR883-2A | 20230749 | C2# | 聚酯 | 大生产 | 2023-07-24 |  |  |  | 200 | 72 | 14400 | 14400 |  | 透明 | ＜1 | 65.42 | 27 | 5.4 |  |  | 合格
PR9520C | 20230750 | C3# | 聚酯 | 大生产 | 2023-07-24 |  |  |  | 200 | 78 | 15600 | 15600 |  | 透明 | ＜2 | 60.8 | 37 | 5.9 |  |  | 合格
PR3205F | 20230751 | C4# | 聚酯 | 大生产 | 2023-07-23 |  | 20220827*1*200 20191134*1*200 | 400 | 200 | 83 | 16600 | 16600 |  | 透明 | ＜2 | 62.33 | 20 | 4.7 |  |  | 合格
PR3205F | 20230752 | C4# | 聚酯 | 大生产 | 2023-07-24 |  | 20220827*1*200 | 200 | 200 | 80 | 16000 | 16000 |  | 透明 | ＜2 | 61.93 | 18 | 4.8 |  |  | 合格
AR108G | 20230753 | C6# | 聚酯 | 大生产 | 2023-07-23 |  |  |  | 200 | 61 | 12200 | 12200 |  | 透明 | ＜1 | 80.84 | 85 | 8 |  |  | 合格
AR3013 | 20230754 | C6# | 聚酯 | 大生产 | 2023-07-24 |  | 20221042*200 | 200 | 200 | 65 | 13000 | 13000 |  | 透明 | ＜1 | 71.63 | 132 | 4.9 |  |  | 合格
AR1007 | 20230755 | C5# | 聚酯 | 大生产 | 2023-07-24 |  |  |  | 200 | 67 | 13400 | 13400 |  | 透明 | ＜2 | 66.41 | 148 | 3.5 |  |  | 合格
AR3129-70 | 20230756 | C5# | 聚酯 | 大生产 | 2023-07-23 |  |  |  | 200 | 67 | 13400 | 13400 |  | 透明 | 2 | 70.43 | 512 | 7 |  |  | 合格
PR3205F | 20230757 | C3# | 聚酯 | 大生产 | 2023-07-25 |  |  |  | 1000 | 17 | 17000 | 17000 |  | 透明 | ＜2 | 61.82 | 19 | 4.8 |  |  | 合格
AR108G | 20230758 | C1# | 聚酯 | 大生产 | 2023-07-25 |  |  |  | 200 | 61 | 12200 | 12200 |  | 透明 | ＜1 | 80.04 | 80 | 8.3 |  |  | 合格
AR3013 | 20230759 | C6# | 聚酯 | 大生产 | 2023-07-25 |  | 20221042*200 | 200 | 200 | 66 | 13200 | 13200 |  | 透明 | ＜2 | 71.47 | 143 | 5.7 |  |  | 合格
A105F | 20230760 | B | 聚酯 | 大生产 | 2023-07-25 |  |  |  | 25 | 23 | 584 | 584 |  | 透明 | ＜1 | 50.72 |  | 109.5 |  |  | 合格
PR378 | 20230761 | C1# | 聚酯 | 大生产 | 2023-08-01 |  | 20230705*1400 | 1400 | 200 | 74 | 14800 | 14800 |  | 透明 | ＜1 | 66.61 | 39 | 5.3 |  |  | 合格
PR378 | 20230762 | C2# | 聚酯 | 大生产 | 2023-08-02 |  | 20230705*1400 | 1400 | 200 | 77 | 15400 | 15400 |  | 透明 | ＜1 | 65.23 | 36 | 5.2 |  |  | 合格
PR9520C | 20230763 | C3# | 聚酯 | 大生产 | 2023-08-02 |  | 20230732*400 | 400 | 200 | 77 | 15400 | 15400 |  | 透明 | ＜2 | 60.54 | 30 | 5.4 |  |  | 合格
PR3205F | 20230764 | C4# | 聚酯 | 大生产 | 2023-08-01 |  | 20220906*200 | 200 | 200 | 81 | 16200 | 16200 |  | 透明 | ＜2 | 61.15 | 17 | 4.6 |  |  | 合格
AR3129-1 | 20230765 | C5# | 聚酯 | 大生产 | 2023-08-01 |  |  |  | 200 | 72 | 14400 | 14400 |  | 透明 | ＜2 | 65.81 | 1117 | 7.1 |  |  | 合格
AR3010-60 | 20230766 | C3# | 聚酯 | 大生产 | 2023-06-01 |  |  |  | 200 | 75 | 15000 | 15000 |  | 透明 | ＜1 | 61.6 | 34 | 5.7 |  |  | 合格
PR301 | 20230801 | C1# | 聚酯 | 大生产 | 2023-08-03 |  |  |  | 200 | 32 | 16400 | 16400 |  | 透明 | ＜2 | 60.79 | 17 | 4.5 |  |  | 合格
CP206 | 20230802 | C1# | 聚酯 | 大生产 | 2023-08-04 |  |  |  | 200 | 44 | 8800 | 8800 |  | 透明 | ＜1 | 85.92 | 12 | 3.1 |  |  | 合格
PR358-60 | 20230803 | C3# | 聚酯 | 大生产 | 2023-08-05 |  |  |  | 900 | 18 | 16200 | 16200 |  | 透明 | ＜1 | 61.06 | 19 | 4.2 |  |  | 合格
PR3205F | 20230804 | C4# | 聚酯 | 大生产 | 2023-08-02 | 是 | 20220906*200 |  | 200 | 50 | 16000 | 16000 |  | 透明 | ＜2 | 61.91 | 18 | 4.7 |  |  | 合格
AR3129-70 | 20230805 | C5# | 聚酯 | 大生产 | 2023-08-03 |  |  |  | 200 | 68 | 13600 | 13600 |  | 透明 | ＜2 | 69.87 | 550 | 7.1 |  |  | 合格
AR3010-60 | 20230806 | C6# | 聚酯 | 大生产 | 2023-08-02 |  |  |  | 200 | 76 | 15200 | 15200 |  | 透明 | ＜1 | 61.25 | 36 | 6.6 |  |  | 合格
PR3205F | 20230807 | C4# | 聚酯 | 大生产 | 2023-08-04 | 是 | 20220906*200 |  | 1000 | 16 | 16000 | 16000 |  | 透明 | ＜2 | 61.62 | 17 | 5.1 |  |  | 合格
PR3015 | 20230808 | C6# | 聚酯 | 大生产 | 2023-08-06 |  |  |  | 200 | 75 | 15000 | 15000 |  | 透明 | ＜1 | 59.77 | 30 | 6.5 |  |  | 合格
AR3013 | 20230809 | C6# | 聚酯 | 大生产 | 2023-08-03 | 是 | 20230372*200,20230754*600 |  | 200 | 66 | 13200 | 13200 |  | 透明 | ＜1 | 73.08 | 145 | 5.2 |  |  | 合格
PR3205F | 20230810 | C4# | 聚酯 | 大生产 | 2023-08-05 | 是 | 20220906*200 |  | 200 | 32 | 16400 | 16400 |  | 透明 | 2 | 62.83 | 19 | 5.9 |  |  | 合格
AR3013 | 20230811 | C6# | 聚酯 | 大生产 | 2023-08-04 | 是 | 20230372*200 |  | 200 | 66 | 13200 | 13200 |  | 透明 | ＜1 | 72.19 | 106 | 5.3 |  |  | 合格
WX804 | 20230812 | C2# | 聚酯 | 大生产 | 2023-08-05 | 是 | 20230403*400 |  | 200 | 62 | 12400 | 12400 |  | 透明 | ＜1 | 69.47 | 46 | 7.3 |  | 1:1透明 | 合格
BP131 | 20230813 | C3# | 聚酯 | 大生产 | 2023-08-04 |  |  |  | 1000 | 13 | 13000 | 13000 |  | 透明 | ＜2 | 55.36 | 19 | 5 |  |  | 合格
PR378 | 20230814 | C2# | 聚酯 | 大生产 | 2023-08-04 | 是 | 20230705*2000 |  | 200 | 75 | 15000 | 15000 |  | 透明 | ＜1 | 65.38 | 39 | 5.1 |  |  | 合格
PR301T-75 | 20230815 | C5# | 聚酯 | 大生产 | 2023-08-03 |  |  |  | 200 | 64 | 12800 | 12800 |  | 透明 | ＜3 | 72.62 | 22 | 6 |  |  | 合格
PR378 | 20230816 | C1# | 聚酯 | 大生产 | 2023-08-10 | 是 | 20230705*1600 |  | 200 | 76 | 15200 | 15200 |  | 透明 | ＜1 | 65.25 | 38 | 4.8 |  |  | 合格
PR378 | 20230817 | C2# | 聚酯 | 大生产 | 2023-08-10 | 是 | 20230705*1600 |  | 200 | 71 | 14200 | 14200 |  | 透明 | ＜1 | 66.3 | 42 | 4.8 |  |  | 合格
PR378 | 20230818 | C1# | 聚酯 | 大生产 | 2023-08-12 | 是 | 20230705*1600 |  | 200 | 74 | 14800 | 14800 |  | 透明 | ＜1 | 65.47 | 39 | 5.3 |  |  | 合格
PR378 | 20230819 | C2# | 聚酯 | 大生产 | 2023-08-12 | 是 | 20230705*1600 |  | 200 | 75 | 15000 | 15000 |  | 透明 | ＜1 | 66.05 | 40 | 5.4 |  |  | 合格
PR301 | 20230820 | C1# | 聚酯 | 大生产 | 2023-08-06 |  |  |  | 200 | 82 | 16400 | 16400 |  | 透明 | 1 | 61.18 | 17 | 5.6 |  |  | 合格
PR301 | 20230821 | C1# | 聚酯 | 大生产 | 2023-08-15 |  |  |  | 200 | 81 | 16200 | 16200 |  | 透明 | ＜1 | 60.19 | 19 | 4.6 |  |  | 合格
WX804 | 20230822 | C2# | 聚酯 | 大生产 | 2023-08-15 |  |  |  | 200 | 62 | 12400 | 12400 |  | 透明 | ＜1 | 69.85 | 48 | 6.5 |  | 1:1透明 | 合格
WX804 | 20230823 | C2# | 聚酯 | 大生产 | 2023-08-17 |  |  |  | 200 | 63 | 12600 | 12600 |  | 透明 | ＜1 | 69.32 | 47 | 7 |  | 1:1透明 | 合格
PR3205F | 20230824 | C4# | 聚酯 | 大生产 | 2023-08-09 | 是 | 20220906*200 |  | 200 | 82 | 16400 | 16400 |  | 透明 | 1 | 61.16 | 20 | 5 |  |  | 合格
PR3205F | 20230825 | C4# | 聚酯 | 大生产 | 2023-08-10 | 是 | 20220906*200 |  | 1000 | 17 | 17000 | 17000 |  | 透明 | ＜2 | 61.29 | 21 | 5.4 |  |  | 合格
PR3205F | 20230826 | C4# | 聚酯 | 大生产 | 2023-08-12 | 是 | 20220906*200 |  | 1000 | 16 | 16000 | 16000 |  | 透明 | ＜2 | 61.36 | 20 | 5.1 |  |  | 合格
PR3205F | 20230827 | C4# | 聚酯 | 大生产 | 2023-08-13 | 是 | 20220906*200 |  | 1000 | 11 | 17000 | 17000 |  | 透明 | ＜2 | 61.16 | 22 | 4.9 |  |  | 合格
PR3205F | 20230828 | C4# | 聚酯 | 大生产 | 2023-08-14 | 是 | 20220906*200 |  | 200 | 83 | 16600 | 16600 |  | 透明 | ＜2 | 62.04 | 21 | 5.1 |  |  | 合格
PR9520C | 20230829 | C2# | 聚酯 | 大生产 | 2023-08-11 |  |  |  | 200 | 77 | 15400 | 15400 |  | 透明 | ＜2 | 60.33 | 33 | 4.9 |  |  | 合格
PR9520C | 20230830 | C3# | 聚酯 | 大生产 | 2023-08-12 |  |  |  | 200 | 77 | 15400 | 15400 |  | 透明 | 1 | 60.73 | 30 | 4.6 |  |  | 合格
PR358-60 | 20230831 | C3# | 聚酯 | 大生产 | 2023-08-15 |  |  |  | 900 | 17 | 16300 | 16300 |  | 透明 | ＜1 | 61.06 | 19 | 4.1 |  |  | 合格
PR327 | 20230832 | C3# | 聚酯 | 大生产 | 2023-08-09 |  |  |  | 200 | 75 | 15000 | 15000 |  | 透明 | ＜1 | 59.44 | 21 | 4.7 |  |  | 合格
PR313 | 20230833 | C3# | 聚酯 | 大生产 | 2023-08-16 |  |  |  | 200 | 77 | 15400 | 15400 |  | 透明 | ＜1 | 61.15 | 21 | 5.2 |  |  | 合格
PR309-3 | 20230834 | C4# | 聚酯 | 大生产 | 2023-08-17 |  |  |  | 1000 | 14 | 14000 | 14000 |  | 透明 | ＜1 | 60.94 | 22 | 4.7 |  |  | 合格
AR3070H | 20230835 | C5# | 聚酯 | 大生产 | 2023-08-09 | 是 | 20230479*200,20230410*400 |  | 200 | 64 | 12800 | 12800 |  | 透明 | ＜1 | 72.06 | 1036 | 6.7 |  |  | 合格
AR3070H | 20230836 | C6# | 聚酯 | 大生产 | 2023-08-11 |  |  |  | 200 | 65 | 13000 | 13000 |  | 透明 | 1 | 71.85 | 1019 | 8.9 |  |  | 合格
AR3070H | 20230837 | C6# | 聚酯 | 大生产 | 2023-08-12 |  |  |  | 200 | 66 | 13200 | 13200 |  | 透明 | ＜1 | 72.4 | 994 | 7.9 |  |  | 合格
HW3001 | 20230838 | C5# | 聚酯 | 大生产 | 2023-08-10 |  |  |  | 200 | 66 | 13200 | 13200 |  | 透明 | ＜1 | 70.78 | 399 | 4.9 |  |  | 合格
AR3013 | 20230839 | C6# | 聚酯 | 大生产 | 2023-08-09 | 是 | 20221042*200 |  | 200 | 65 | 13000 | 13000 |  | 透明 | ＜1 | 72.26 | 126 | 6.2 |  |  | 合格
AR3013 | 20230840 | C6# | 聚酯 | 大生产 | 2023-08-10 | 是 | 20221042*200 |  | 200 | 66 | 13200 | 13200 |  | 透明 | ＜1 | 72.48 | 108 | 6 |  |  | 合格
AR3070-1 | 20230841 | C5# | 聚酯 | 大生产 | 2023-08-11 |  |  |  | 200 | 68 | 13600 | 13600 |  | 透明 | ＜1 | 71.73 | 1130 | 8.9 |  |  | 合格
AR3129-1 | 20230842 | C5# | 聚酯 | 大生产 | 2023-08-12 |  |  |  | 200 | 68 | 13600 | 13600 |  | 透明 | ＜2 | 67.17 | 1060 | 6.6 |  |  | 合格
AR3129-70 | 20230843 | C5# | 聚酯 | 大生产 | 2023-08-14 |  |  |  | 200 | 66 | 13200 | 13200 |  | 透明 | ＜2 | 70.49 | 497 | 4.8 |  |  | 合格
A1681 | 20230844 | B3# | 聚酯 | 大生产 | 2023-08-06 |  |  |  | 200 | 19 | 4200 | 4200 |  | 透明 | ＜1 | 60.41 | 11 | 71.16 |  |  | 合格
PR301N-75 | 20230845 | C6# | 聚酯 | 大生产 | 2023-08-13 |  |  |  | 200 | 58 | 11600 | 11600 |  | 透明 | ＜11 | 73.79 | 54 | 4.2 |  |  | 合格
PR378 | 20230846 | C1# | 聚酯 | 大生产 | 2023-08-14 | 是 | 20230705*1600 |  | 200 | 78 | 15600 | 15600 |  | 透明 | ＜1 | 65.66 | 41 | 5.3 |  |  | 合格
PR378C | 20230847 | C2# | 聚酯 | 大生产 | 2023-08-15 |  |  |  | 200 | 67.125 | 13425 | 13425 |  | 透明 | ＜1 | 70.65 | 39 | 6.4 |  |  | 合格
PR380 | 20230848 | C3# | 聚酯 | 大生产 | 2023-08-14 |  |  |  | 200 | 59 | 11800 | 11800 |  | 透明 | ＜1 | 77.17 | 67 | 6.1 |  |  | 合格
HW3001 | 20230849 | C6# | 聚酯 | 大生产 | 2023-08-25 |  |  |  | 200 | 66 | 13200 | 13200 |  | 透明 | ＜1 | 70.22 | 396 | 4.6 |  |  | 合格
PR3205F | 20230850 | C6# | 聚酯 | 大生产 | 2023-08-15 | 是 | 20220906*200 |  | 200 | 83 | 16600 | 16600 |  | 透明 | ＜2 | 61.68 | 21 | 4.9 |  |  | 合格
PR301 | 20230851 | C1# | 聚酯 | 大生产 | 2023-08-17 | 是 | 20220407*400,20230237*200 |  | 200 | 81 | 16200 | 16200 |  | 透明 | ＜1 | 60.77 | 20 | 4.6 |  |  | 合格
PR301N-75 | 20230852 | C6# | 聚酯 | 大生产 | 2023-08-14 |  |  |  | 200 | 61 | 12200 | 12200 |  | 透明 | ＜11 | 72.77 | 43 | 6 |  |  | 合格
XC1535 | 20230853 | C1# | 聚酯 | 大生产 | 2023-08-16 |  |  |  | 200 | 54 | 10800 | 10800 |  | 透明 | ＜1 | 73.23 | 116 | 30.4 |  |  | 合格
AR3010-60 | 20230854 | C5# | 聚酯 | 大生产 | 2023-08-15 |  |  |  | 200 | 74 | 14800 | 14800 |  | 透明 | ＜1 | 61.55 | 41 | 5.4 |  |  | 合格
A103 | 20230855 | C2# | 聚酯 | 大生产 | 2023-08-18 |  |  |  | 200 | 45 | 9000 | 9000 |  | 透明 | ＜1 | 78.95 | 无 | 57.6 |  |  | 合格
A368 | 20230856 | C2# | 聚酯 | 大生产 | 2023-08-20 |  |  |  | 200 | 44 | 8800 | 8800 |  | 透明 | ＜14 | 77.25 | 13 | 58.9 |  |  | 合格
PR3205F | 20230857 | C6# | 聚酯 | 大生产 | 2023-08-17 | 是 | 20220906*200 |  | 1000 | 17 | 17000 | 17000 |  | 透明 | ＜2 | 61.01 | 20 | 5.2 |  |  | 合格
AR3013 | 20230858 | C5# | 聚酯 | 大生产 | 2023-08-16 |  |  |  | 200 | 64 | 12800 | 12800 |  | 透明 | ＜1 | 71.83 | 112 | 6.3 |  |  | 合格
AR3013 | 20230859 | C6# | 聚酯 | 大生产 | 2023-08-21 |  | 20221042*200 |  | 200 | 67 | 13400 | 13400 |  | 透明 | ＜1 | 72.51 | 106 | 4.8 |  |  | 合格
PU713 | 20230860 | C3# | 聚酯 | 大生产 | 2023-08-17 |  |  |  | 200 | 42 | 8400 | 8400 |  | 透明 | ＜14 | 61.08 | 20 |  |  | 0.01 | 合格
PR9520C | 20230861 | C4# | 聚酯 | 大生产 | 2023-08-16 |  |  |  | 200 | 80 | 16000 | 16000 |  | 透明 | ＜2 | 61.67 | 37 | 4.2 |  |  | 合格
AR3129-70 | 20230862 | C5# | 聚酯 | 大生产 | 2023-08-17 |  |  |  | 200 | 68 | 13600 | 13600 |  | 透明 | 2 | 69.89 | 419 | 6.9 |  |  | 合格
A1681 | 20230863 | B3# | 聚酯 | 大生产 | 2023-08-18 |  |  |  | 200 | 20 | 4000 | 4000 |  | 透明 | ＜1 | 59.76 | 8 | 74.6 |  |  | 合格
A105F | 20230864 | B# | 聚酯 | 大生产 | 2023-08-22 |  |  |  | 25 | 24 | 600 | 600 |  | 透明 | ＜1 | 43.78 |  | 102.3 |  |  | 合格
PR378 | 20230865 | C1# | 聚酯 | 大生产 | 2023-08-22 | 是 | 20230846*400 |  | 200 | 77 | 15400 | 15400 |  | 透明 | ＜1 | 65.65 | 40 | 5 |  |  | 合格
PR378 | 20230866 | C1# | 聚酯 | 大生产 | 2023-08-24 |  |  |  | 200 | 76 | 15200 | 15200 |  | 透明 | ＜1 | 64.73 | 39 | 4.3 |  |  | 合格
PR378 | 20230867 | C2# | 聚酯 | 大生产 | 2023-08-24 |  |  |  | 200 | 78 | 15600 | 15600 |  | 透明 | ＜1 | 64.06 | 39 | 4.8 |  |  | 合格
PR301T-75 | 20230868 | C3# | 聚酯 | 大生产 | 2023-08-21 |  |  |  | 200 | 63 | 12600 | 12600 |  | 透明 | ＜4 | 72.71 | 27 | 5.2 |  |  | 合格
PR301T-75 | 20230869 | C2# | 聚酯 | 大生产 | 2023-08-21 |  |  |  | 200 | 63 | 12600 | 12600 |  | 透明 | ＜4 | 72.26 | 25 | 5.5 |  |  | 合格
PR9520C | 20230870 | C4# | 聚酯 | 大生产 | 2023-08-21 | 是 | 20230732*200 |  | 200 | 76.2 | 15240 | 15240 |  | 透明 | 1 | 61.35 | 33 | 4 |  |  | 合格
PR9520C | 20230871 | C4# | 聚酯 | 大生产 | 2023-08-23 | 是 | 20230732*200 |  | 200 | 77 | 15400 | 15400 |  | 透明 | 1 | 60.93 | 33 | 4.3 |  |  | 合格
PR301 | 20230872 | C4# | 聚酯 | 大生产 | 2023-08-26 | 是 | 20220407*200；20230237*200；20230851*200 |  | 200 | 81 | 16200 | 16200 |  | 透明 | ＜1 | 59.98 | 22 | 4.2 |  |  | 合格
PR301 | 20230873 | C4# | 聚酯 | 大生产 | 2023-08-27 |  |  |  | 200 | 82 | 16400 | 16400 |  | 透明 | 1 | 60.84 | 19 | 4.5 |  |  | 合格
BP303 | 20230874 | C1# | 聚酯 | 大生产 | 2023-08-26 |  |  |  | 200 | 77 | 15400 | 15400 |  | 透明 | 1 | 59.89 | 18 | 4.3 |  |  | 合格
PR309-3 | 20230875 | C3# | 聚酯 | 大生产 | 2023-08-26 |  |  |  | 1000 | 14 | 14000 | 14000 |  | 透明 | ＜2 | 60.18 | 22 | 4.3 |  |  | 合格
PR3205F | 20230876 | C3# | 聚酯 | 大生产 | 2023-08-22 | 是 | 20220906*200 |  | 200 | 81 | 16200 | 16200 |  | 透明 | ＜2 | 61.69 | 21 | 5.1 |  |  | 合格
PR3205F | 20230877 | C3# | 聚酯 | 大生产 | 2023-08-24 | 是 | 20220906*200 |  | 1000 | 16 | 16000 | 16000 |  | 透明 | ＜2 | 61.52 | 20 | 5 |  |  | 合格
PR3205F | 20230878 | C3# | 聚酯 | 大生产 | 2023-08-25 | 是 | 20220906*200;20191134*200 |  | 200 | 84 | 16800 | 16800 |  | 透明 | ＜2 | 61.15 | 20 | 5.5 |  |  | 合格
AR3129-70 | 20230879 | C5# | 聚酯 | 大生产 | 2023-08-21 |  |  |  | 200 | 67 | 13400 | 13400 |  | 透明 | ＜2 | 70.67 | 416 | 6.7 |  |  | 合格
AR3129-70 | 20230880 | C5# | 聚酯 | 大生产 | 2023-08-22 |  |  |  | 200 | 66 | 13200 | 13200 |  | 透明 | ＜2 | 71.84 | 615 | 7.1 |  |  | 合格
AR3070-1 | 20230881 | C5# | 聚酯 | 大生产 | 2023-08-23 |  |  |  | 200 | 69 | 13800 | 13800 |  | 透明 | ＜1 | 71.27 | 1025 | 9.9 |  |  | 合格
AR1007 | 20230882 | C5# | 聚酯 | 大生产 | 2023-08-24 |  |  |  | 200 | 69 | 13800 | 13800 |  | 透明 | ＜3 | 65.03 | 160 | 3.5 |  |  | 合格
AR1007 | 20230883 | C4# | 聚酯 | 大生产 | 2023-08-25 |  |  |  | 200 | 67 | 13400 | 13400 |  | 透明 | ＜3 | 66.16 | 158 | 2.9 |  |  | 合格
HW1008 | 20230884 | C5# | 聚酯 | 大生产 | 2023-08-26 |  |  |  | 200 | 75 | 15000 | 15000 |  | 透明 | ＜2 | 59.71 | 249 | 4.3 |  |  | 合格
PR3015 | 20230885 | C6# | 聚酯 | 大生产 | 2023-08-27 |  |  |  | 200 | 74 | 14800 | 14800 |  | 透明 | ＜1 | 60.78 | 30 | 5.7 |  |  | 合格
AR3080 | 20230886 | C6# | 聚酯 | 大生产 | 2023-08-24 |  |  |  | 200 | 63 | 12600 | 12600 |  | 透明 | ＜1 | 78.33 | 213 | 7.5 |  |  | 合格
PR108C | 20230887 | C6# | 聚酯 | 大生产 | 2023-08-22 |  |  |  | 200 | 59 | 11800 | 11800 |  | 透明 | ＜1 | 79.65 | 185 | 7.7 |  |  | 合格
BP320S | 20230888 | C4# | 聚酯 | 大生产 | 2023-08-25 |  |  |  | 200 | 76 | 15200 | 15200 |  | 透明 | ＜1 | 60.35 | 27 | 6.5 |  |  | 合格
AR3010-60 | 20230889 | C6# | 聚酯 | 大生产 | 2023-08-23 |  |  |  | 200 | 76 | 15200 | 15200 |  | 透明 | ＜1 | 61.93 | 35 | 6 |  |  | 合格
WX804 | 20230890 | C1# | 聚酯 | 大生产 | 2023-08-25 |  |  |  | 200 | 60 | 12000 | 12000 |  | 透明 | ＜1 | 69.69 | 48 | 6.8 |  | 1:1透明 | 合格
WX804 | 20230891 | C2# | 聚酯 | 大生产 | 2023-08-25 |  |  |  | 200 | 63 | 12600 | 12600 |  | 透明 | ＜1 | 70.08 | 53 | 6.6 |  | 1:1透明 | 合格
WX804 | 20230892 | C2# | 聚酯 | 大生产 | 2023-08-26 |  |  |  | 200 | 63 | 12600 | 12600 |  | 透明 | ＜1 | 69.4 | 48 | 6.7 |  | 1:1透明 | 合格
AR3013 | 20230893 | C6# | 聚酯 | 大生产 | 2023-08-31 |  |  |  | 200 | 66 | 13200 | 13200 |  | 透明 | ＜1 | 72.4 | 148 | 5.9 |  |  | 合格
PR378 | 20230894 | C2# | 聚酯 | 大生产 | 2023-09-01 |  |  |  | 200 | 74 | 14800 | 14800 |  | 透明 | ＜1 | 65.16 | 38 | 4.3 |  |  | 合格
PR883-2A | 20230895 | C1# | 聚酯 | 大生产 | 2023-09-01 |  |  |  | 200 | 74 | 14800 | 14800 |  | 透明 | ＜1 | 65.33 | 32 | 5.1 |  |  | 合格
PR3205F | 20230896 | C3# | 聚酯 | 大生产 | 2023-09-01 |  |  |  | 200 | 83 | 16600 | 16600 |  | 透明 | ＜1 | 62.18 | 19 | 5.4 |  |  | 合格
PR301N-75 | 20230897 | C4# | 聚酯 | 大生产 | 2023-08-31 |  |  |  | 200 | 58 | 11600 | 11600 |  | 透明 | ＜12 | 72.04 | 49 | 6.1 |  |  | 合格
AR3129-70 | 20230898 | C5# | 聚酯 | 大生产 | 2023-08-31 |  |  |  | 200 | 68 | 13600 | 13600 |  | 透明 | ＜2 | 70.82 | 596 | 7.7 |  |  | 合格
PR378 | 20230901 | C2# | 聚酯 | 大生产 | 2023-09-04 |  |  |  | 200 | 77 | 15400 | 15400 |  | 透明 | ＜1 | 65.69 | 43 | 5.3 |  |  | 合格
NL1387A | 20230902 | C1# | 聚酯 | 大生产 | 2023-09-02 |  |  |  | 200 | 56 | 11200 | 11200 |  | 透明 | ＜1 | 80.62 | 9 | 2.7 |  |  | 合格
PR3205F | 20230903 | C4# | 聚酯 | 大生产 | 2023-09-02 | 200 | 20220906*200 | 颜色深让步销售 | 200 | 80 | 16000 | 16000 |  | 透明 | ＜3 | 61.41 | 19 | 4.8 |  |  | 合格
PR3205F | 20230904 | C3# | 聚酯 | 大生产 | 2023-09-02 | 200 | 20220906*200 | 颜色深让步销售 | 200 | 82 | 16400 | 16400 |  | 透明 | ＜3 | 61.41 | 18 | 5 |  |  | 合格
PR3205F | 20230905 | C4# | 聚酯 | 大生产 | 2023-09-03 | 200 | 20220906*200 | 颜色深让步销售 | 1000 | 17 | 17000 | 17000 |  | 透明 | ＜3 | 60.99 | 20 | 4.9 |  |  | 合格
PR9520C | 20230906 | C4# | 聚酯 | 大生产 | 2023-09-05 |  |  | 颜色深不合格 | 200 | 76 | 15200 | 15200 |  | 透明 | 5 | 61.18 | 25 | 4.5 |  |  | 不合格
PR3205F | 20230907 | C5# | 聚酯 | 大生产 | 2023-09-14 | 1400 | 20220906*200 20230904*6桶 |  | 200 | 86 | 17200 | 17200 |  | 透明 | ＜2 | 61.87 | 18 | 4.5 |  |  | 合格
PR3205F | 20230908 | C3# | 聚酯 | 大生产 | 2023-09-03 |  |  |  | 200 | 80 | 16000 | 16000 |  | 透明 | ＜2 | 61.37 | 20 | 4.2 |  |  | 合格
PR396C | 20230909 | C5# | 聚酯 | 大生产 | 2023-09-05 |  |  |  | 200 | 76 | 15200 | 15200 |  | 透明 | ＜1 | 59.95 | 31 | 4.9 |  |  | 合格
AR1007 | 20230910 | C5# | 聚酯 | 大生产 | 2023-09-03 |  |  |  | 200 | 67 | 13400 | 13400 |  | 透明 | 2 | 67.25 | 157 | 3.3 |  |  | 合格
AR3013 | 20230911 | C6# | 聚酯 | 大生产 | 2023-09-01 | 200 | 20221042*200 |  | 200 | 69 | 13800 | 13800 |  | 透明 | ＜1 | 72.65 | 146 | 5 |  |  | 合格
AR3010-60 | 20230912 | C6# | 聚酯 | 大生产 | 2023-09-02 |  |  |  | 200 | 75 | 15000 | 15000 |  | 透明 | ＜1 | 62.64 | 32 | 6.6 |  |  | 合格
AR3070H | 20230913 | C6# | 聚酯 | 大生产 | 2023-09-04 |  |  |  | 200 | 65 | 13000 | 13000 |  | 透明 | ＜2 | 71.11 | 1086 | 6.4 |  |  | 合格
AR3129-70 | 20230914 | C4# | 聚酯 | 大生产 | 2023-09-02 |  |  |  | 200 | 66 | 13200 | 13200 |  | 透明 | 2 | 72.77 | 676 | 6.5 |  |  | 合格
ER106K | 20230915 | C3# | 聚酯 | 大生产 | 2023-09-05 |  |  |  | 200 | 41 | 8200 | 8200 |  | 透明 | ＜1 | 47.4 | 26 | 0.3 |  |  | 合格
A1681 | 20230916 | B3# | 聚酯 | 大生产 | 2023-09-03 |  |  |  | 200 | 20.5 | 4100 | 4100 |  | 透明 | ＜1 | 59.74 | 9 | 70.7 |  |  | 合格
A1681 | 20230917 | B3# | 聚酯 | 大生产 | 2023-09-04 |  |  |  | 200 | 18 | 4175 | 4175 |  | 透明 | ＜1 | 60.57 | 8 | 73.5 |  |  | 合格
PR378 | 20230918 | C1# | 聚酯 | 大生产 | 2023-09-05 |  |  |  | 200 | 74 | 14800 | 14800 |  | 透明 | ＜1 | 66.43 | 39 | 4.7 |  |  | 合格
XC1535 | 20230919 | C1# | 聚酯 | 大生产 | 2023-09-21 |  |  |  | 200 | 54 | 10450 | 10450 |  | 透明 | ＜1 | 73.69 | 123 | 28.7 |  |  | 合格
AR3160 | 20230920 | C5# | 聚酯 | 大生产 | 2023-09-04 |  |  |  | 200 | 70 | 14000 | 14000 |  | 透明 | ＜2 | 61.65 | 236 | 5.7 |  |  | 合格
AR3770 | 20230921 | C6# | 聚酯 | 大生产 | 2023-09-05 |  |  |  | 200 | 64 | 12800 | 12800 |  | 透明 | ＜2 | 72.42 | 938 | 7 |  |  | 合格
PR3205F | 20230922 | C3# | 聚酯 | 大生产 | 2023-09-05 |  |  |  | 1000 | 16 | 16000 | 16000 |  | 透明 | ＜2 | 63.09 | 20 | 5.5 |  |  | 合格
AR3070H | 20230923 | C6# | 聚酯 | 大生产 | 2023-09-27 |  |  |  | 200 | 65 | 13000 | 13000 |  | 透明 | ＜2 | 71.5 | 1030 | 8.7 |  |  | 合格
A1681A | 20230924 | B | 聚酯 | 大生产 | 2023-09-04 |  |  |  | 25 | 28 | 700 | 700 |  | 透明 | ＜1 | 58.79 | 8 | 84.3 |  |  | 合格
PR378 | 20230925 | C1# | 聚酯 | 大生产 | 2023-09-11 | 1100 | 20230918*5桶 20230846*100kg |  | 200 | 62 | 15400 | 15400 |  | 透明 | ＜1 | 65.84 | 39 | 5.4 |  |  | 合格
PR378 | 20230926 | C2# | 聚酯 | 大生产 | 2023-09-11 | 100 | 20230846*100kg |  | 200 | 73 | 14600 | 14600 |  | 透明 | ＜1 | 65.75 | 38 | 4.7 |  |  | 合格
PR378 | 20230927 | C2# | 聚酯 | 大生产 | 2023-09-14 |  |  |  | 200 | 77 | 15400 | 15400 |  | 透明 | ＜1 | 64.63 | 37 | 4.8 |  |  | 合格
PR378 | 20230928 | C1# | 聚酯 | 大生产 | 2023-09-15 |  |  |  | 200 | 73 | 14600 | 14600 |  | 透明 | ＜1 | 65.28 | 38 | 5.1 |  |  | 合格
PR378 | 20230929 | C2# | 聚酯 | 大生产 | 2023-09-16 |  |  |  | 200 | 78 | 15600 | 15600 |  | 透明 | ＜1 | 64.72 | 39 | 5.3 |  |  | 合格
PR883-2A | 20230930 | C1# | 聚酯 | 大生产 | 2023-09-13 |  |  |  | 200 | 73 | 14600 | 14600 |  | 透明 | ＜1 | 65.11 | 28 | 5.3 |  |  | 合格
PR3205F | 20230931 | C3# | 聚酯 | 大生产 | 2023-09-10 |  |  |  | 200 | 80 | 16000 | 16000 |  | 透明 | ＜2 | 60.44 | 19 | 5.4 |  |  | 合格
PR3205F | 20230932 | C3# | 聚酯 | 大生产 | 2023-09-12 | 2800 | 20230904*14桶 |  | 1000 | 17 | 17000 | 17000 |  | 透明 | ＜2 | 61.38 | 19 | 5.7 |  |  | 合格
PR3205F | 20230933 | C3# | 聚酯 | 大生产 | 2023-09-14 | 1200 | 20220906*1桶 20230904*5桶 |  | 200 | 80 | 16000 | 16000 |  | 透明 | ＜2 | 59.54 | 21 | 6.8 |  |  | 合格
PR3205F | 20230934 | C5# | 聚酯 | 大生产 | 2023-09-16 |  |  |  | 200 | 82 | 16400 | 16400 |  | 透明 | ＜2 | 60.99 | 19 | 5.6 |  |  | 合格
PR309-3 | 20230935 | C4# | 聚酯 | 大生产 | 2023-09-12 |  |  |  | 1000 | 14 | 14000 | 14000 |  | 透明 | ＜2 | 59.58 | 22 | 4 |  |  | 合格
PR9520C | 20230936 | C4# | 聚酯 | 大生产 | 2023-09-13 |  |  | 颜色深，粘度低 | 200 | 76 | 15200 | 15200 |  | 透明 | ＜3 | 62.07 | 23 | 4.7 |  |  | 不合格
PR9520C | 20230937 | C4# | 聚酯 | 大生产 | 2023-09-14 |  |  |  | 200 | 78 | 15600 | 15600 |  | 透明 | ＜2 | 60.88 | 33 | 4.8 |  |  | 合格
PR9520S | 20230938 | C4# | 聚酯 | 大生产 | 2023-09-16 | 200 | 20220803*200kg |  | 200 | 77 | 15400 | 15400 |  | 透明 | ＜2 | 55.3 | 24 | 6 |  |  | 合格
AR3013 | 20230939 | C5# | 聚酯 | 大生产 | 2023-09-11 | 400 | 20230859*1桶 20221042*1桶 |  | 200 | 66 | 13200 | 13200 |  | 透明 | ＜1 | 71.53 | 143 | 4.6 |  |  | 合格
AR3070-1 | 20230940 | C6# | 聚酯 | 大生产 | 2023-09-11 | 2800 | 20230881*4桶 20230671*2桶20230209*8桶 |  | 200 | 66 | 13200 | 13200 |  | 透明 | 1 | 72.16 | 1113 | 8.8 |  |  | 合格
AR3129-70 | 20230941 | C6# | 聚酯 | 大生产 | 2023-09-12 |  |  |  | 200 | 66 | 13200 | 13200 |  | 透明 | 2 | 71.81 | 638 | 6.1 |  |  | 合格
AR3129-70 | 20230942 | C6# | 聚酯 | 大生产 | 2023-09-14 |  |  |  | 200 | 67 | 13400 | 13400 |  | 透明 | 2 | 70.4 | 641 | 5.9 |  |  | 合格
PR301 | 20230943 | C4# | 聚酯 | 大生产 | 2023-09-11 |  |  |  | 200 | 81 | 16200 | 16200 |  | 透明 | 1 | 60.28 | 17 | 5 |  |  | 合格
PR301 | 20230944 | C4# | 聚酯 | 大生产 | 2023-09-19 | 1300 | 20230645*500kg 20220524*4桶 |  | 200 | 80 | 16025 | 16025 |  | 透明 | ＜1 | 61.83 | 18 | 5.4 |  |  | 合格
PR301T-75 | 20230945 | C3# | 聚酯 | 大生产 | 2023-09-19 |  |  |  | 200 | 63 | 12600 | 12600 |  | 透明 | ＜3 | 72.39 | 24 | 5.2 |  |  | 合格
PR358-60 | 20230946 | C4# | 聚酯 | 大生产 | 2023-09-18 | 330 | 20230831*330kg |  | 900 | 7 | 16300 | 16300 |  | 透明 | ＜1 | 60.72 | 19 | 3.5 |  |  | 合格
PR301N-75 | 20230947 | C6# | 聚酯 | 大生产 | 2023-09-16 |  |  |  | 200 | 58 | 11600 | 11600 |  | 透明 | ＜2 | 72.93 | 33 | 2.9 |  |  | 合格
AR3013 | 20230948 | C5# | 聚酯 | 大生产 | 2023-09-11 | 400 | 20221042*1桶 20230893*1桶 |  | 200 | 66 | 13200 | 13200 |  | 透明 | ＜1 | 72.43 | 146 | 5.7 |  |  | 合格
AR3013 | 20230949 | C5# | 聚酯 | 大生产 | 2023-09-13 | 200 | 20221042*1桶 |  | 200 | 65 | 13000 | 13000 |  | 透明 | ＜1 | 72.03 | 131 | 5.3 |  |  | 合格
HW3001 | 20230950 | C6# | 聚酯 | 大生产 | 2023-09-15 |  |  |  | 200 | 65 | 13000 | 13000 |  | 透明 | ＜1 | 70.53 | 437 | 4.1 |  |  | 合格
AR3070G | 20230951 | C6# | 聚酯 | 大生产 | 2023-09-11 |  |  |  | 200 | 61 | 12200 | 12200 |  | 透明 | 1 | 71.32 | 1091 | 6.6 |  |  | 合格
PR3205F | 20230952 | C3# | 聚酯 | 大生产 | 2023-09-16 | 200 | 20220906*1桶 |  | 200 | 78 | 15600 | 15600 |  | 透明 | ＜2 | 61.81 | 19 | 5.6 |  |  | 合格
PR3205F | 20230953 | C3# | 聚酯 | 大生产 | 2023-09-17 |  |  |  | 200 | 85 | 17000 | 17000 |  | 透明 | ＜2 | 61.29 | 18 | 5.8 |  |  | 合格
AR3010-60 | 20230954 | C5# | 聚酯 | 大生产 | 2023-09-14 |  |  |  | 200 | 75 | 15000 | 15000 |  | 透明 | ＜1 | 60.07 | 40 | 6 |  |  | 合格
AR3013 | 20230955 | C5# | 聚酯 | 大生产 | 2023-09-27 | 200 | 20221042*1桶 |  | 200 | 65 | 13000 | 13000 |  | 透明 | ＜1 | 71.69 | 128 | 5.3 |  |  | 合格
PR378E | 20230956 | C1# | 聚酯 | 大生产 | 2023-09-28 |  |  |  | 200 | 73 | 14600 | 14600 |  | 透明 | ＜1 | 65.47 | 95 | 4.6 |  |  | 合格
PR301N-75 | 20230957 | C6# | 聚酯 | 大生产 | 2023-09-17 |  |  |  | 200 | 62 | 12400 | 12400 |  | 透明 | 7 | 73.38 | 49 | 6 |  |  | 合格
PR378 | 20230958 | C2# | 聚酯 | 大生产 | 2023-09-18 |  |  |  | 200 | 76 | 15200 | 15200 |  | 透明 | ＜1 | 65.34 | 38 | 5.5 |  |  | 合格
PR378 | 20230959 | C1# | 聚酯 | 大生产 | 2023-09-20 |  |  |  | 200 | 75 | 15000 | 15000 |  | 透明 | ＜1 | 66.08 | 42 | 4.9 |  |  | 合格
PR378 | 20230960 |  | 聚酯 | 大生产 | 2023-09-20 |  |  |  | 200 | 75 | 15000 | 15000 |  | 透明 | ＜1 | 65.57 | 37 | 5.5 |  |  | 合格
PR378 | 20230961 | C1# | 聚酯 | 大生产 | 2023-09-25 | 400 | 20230959*2桶 |  | 200 | 73 | 14600 | 14600 |  | 透明 | ＜1 | 65.4 | 41 | 4.8 |  |  | 合格
PR378 | 20230962 | C2# | 聚酯 | 大生产 | 2023-09-22 |  |  |  | 200 | 75 | 15000 | 15000 |  | 透明 | ＜1 | 66.08 | 37 | 4.5 |  |  | 合格
PR378C | 20230963 | C1# | 聚酯 | 大生产 | 2023-09-17 |  |  |  | 200 | 69 | 13800 | 13800 |  | 透明 | ＜1 | 69.91 | 40 | 5.4 |  |  | 合格
PR3205F | 20230964 | C3# | 聚酯 | 大生产 | 2023-09-20 |  |  |  | 1000 | 16 | 16000 | 16000 |  | 透明 | ＜2 | 61.1 | 22 | 4.8 |  |  | 合格
PR3205F | 20230965 | C4# | 聚酯 | 大生产 | 2023-09-22 |  |  |  | 1000 | 16 | 16000 | 16000 |  | 透明 | ＜2 | 61.65 | 20 | 4.8 |  |  | 合格
PR3205F | 20230966 | C4# | 聚酯 | 大生产 | 2023-09-21 |  |  |  | 1000 | 16 | 16000 | 16000 |  | 透明 | ＜2 | 60.59 | 19 | 4.8 |  |  | 合格
PR3205F | 20230967 | C3# | 聚酯 | 大生产 | 2023-09-25 |  |  |  | 200 | 81 | 16200 | 16200 |  | 透明 | 3 | 60.71 | 21 | 5.5 |  |  | 合格
PR3205F | 20230968 | C3# | 聚酯 | 大生产 | 2023-09-26 |  |  |  | 200 | 83 | 16600 | 16600 |  | 透明 | ＜2 | 61.47 | 18 | 4.6 |  |  | 合格
PR301T-75 | 20230969 | C4# | 聚酯 | 大生产 | 2023-09-26 |  |  |  | 200 | 64 | 12800 | 12800 |  | 透明 | ＜4 | 71.92 | 23 | 6.3 |  |  | 合格
PR309-3 | 20230970 | C4# | 聚酯 | 大生产 | 2023-09-20 | 1400 | 20230605*900kg 20230875*300kg 202*200kg |  | 1000 | 15 | 15000 | 15000 |  | 透明 | 1 | 60.72 | 20 | 4.1 |  |  | 合格
PR9520C | 20230971 | C4# | 聚酯 | 大生产 | 2023-09-24 |  |  |  | 200 | 73 | 14600 | 14600 |  | 透明 | ＜2 | 60.09 | 33 | 4.3 |  |  | 合格
AR3129-70 | 20230972 | C6# | 聚酯 | 大生产 | 2023-09-25 |  |  |  | 200 | 66 | 13200 | 13200 |  | 透明 | 3 | 72.25 | 691 | 6.6 |  |  | 合格
PR301 | 20230973 | C4# | 聚酯 | 大生产 | 2023-09-25 | 1300 | 20230645*500kg 20220524*4桶 |  | 200 | 80 | 16000 | 16000 |  | 透明 | 1 | 59.85 | 17 | 5.6 |  |  | 合格
AR3013 | 20230974 | C5# | 聚酯 | 大生产 | 2023-09-18 | 200 | 20221042*1桶 |  | 200 | 65 | 13000 | 13000 |  | 透明 | ＜1 | 72.83 | 125 | 4.9 |  |  | 合格
PR108C | 20230975 | C5# | 聚酯 | 大生产 | 2023-09-19 |  |  |  | 200 | 58 | 11600 | 11600 |  | 透明 | ＜1 | 79.29 | 184 | 8.4 |  |  | 合格
AR3010-60 | 20230976 | C5# | 聚酯 | 大生产 | 2023-09-20 |  |  |  | 200 | 74 | 14800 | 14800 |  | 透明 | ＜1 | 60.42 | 39 | 5.1 |  |  | 合格
AR3070H | 20230977 | C5# | 聚酯 | 大生产 | 2023-09-22 |  |  |  | 200 | 66 | 13200 | 13200 |  | 透明 | 1 | 70.86 | 1043 | 6.2 |  |  | 合格
AR3070G | 20230978 | C5# | 聚酯 | 大生产 | 2023-09-21 |  |  |  | 200 | 61 | 12200 | 12200 |  | 透明 | 1 | 72.19 | 1061 | 9.4 |  |  | 合格
AR3070-1 | 20230979 | C5# | 聚酯 | 大生产 | 2023-09-24 | 1200 | 20230746*4桶 20230209*2桶 |  | 200 | 67 | 13400 | 13400 |  | 透明 | ＜2 | 71.86 | 1090 | 8.3 |  |  | 合格
AR3129-1 | 20230980 | C6# | 聚酯 | 大生产 | 2023-09-18 |  |  | 粘度低，让步销售 | 200 | 69 | 13800 | 13800 |  | 透明 | 2 | 66.78 | 850 | 6.8 |  |  | 合格
AR3129-70 | 20230981 | C6# | 聚酯 | 大生产 | 2023-09-20 |  |  |  | 200 | 67 | 13400 | 13400 |  | 透明 | ＜2 | 71.2 | 700 | 5.1 |  |  | 合格
AR3129-70 | 20230982 | C6# | 聚酯 | 大生产 | 2023-09-23 |  |  |  | 200 | 67 | 13400 | 13400 |  | 透明 | ＜2 | 70.7 | 565 | 6.5 |  |  | 合格
AR3129-70 | 20230983 | C6# | 聚酯 | 大生产 | 2023-09-24 |  |  |  | 200 | 66 | 13200 | 13200 |  | 透明 | ＜2 | 71.54 | 716 | 5.7 |  |  | 合格
PU713 | 20230984 | C3# | 聚酯 | 大生产 | 2023-09-28 |  |  |  | 200 | 42 | 8400 | 8400 |  | 透明 | 10 | 61.36 | 19 | NCO:0.1 |  |  | 合格
WX806 | 20230985 | C1# | 聚酯 | 大生产 | 2023-09-22 |  |  |  | 180 | 74 | 13320 | 13320 |  | 透明 | ＜1 | 53.14 | 1 | 11.9 |  |  | 合格
A103 | 20230986 | C2 | 聚酯 | 大生产 | 2023-09-28 | 275 | 20201052*75,20220326*200 |  | 200 | 23 | 9000 | 9000 |  | 透明 | ＜1 | 78.47 |  | 55.1 |  |  | 合格
BP301P-2 | 20230987 | C3# | 聚酯 | 大生产 | 2023-09-22 |  |  | 不透明不合格 | 200 | 68 | 13600 | 13600 |  | 透明 | 橙色 | 66.16 | 45 | 11.6 |  |  | 不合格
PR378 | 20230988 | C2# | 聚酯 | 大生产 | 2023-09-25 |  |  |  | 200 | 76 | 15200 | 15200 |  | 透明 | ＜1 | 65.99 | 37 | 4.7 |  |  | 合格
PR378 | 20230989 | C1# | 聚酯 | 大生产 | 2023-09-26 |  |  |  | 200 | 76 | 15200 | 15200 |  | 透明 | ＜1 | 65.14 | 41 | 4.2 |  |  | 合格
PR378 | 20230990 | C2# | 聚酯 | 大生产 | 2023-09-27 | 200 | 20230962*1桶 |  | 200 | 77 | 15400 | 15400 |  | 透明 | ＜1 | 65.95 | 38 | 5 |  |  | 合格
PR3205F | 20230991 | C4# | 聚酯 | 大生产 | 2023-09-28 | 2800 | 20230994*2800 |  | 1000 | 16 | 16000 | 16000 |  | 透明 | ＜2 | 61.36 | 19 | 4.4 |  |  | 合格
AR3013 | 20230992 | C5# | 聚酯 | 大生产 | 2023-09-26 | 200 | 20221042*1桶 |  | 200 | 67 | 13400 | 13400 |  | 透明 | ＜1 | 71.76 | 122 | 6.3 |  |  | 合格
AR1007 | 20230993 | C6# | 聚酯 | 大生产 | 2023-09-27 |  |  |  | 200 | 70 | 14000 | 14000 |  | 透明 | 3 | 64.38 | 147 | 3.4 |  |  | 合格
BP301P-2 | 20230994 | C5# | 聚酯 | 大生产 | 2023-09-27 |  |  | 外观不透明 | 200 | 67 | 13400 | 13400 |  | 不透明 | ＜1 | 61.35 | 31 | 11.2 |  |  | 不合格
PR3205F | 20230995 | C5# | 聚酯 | 大生产 | 2023-09-28 | 200 | 20220906*200 |  | 200 | 81 | 16200 | 16200 |  | 透明 | ＜2 | 61.12 | 18 | 5.3 |  |  | 合格
AR3010-60 | 20230996 | C6# | 聚酯 | 大生产 | 2023-09-28 |  |  |  | 200 | 74 | 14800 | 14800 |  | 透明 | ＜1 | 61.73 | 39 | 5.4 |  |  | 合格
A1681 | 20230997 | B3# | 聚酯 | 大生产 | 2023-09-28 |  |  |  | 200 | 18 | 4200 | 4200 |  | 透明 | ＜1 | 59.69 | 9 | 74.4 |  |  | 合格
PR301S | 20230998 | C4# | 聚酯 | 大生产 | 2023-09-28 |  |  |  | 1000 | 16 | 16000 | 16000 |  | 透明 | ＜2 | 60.2 | 19 | 5.4 |  |  | 合格
A105F | 20230999 | B# | 聚酯 | 大生产 | 2023-09-28 |  |  |  | 25 | 25 | 625 | 625 |  | 透明 | 1 | 43.35 |  | 94.2 |  |  | 合格
AER568 | 202309106 | B | 聚酯 | 大生产 | 2023-10-03 |  |  |  | 50 | 1 | 50 | 50 |  | 透明 | ＜1 | 70.82 | 10 | 70 |  |  | 合格
PR378 | 20231001 | C2# | 聚酯 | 大生产 | 2023-10-08 |  |  |  | 200 | 77 | 15400 | 15400 |  | 透明 | ＜1 | 64.28 | 38 | 5.4 |  |  | 合格
PR378 | 20231002 | C1# | 聚酯 | 大生产 | 2023-10-11 |  |  |  | 200 | 74 | 14800 | 14800 |  | 透明 | ＜1 | 65.22 | 40 | 4.7 |  |  | 合格
PR378 | 20231003 | C2# | 聚酯 | 大生产 | 2023-10-11 |  |  |  | 200 | 75 | 15000 | 15000 |  | 透明 | ＜1 | 64.6 | 37 | 5.2 |  |  | 合格
PR378 | 20231004 | C1# | 聚酯 | 大生产 | 2023-10-25 |  |  |  | 200 | 75 | 15000 | 15000 |  | 透明 | ＜1 | 65.75 | 39 | 4.9 |  |  | 合格
PR378 | 20231005 | C2# | 聚酯 | 大生产 | 2023-10-13 |  |  |  | 200 | 76 | 15200 | 15200 |  | 透明 | ＜1 | 65.66 | 42 | 4.5 |  |  | 合格
PR378 | 20231006 | C1# | 聚酯 | 大生产 | 2023-10-31 |  |  |  | 200 | 75 | 15000 | 15000 |  | 透明 | ＜1 | 64.69 | 39 | 4.4 |  |  | 合格
A105F | 20231007 | B | 聚酯 | 大生产 | 2023-10-31 |  |  |  | 25 | 26 | 650 | 650 |  | 透明 | 1 | 43.65 |  | 95.9 |  |  | 合格
PR301 | 20231008 | C2# | 聚酯 | 大生产 | 2023-10-31 |  | 20211247*200,20230437*200 |  | 200 | 81 | 16200 | 16200 |  | 透明 | ＜1 | 60.31 | 18 | 4.5 |  |  | 合格
PR301 | 20231009 | C3# | 聚酯 | 大生产 | 2023-10-31 | 是 | 20210804*300 |  | 1000 | 17 | 17000 | 17000 |  | 透明 | ＜2 | 60.26 | 18 | 4.9 |  |  | 合格
PR301 | 20231010 | C4# | 聚酯 | 大生产 | 2023-10-30 | 是 | 20210804*200,20230437*200 |  | 200 | 81 | 16200 | 16200 |  | 透明 | 1 | 60.03 | 18 | 4.5 |  |  | 合格
PR380 | 20231011 | C1# | 聚酯 | 大生产 | 2023-10-08 |  |  |  | 200 | 58 | 11600 | 11600 |  | 透明 | ＜1 | 77.28 | 64 | 5.9 |  |  | 合格
AR3129C | 20231012 | C6# | 聚酯 | 大生产 | 2023-10-24 |  |  |  | 200 | 31 | 6200 | 6200 |  | 透明 | ＜3 | 62.17 | 76 | 5.5 |  |  | 合格
PR301 | 20231013 | C1# | 聚酯 | 大生产 | 2023-10-07 | 是 | 20230437*200，20211247*200 |  | 200 | 82 | 16400 | 16400 |  | 透明 | ＜1 | 61.44 | 17 | 5.6 |  |  | 合格
PR301 | 20231014 | C1# | 聚酯 | 大生产 | 2023-10-12 | 是 | 20230437*200，20211247*200，20220407*400 |  | 200 | 82 | 16400 | 16400 |  | 透明 | ＜1 | 60.4 | 17 | 5.2 |  |  | 合格
BP303 | 20231015 | C1# | 聚酯 | 大生产 | 2023-10-13 | 是 | 20230421*400,20221278*800 |  | 200 | 75 | 15000 | 15000 |  | 透明 | 1 | 58.81 | 18 | 3.7 |  |  | 合格
PR309-3 | 20231016 | C3# | 聚酯 | 大生产 | 2023-10-12 |  |  |  | 1000 | 14 | 14000 | 14000 |  | 透明 | 1 | 61.26 | 21 | 4.2 |  |  | 合格
PR309-3 | 20231017 | C4# | 聚酯 | 大生产 | 2023-10-14 | 是 | 20220736*1200 |  | 1000 | 14 | 14000 | 14000 |  | 透明 | ＜2 | 60.04 | 24 | 3.7 |  |  | 合格
PR3205F | 20231018 | C3# | 聚酯 | 大生产 | 2023-10-09 | 是 | 20220906*200 |  | 200 | 20 | 16000 | 16000 |  | 透明 | ＜2 | 61.04 | 20 | 5.3 |  |  | 合格
PR3205F | 20231019 | C5# | 聚酯 | 大生产 | 2023-10-07 | 是 | 20220906*200 |  | 1000 | 17 | 17000 | 17000 |  | 透明 | ＜2 | 61.88 | 22 | 5.2 |  |  | 合格
PR3205F | 20231020 | C5# | 聚酯 | 大生产 | 2023-10-09 |  |  |  | 1000 | 16 | 16000 | 16000 |  | 透明 | ＜2 | 61.03 | 21 | 5.5 |  |  | 合格
PR3205F | 20231021 | C4# | 聚酯 | 大生产 | 2023-10-10 |  |  |  | 200 | 80 | 16000 | 16000 |  | 透明 | ＜2 | 61.98 | 20 | 4.3 |  |  | 合格
PR3205F | 20231022 | C5# | 聚酯 | 大生产 | 2023-10-11 | 是 | 20220906*200 |  | 1000 | 16 | 16000 | 16000 |  | 透明 | ＜2 | 60.58 | 22 | 5.1 |  |  | 合格
PR3205F | 20231023 | C3# | 聚酯 | 大生产 | 2023-10-11 |  |  | 颜色深 | 1000 | 6 | 17600 | 17600 |  | 透明 | ＜4 | 61.05 | 21 | 5 |  |  | 不合格
PR3205F | 20231024 | C3# | 聚酯 | 大生产 | 2023-10-14 | 是 | 20231023*1000,20191220*200 |  | 1000 | 17 | 17000 | 17000 |  | 透明 | 3 | 61.41 | 19 | 6.1 |  |  | 合格
PR3205F | 20231025 | C4# | 聚酯 | 大生产 | 2023-10-12 |  |  |  | 200 | 52 | 16400 | 16400 |  | 透明 | ＜2 | 59.38 | 21 | 4.8 |  |  | 合格
PR3205F | 20231026 | C4# | 聚酯 | 大生产 | 2023-10-13 | 是 | 20191220*200,20231023*1000 |  | 200 | 29 | 16800 | 16800 |  | 透明 | ＜2 | 60.91 | 19 | 5 |  |  | 合格
PR3205H | 20231027 | C4# | 聚酯 | 大生产 | 2023-10-07 |  |  |  | 200 | 78 | 15600 | 15600 |  | 透明 | ＜2 | 60.33 | 20 | 4.8 |  |  | 合格
PR9520S | 20231028 | C4# | 聚酯 | 大生产 | 2023-10-09 | 是 | 20230254*800,20220803*200,20230732*400 |  | 200 | 78 | 15600 | 15600 |  | 透明 | ＜2 | 55.32 | 29 | 5.4 |  |  | 合格
PR301S | 20231029 | C3# | 聚酯 | 大生产 | 2023-10-16 | 是 | 20230994*1000 |  | 1000 | 6 | 6000 | 6000 |  | 透明 | ＜2 | 60.23 | 19 | 6.1 |  |  | 合格
PR301T-75 | 20231030 | C1# | 聚酯 | 大生产 | 2023-10-17 |  |  |  | 200 | 64 | 12800 | 12800 |  | 透明 | ＜7 | 71.72 | 22 | 4.7 |  |  | 合格
PR301N-75 | 20231031 | C3# | 聚酯 | 大生产 | 2023-10-08 |  |  |  | 200 | 61 | 12200 | 12200 |  | 透明 | ＜12 | 71.91 | 52 | 6.8 |  |  | 合格
AR3013 | 20231032 | C5# | 聚酯 | 大生产 | 2023-10-12 |  |  |  | 200 | 64 | 12800 | 12800 |  | 透明 | ＜1 | 71.12 | 116 | 4.8 |  |  | 合格
AR3013 | 20231033 | C5# | 聚酯 | 大生产 | 2023-10-13 | 是 | 20221042*200 |  | 200 | 67 | 13400 | 13400 |  | 透明 | ＜1 | 72.05 | 141 | 4.9 |  |  | 合格
AR3013 | 20231034 | C5# | 聚酯 | 大生产 | 2023-10-14 | 是 | 20221042*200 |  | 200 | 67 | 13400 | 13400 |  | 透明 | ＜1 | 71.53 | 143 | 4.4 |  |  | 合格
AR3010-60 | 20231035 | C5# | 聚酯 | 大生产 | 2023-10-16 |  |  |  | 200 | 75 | 15000 | 15000 |  | 透明 | ＜1 | 61.11 | 35 | 7.1 |  |  | 合格
AR3129-1 | 20231036 | C6# | 聚酯 | 大生产 | 2023-10-10 |  |  |  | 200 | 69 | 13800 | 13800 |  | 透明 | ＜2 | 65.67 | 1078 | 7.4 |  |  | 合格
AR3129-70 | 20231037 | C6# | 聚酯 | 大生产 | 2023-10-07 |  |  |  | 200 | 66 | 13200 | 13200 |  | 透明 | ＜3 | 71.5 | 609 | 5.7 |  |  | 合格
AR3129-70 | 20231038 | C6# | 聚酯 | 大生产 | 2023-10-08 |  |  |  | 200 | 67 | 13400 | 13400 |  | 透明 | ＜2 | 71.56 | 571 | 6.2 |  |  | 合格
AR3129-70 | 20231039 | C6# | 聚酯 | 大生产 | 2023-10-09 |  |  |  | 200 | 67 | 13400 | 13400 |  | 透明 | ＜2 | 70.46 | 579 | 6.8 |  |  | 合格
AR3070H | 20231040 | C5# | 聚酯 | 大生产 | 2023-10-18 |  |  |  | 200 | 64 | 12800 | 12800 |  | 透明 | ＜2 | 70.46 | 936 | 7.9 |  |  | 合格
AR3070-1 | 20231041 | C6# | 聚酯 | 大生产 | 2023-10-15 |  |  |  | 200 | 66 | 13200 | 13200 |  | 透明 | ＜1 | 70.94 | 1062 | 10.4 |  |  | 合格
HW3001 | 20231042 | C6# | 聚酯 | 大生产 | 2023-10-11 | 是 | 20221121*1400 |  | 200 | 64 | 12800 | 12800 |  | 透明 | ＜1 | 71.08 | 406 | 4.9 |  |  | 合格
HW3001 | 20231043 | C6# | 聚酯 | 大生产 | 2023-10-12 | 是 | 20221121*1400 |  | 200 | 64 | 12800 | 12800 |  | 透明 | ＜1 | 71.6 | 410 | 4.8 |  |  | 合格
PR301S | 20231044 | C5# | 聚酯 | 大生产 | 2023-10-07 |  |  |  | 1000 | 13 | 13000 | 13000 |  | 透明 | ＜2 | 61.03 | 18 | 6 |  |  | 合格
HW1007 | 20231045 | C6# | 聚酯 | 大生产 | 2023-10-14 | 是 | 20230334*200 |  | 200 | 68 | 13600 | 13600 |  | 透明 | 3 | 65.93 | 152 | 3 |  |  | 合格
PR301S | 20231046 | C5# | 聚酯 | 大生产 | 2023-10-11 |  |  |  | 1000 | 17 | 17000 | 17000 |  | 透明 | ＜2 | 59.45 | 19 | 5.6 |  |  | 合格
PR3205F | 20231047 | C3# | 聚酯 | 大生产 | 2023-10-15 | 是 | 20191220*200,20231023*1000 |  | 200 | 81 | 16200 | 16200 |  | 透明 | ＜2 | 60.9 | 20 | 4.6 |  |  | 合格
PR3205F | 20231048 | C2# | 聚酯 | 大生产 | 2023-10-16 | 是 | 20191220*200,20231023*1000 |  | 1000 | 7 | 16000 | 16000 |  | 透明 | ＜2 | 60.6 | 20 | 4.5 |  |  | 合格
PR3205F | 20231049 | C3# | 聚酯 | 大生产 | 2023-10-16 | 是 | 20191220*200 |  | 1000 | 15.4 | 15400 | 15400 |  | 透明 | ＜2 | 60.64 | 22 | 5.1 |  |  | 合格
PR3205F | 20231050 | C1# | 聚酯 | 大生产 | 2023-10-16 | 是 | 20230764*400,20191220*200,20231023*1000 |  | 200 | 82 | 16400 | 16400 |  | 透明 | ＜2 | 61.48 | 21 | 4.5 |  |  | 合格
PR3205F | 20231051 | C2# | 聚酯 | 大生产 | 2023-10-17 | 是 | 20191220*200,20220906*200 |  | 200 | 86 | 17200 | 17200 |  | 透明 | ＜2 | 61.53 | 21 | 4.3 |  |  | 合格
PR3205F | 20231052 | C4# | 聚酯 | 大生产 | 2023-10-16 | 是 | 20191220*200,20231023*1000 |  | 200 | 50 | 16000 | 16000 |  | 透明 | ＜3 | 60.86 | 21 | 5.2 |  |  | 合格
PR3205F | 20231053 | C3# | 聚酯 | 大生产 | 2023-10-18 | 是 | 20191220*200,20220906*200 |  | 1000 | 16 | 16000 | 16000 |  | 透明 | 2 | 60.91 | 22 | 5.5 |  |  | 合格
PR3205F | 20231054 | C3# | 聚酯 | 大生产 | 2023-10-23 | 是 | 20191220*200,20220906*200 |  | 1000 | 16 | 16000 | 16000 |  | 透明 | ＜2 | 59.96 | 23 | 4.8 |  |  | 合格
AR3013 | 20231055 | C5# | 聚酯 | 大生产 | 2023-10-31 | 是 | 20221042*200 |  | 200 | 66 | 13200 | 13200 |  | 透明 | ＜1 | 71.81 | 135 | 4.7 |  |  | 合格
AR3129-70 | 20231056 | C6# | 聚酯 | 大生产 | 2023-10-31 |  |  |  | 200 | 67 | 13400 | 13400 |  | 透明 | 2 | 69.59 | 548 | 6.2 |  |  | 合格
AR3129-70 | 20231057 | C6# | 聚酯 | 大生产 | 2023-10-25 |  |  |  | 200 | 69 | 13800 | 13800 |  | 透明 | ＜3 | 69.66 | 626 | 5.1 |  |  | 合格
PR9520S | 20231058 | C4# | 聚酯 | 大生产 | 2023-10-25 | 是 | 20230254*800,20220803*400 |  | 200 | 77 | 15400 | 15400 |  | 透明 | ＜2 | 55.42 | 26 | 5.2 |  |  | 合格
PR301 | 20231059 | C1# | 聚酯 | 大生产 | 2023-10-18 | 是 | 20230437*200,20211247*200 |  | 200 | 81 | 16200 | 16200 |  | 透明 | 1 | 60.62 | 17 | 4.1 |  |  | 合格
PR301 | 20231060 | C1# | 聚酯 | 大生产 | 2023-10-23 | 是 | 20211247*200,20230437*200,20210801*500 |  | 200 | 83 | 16600 | 16600 |  | 透明 | ＜2 | 60.73 | 20 | 4 |  |  | 合格
BP303 | 20231061 | C2# | 聚酯 | 大生产 | 2023-10-14 | 是 | 20221278*400 |  | 200 | 75 | 15000 | 15000 |  | 透明 | 1 | 60.15 | 18 | 3.8 |  |  | 合格
PR9520C | 20231062 | C4# | 聚酯 | 大生产 | 2023-10-18 |  |  |  | 200 | 77 | 15400 | 15400 |  | 透明 | 2 | 60.78 | 28 | 4 |  |  | 合格
PR396C | 20231063 | C5# | 聚酯 | 大生产 | 2023-10-24 |  |  |  | 200 | 77 | 15400 | 15400 |  | 透明 | ＜1 | 60.31 | 34 | 4.6 |  |  | 合格
PR3015 | 20231064 | C4# | 聚酯 | 大生产 | 2023-10-24 | 是 | 20230633*200 |  | 200 | 74 | 14800 | 14800 |  | 透明 | ＜1 | 60.31 | 43 | 4.6 |  |  | 合格
PR108C | 20231065 | C5# | 聚酯 | 大生产 | 2023-10-15 |  |  |  | 200 | 60 | 12000 | 12000 |  | 透明 | ＜1 | 78 | 188 | 8.7 |  |  | 合格
AR3013 | 20231066 | C5# | 聚酯 | 大生产 | 2023-10-23 | 是 | 20221042*200 |  | 200 | 64 | 12800 | 12800 |  | 透明 | ＜1 | 71.89 | 126 | 4.7 |  |  | 合格
AR3129-70 | 20231068 | C6# | 聚酯 | 大生产 | 2023-10-23 |  |  |  | 200 | 71 | 14200 | 14200 |  | 透明 | ＜3 | 70.64 | 701 | 5.9 |  |  | 合格
AR3129-70 | 20231069 | C6# | 聚酯 | 大生产 | 2023-10-18 |  |  |  | 200 | 67 | 13400 | 13400 |  | 透明 | 3 | 69.68 | 660 | 4.9 |  |  | 合格
AR3129-1 | 20231070 | C6# | 聚酯 | 大生产 | 2023-10-16 |  |  |  | 200 | 71 | 14200 | 14200 |  | 透明 | 2 | 66.64 | 1122 | 6.2 |  |  | 合格
AR3129-1 | 20231071 | C3# | 聚酯 | 大生产 | 2023-10-17 |  |  |  | 200 | 69 | 13800 | 13800 |  | 透明 | 2 | 66.22 | 1251 | 4.4 |  |  | 合格
AR3165 | 20231072 | C5# | 聚酯 | 大生产 | 2023-10-30 |  |  |  | 200 | 61 | 12200 | 12200 |  | 透明 | ＜1 | 69.74 | 889 | 7 |  |  | 合格
PR301N-75 | 20231073 | C3# | 聚酯 | 大生产 | 2023-10-15 |  |  |  | 200 | 59 | 11800 | 11800 |  | 透明 | ＜2 | 72.37 | 39 | 4.8 |  |  | 合格
HW1008 | 20231074 | C6# | 聚酯 | 大生产 | 2023-10-30 | 是 | 20230264*200,20230620*200 |  | 200 | 73 | 14600 | 14600 |  | 透明 | ＜2 | 61.42 | 235 | 8.4 |  |  | 合格
A1681 | 20231075 | B3# | 聚酯 | 大生产 | 2023-10-20 |  |  |  | 200 | 18 | 4100 | 4100 |  | 透明 | ＜1 | 59.29 | 9 | 77.3 |  |  | 合格
AR3010-60 | 20231076 | C2# | 聚酯 | 大生产 | 2023-10-23 |  |  |  | 200 | 74 | 14800 | 14800 |  | 透明 | ＜21 | 60.42 | 35 | 5.4 |  |  | 合格
PR301S | 20231077 | C3# | 聚酯 | 大生产 | 2023-10-23 |  |  |  | 1000 | 17 | 17000 | 17000 |  | 透明 | ＜2 | 59.9 | 21 | 5.7 |  |  | 合格
PR301T-75 | 20231078 | C2# | 聚酯 | 大生产 | 2023-10-25 |  |  |  | 200 | 62 | 12400 | 12400 |  | 透明 | ＜2 | 71.43 | 25 | 5.1 |  |  | 合格
AR3129-70 | 20231079 | C6# | 聚酯 | 大生产 | 2023-10-24 |  |  |  | 200 | 70 | 14000 | 14000 |  | 透明 | 3 | 70.48 | 707 | 6.3 |  |  | 合格
AR3129-65 | 20231080 | C6# | 聚酯 | 大生产 | 2023-10-23 |  |  |  | 200 | 30 | 6000 | 6000 |  | 透明 | ＜3 | 65.82 | 157 | 5.5 |  |  | 合格
PR9520C | 20231081 | C3# | 聚酯 | 大生产 | 2023-10-25 | 是 | 20230732*400 |  | 200 | 76 | 15200 | 15200 |  | 透明 | ＜3 | 60.39 | 32 | 4.4 |  |  | 合格
PR378 | 20231101 | C2# | 聚酯 | 大生产 | 2023-11-01 |  |  |  | 200 | 75 | 15000 | 15000 |  | 透明 | ＜1 | 65.08 | 39 | 5.2 |  |  | 合格
PR378 | 20231102 | C1# | 聚酯 | 大生产 | 2023-11-02 |  |  |  | 200 | 76 | 15200 | 15200 |  | 透明 | ＜1 | 65.7 | 40 | 5.2 |  |  | 合格
PR378 | 20231103 | C3# | 聚酯 | 大生产 | 2023-11-01 |  |  |  | 200 | 73 | 14600 | 14600 |  | 透明 | ＜1 | 66.19 | 40 | 5.1 |  |  | 合格
PR378 | 20231104 | C4# | 聚酯 | 大生产 | 2023-11-01 |  |  |  | 200 | 71 | 14200 | 14200 |  | 透明 | ＜1 | 65.74 | 38 | 5.1 |  |  | 合格
PR378 | 20231105 | C1# | 聚酯 | 大生产 | 2023-11-04 |  |  |  | 200 | 75 | 15000 | 15000 |  | 透明 | ＜1 | 65.87 | 37 | 4.2 |  |  | 合格
PR378 | 20231106 | C3# | 聚酯 | 大生产 | 2023-11-03 |  |  |  | 200 | 74 | 14800 | 14800 |  | 透明 | ＜1 | 65.71 | 41 | 4.6 |  |  | 合格
PR378 | 20231107 | C4# | 聚酯 | 大生产 | 2023-11-04 |  |  |  | 200 | 75 | 15000 | 15000 |  | 透明 | ＜1 | 64.71 | 37 | 4.5 |  |  | 合格
PR378 | 20231108 | C2# | 聚酯 | 大生产 | 2023-11-05 |  |  |  | 200 | 73 | 14600 | 14600 |  | 透明 | ＜1 | 65.74 | 36 | 4.5 |  |  | 合格
PR378 | 20231109 | C3# | 聚酯 | 大生产 | 2023-11-06 |  |  |  | 200 | 77 | 15400 | 15400 |  | 透明 | ＜1 | 65.55 | 37 | 4.3 |  |  | 合格
PR378 | 20231110 | C4# | 聚酯 | 大生产 | 2023-11-06 |  |  |  | 200 | 74 | 14800 | 14800 |  | 透明 | ＜1 | 65.39 | 36 | 4.2 |  |  | 合格
PR378 | 20231111 | C1# | 聚酯 | 大生产 | 2023-11-06 |  |  |  | 200 | 76 | 15200 | 15200 |  | 透明 | ＜1 | 65.58 | 36 | 4.1 |  |  | 合格
PR378 | 20231112 | C2# | 聚酯 | 大生产 | 2023-11-09 |  |  |  | 200 | 78 | 15600 | 15600 |  | 透明 | ＜1 | 65.95 | 36 | 5.4 |  |  | 合格
PR378 | 20231113 | C1# | 聚酯 | 大生产 | 2023-11-09 |  |  |  | 200 | 74 | 14800 | 14800 |  | 透明 | ＜1 | 65.24 | 37 | 4.9 |  |  | 合格
PR378 | 20231114 | C2# | 聚酯 | 大生产 | 2023-11-10 |  |  |  | 200 | 75 | 15000 | 15000 |  | 透明 | ＜1 | 64.95 | 36 | 4.5 |  |  | 合格
AR3160 | 20231115 | C6# | 聚酯 | 大生产 | 2023-11-01 |  |  |  | 200 | 74 | 14800 | 14800 |  | 透明 | ＜2 | 59.93 | 214 | 3.8 |  |  | 合格
PR108C | 20231116 | C6# | 聚酯 | 大生产 | 2023-11-02 |  |  |  | 200 | 60 | 12000 | 12000 |  | 透明 | ＜1 | 79.24 | 171 | 7.9 |  |  | 合格
PR108C | 20231117 | C5# | 聚酯 | 大生产 | 2023-11-14 |  |  | 外观不透明 | 200 | 59 | 11800 | 11800 |  | 不透明 | ＜1 | 78.24 | 180 | 6.3 |  |  | 不合格
A103 | 20231118 | B3# | 聚酯 | 大生产 | 2023-11-10 |  |  |  | 200 | 25.375 | 5075 | 5075 |  | 透明 | ＜1 | 78.66 |  | 62.7 |  |  | 合格
PR9520C | 20231119 | C3# | 聚酯 | 大生产 | 2023-11-10 |  |  |  | 200 | 77 | 15400 | 15400 |  | 透明 | 2 | 60.71 | 22 | 4.7 |  |  | 合格
PR3205F | 20231120 | C5# | 聚酯 | 大生产 | 2023-11-03 |  |  |  | 200 | 38 | 16600 | 16600 |  | 透明 | ＜2 | 62.04 | 21 | 5.8 |  |  | 合格
PR327 | 20231121 | C3# | 聚酯 | 大生产 | 2023-11-09 |  |  |  | 200 | 75 | 15000 | 15000 |  | 透明 | ＜1 | 60.16 | 17 | 4 |  |  | 合格
AR3010-60 | 20231122 | C6# | 聚酯 | 大生产 | 2023-11-04 |  |  |  | 200 | 75 | 15000 | 15000 |  | 透明 | ＜1 | 61.73 | 35 | 5.5 |  |  | 合格
AR108A | 20231123 | C6# | 聚酯 | 大生产 | 2023-11-04 |  |  |  | 200 | 59 | 11800 | 11800 |  | 透明 | ＜1 | 79.04 | 280 | 9 |  |  | 合格
PR387-3 | 20231124 | C2# | 聚酯 | 大生产 | 2023-11-03 | 1600 | 20210512*8 |  | 200 | 83 | 15000 | 15000 |  | 透明 | ＜1 | 60.76 | 20 | 3.4 |  |  | 合格
PR301N-75 | 20231125 | C4# | 聚酯 | 大生产 | 2023-11-07 |  |  |  | 200 | 54 | 10800 | 10800 |  | 透明 | ＜10 | 72.27 | 55 | 6.4 |  |  | 合格
XC1535 | 20231126 | C1# | 聚酯 | 大生产 | 2023-11-11 |  |  |  | 200 | 52 | 10425 | 10425 |  | 透明 | ＜2 | 73.98 | 113 | 27.8 |  |  | 合格
PR3205F | 20231127 | C5# | 聚酯 | 大生产 | 2023-11-09 |  |  |  | 200 | 82 | 16400 | 16400 |  | 透明 | ＜2 | 61.65 | 20 | 5 |  |  | 合格
A1681 | 20231128 | B3# | 聚酯 | 大生产 | 2023-11-02 |  |  |  | 200 | 21 | 4200 | 4200 |  | 透明 | ＜1 | 60.32 | 8 | 73.7 |  |  | 合格
PR301S | 20231129 | C5# | 聚酯 | 大生产 | 2023-11-03 | 200 | 20191220*1 |  | 1000 | 11 | 11437 | 11437 |  | 透明 | ＜2 | 60.68 | 18 | 6.5 |  |  | 合格
AR3013 | 20231130 | C5# | 聚酯 | 大生产 | 2023-11-04 | 200 | 20221042*1 |  | 200 | 65 | 13000 | 13000 |  | 透明 | ＜1 | 71.52 | 128 | 5.7 |  |  | 合格
AR3010-60 | 20231131 | C6# | 聚酯 | 大生产 | 2023-11-05 |  |  |  | 200 | 74 | 14800 | 14800 |  | 透明 | ＜1 | 61.27 | 34 | 5.1 |  |  | 合格
PR3205F | 20231132 | C4# | 聚酯 | 大生产 | 2023-11-11 |  |  |  | 200 | 81 | 16200 | 16200 |  | 透明 | ＜2 | 61.82 | 20 | 4.5 |  |  | 合格
AR3013 | 20231133 | C5# | 聚酯 | 大生产 | 2023-11-05 | 200 | 20221042*1 |  | 200 | 66 | 13200 | 13200 |  | 透明 | ＜1 | 72.41 | 149 | 4.5 |  |  | 合格
A1681 | 20231134 | B3# | 聚酯 | 大生产 | 2023-11-05 |  |  |  | 200 | 21 | 4200 | 4200 |  | 透明 | ＜1 | 60.46 | 9 | 77.5 |  |  | 合格
PR502 | 20231135 | B2# | 聚酯 | 大生产 | 2023-11-05 |  |  |  | 200 | 29 | 5800 | 5800 |  | 透明 | ＜2 | 63.88 | 21 | 4.9 |  |  | 合格
BP301P-2 | 20231136 | B1# | 聚酯 | 大生产 | 2023-11-05 |  |  |  | 200 | 33 | 6600 | 6600 |  | 透明 | ＜2 | 61.4 | 30 | 11 |  |  | 合格
PU713 | 20231137 | B5# | 聚酯 | 大生产 | 2023-11-06 |  |  |  | 200 | 27 | 5400 | 5400 |  | 透明 | 10 | 61.86 | 16 | 0.24 |  |  | 合格
A368 | 20231138 | B3# | 聚酯 | 大生产 | 2023-11-07 |  |  |  | 200 | 27 | 5400 | 5400 |  | 透明 | ＜14 | 75.58 | 10 | 64.1 |  |  | 合格
PR301 | 20231139 | C3# | 聚酯 | 大生产 | 2023-11-08 |  |  |  | 200 | 81 | 16200 | 16200 |  | 透明 | ＜1 | 61.7 | 18 | 4.7 |  |  | 合格
PR301T-75 | 20231140 | B2# | 聚酯 | 大生产 | 2023-11-06 |  |  |  | 200 | 28 | 5600 | 5600 |  | 透明 | ＜2 | 70.78 | 22 | 3.1 |  |  | 合格
AR3013 | 20231141 | C5# | 聚酯 | 大生产 | 2023-11-06 | 200 | 20221042*1 |  | 200 | 66 | 13200 | 13200 |  | 透明 | ＜1 | 71.77 | 124 | 5.3 |  |  | 合格
PR3015 | 20231142 | C6# | 聚酯 | 大生产 | 2023-11-07 |  |  |  | 200 | 75 | 15000 | 15000 |  | 透明 | ＜1 | 60.23 | 35 | 5.4 |  |  | 合格
PR301T-75 | 20231143 | B1# | 聚酯 | 大生产 | 2023-11-06 |  |  |  | 200 | 31 | 6200 | 6200 |  | 透明 | ＜3 | 72.71 | 24 | 3.1 |  |  | 合格
AR1007 | 20231144 | C6# | 聚酯 | 大生产 | 2023-11-10 |  |  | 外观不透明 | 200 | 67 | 13400 | 13400 |  | 透明 | 4 | 66.56 | 174 | 3.1 |  |  | 不合格
AR1007 | 20231145 | C6# | 聚酯 | 大生产 | 2023-11-14 | 400 | 20231144*2 |  | 200 | 70 | 13600 | 13600 |  | 透明 | ＜4 | 66.15 | 164 | 3 |  |  | 合格
AR3013 | 20231146 | C5# | 聚酯 | 大生产 | 2023-11-10 |  |  |  | 200 | 65 | 13000 | 13000 |  | 透明 | ＜1 | 71.25 | 117 | 4.6 |  |  | 合格
AR3013 | 20231147 | B1# | 聚酯 | 大生产 | 2023-11-14 |  |  |  | 200 | 32 | 6400 | 6400 |  | 透明 | ＜1 | 70.83 | 104 | 4.3 |  |  | 合格
PR3205F | 20231148 | C4# | 聚酯 | 大生产 | 2023-11-12 |  |  |  | 200 | 82 | 16400 | 16400 |  | 透明 | ＜2 | 60.84 | 18 | 4.2 |  |  | 合格
PR3205F | 20231149 | C3# | 聚酯 | 大生产 | 2023-11-12 |  |  |  | 1000 | 16 | 16000 | 16000 |  | 透明 | ＜2 | 60.69 | 20 | 5 |  |  | 合格
PU713 | 20231150 | B5# | 聚酯 | 大生产 | 2023-11-08 |  |  |  | 200 | 27 | 5400 | 5400 |  | 透明 | 10 | 61.79 | 14 | 0.17 |  |  | 合格
PR301N-75 | 20231151 | C4# | 聚酯 | 大生产 | 2023-11-09 |  |  |  | 200 | 66 | 13200 | 13200 |  | 透明 | ＜10 | 74.17 | 48 | 6.2 |  |  | 合格
AR3129-70 | 20231152 | C6# | 聚酯 | 大生产 | 2023-11-11 |  |  |  | 200 | 66 | 13200 | 13200 |  | 透明 | ＜4 | 70.44 | 678 | 4.7 |  |  | 合格
AR3129C | 20231153 | C6# | 聚酯 | 大生产 | 2023-11-12 |  |  |  | 200 | 78 | 15600 | 15600 |  | 透明 | ＜4 | 61.91 | 78 | 4.1 |  |  | 合格
A368 | 20231154 | B3# | 聚酯 | 大生产 | 2023-11-09 |  |  |  | 200 | 26 | 5200 | 5200 |  | 透明 | 14 | 76.41 | 12 | 60.2 |  |  | 合格
PR301S | 20231155 | B1# | 聚酯 | 大生产 | 2023-11-13 |  |  |  | 1000 | 11 | 8000 | 8000 |  | 透明 | ＜3 | 61.46 | 18 | 5.1 |  |  | 合格
PR326W | 20231156 | B3# | 聚酯 | 大生产 | 2023-11-12 |  |  |  | 200 | 23 | 4600 | 4600 |  | 透明 | 1 | 70.55 | 205 | 31.4 |  |  | 合格
PR3205F | 20231157 | B2# | 聚酯 | 大生产 | 2023-11-10 |  |  |  | 200 | 36 | 7200 | 7200 |  | 透明 | ＜2 | 61.11 | 23 | 4.2 |  |  | 合格
PR378 | 20231158 | C1# | 聚酯 | 大生产 | 2023-11-11 |  |  |  | 200 | 77 | 15400 | 15400 |  | 透明 | ＜1 | 66.47 | 36 | 5.1 |  |  | 合格
PR3205F | 20231159 | B2# | 聚酯 | 大生产 | 2023-11-10 |  |  |  | 200 | 36 | 7200 | 7200 |  | 透明 | ＜2 | 60.88 | 21 | 4.5 |  |  | 合格
PR3205F | 20231160 |  | 聚酯 | 大生产 |  |  |  |  | 200 |  | 7000 | 7000 |  | 透明 | ＜2 | [5 empty] | 合格
PR3205F | 20231161 |  | 聚酯 | 大生产 |  | 14000 | BP301P-2*14000 |  | 200 |  | 7000 | 7000 |  | 透明 | ＜2 | [5 empty] | 合格
PR3205F | 20231162 | C4# | 聚酯 | 大生产 | 2023-11-14 |  |  |  | 200 | 84 | 16800 | 16800 |  | 透明 | ＜2 | 61.16 | 17 | 4.2 |  |  | 合格
PR3205F | 20231163 | C3# | 聚酯 | 大生产 | 2023-11-13 |  |  |  | 200 | 35 | 16000 | 16000 |  | 透明 | ＜2 | 60.98 | 18 | 5.6 |  |  | 合格
WX804 | 20231164 | C1# | 聚酯 | 大生产 | 2023-11-12 |  |  |  | 200 | 63 | 12600 | 12600 |  | 透明 | ＜1 | 69.45 | 48 | 6.7 |  |  | 合格
PR3015 | 20231165 | C5# | 聚酯 | 大生产 | 2023-11-12 |  |  |  | 200 | 73 | 14600 | 14600 |  | 透明 | ＜1 | 61.28 | 32 | 10 |  |  | 合格
AR3129-70 | 20231166 | C6# | 聚酯 | 大生产 | 2023-11-13 |  |  |  | 200 | 25 | 5000 | 5000 |  | 透明 | ＜4 | 71.32 | 601 | 4.7 |  |  | 合格
BP301P-2 | 20231167 | B2# | 聚酯 | 大生产 | 2023-11-13 |  |  |  | 200 | 35 | 7000 | 7000 |  | 透明 | ＜2 | 62.28 | 30 | 11.3 |  |  | 合格
PR3205H | 20231168 | B2# | 聚酯 | 大生产 | 2023-11-14 |  |  |  | 200 | 37 | 7400 | 7400 |  | 透明 | ＜2 | 60.32 | 17 | 4.3 |  |  | 合格
PR302-70 | 20231169 | B2# | 聚酯 | 大生产 | 2023-11-11 |  |  |  | 200 | 29.25 | 5850 | 5850 |  | 透明 | ＜2 | 70.69 | 43 | 13.2 |  |  | 合格
PR301N-75 | 20231170 | C6# | 聚酯 | 大生产 | 2023-11-13 |  |  |  | 200 | 58 | 11600 | 11600 |  | 透明 | 6 | 73.35 | 29 | 4.4 |  |  | 合格
PR301S | 20231171 | B1# | 聚酯 | 大生产 | 2023-11-11 | 1400 | 20231136*7 |  | 1000 | 8 | 8000 | 8000 |  | 透明 | ＜2 | 62.08 | 23 | 5.4 |  |  | 合格
PR301 | 20231172 | C1# | 聚酯 | 大生产 | 2023-11-13 |  |  |  | 200 | 80 | 16000 | 16000 |  | 透明 | ＜1 | 59.59 | 15 | 4 |  |  | 合格
PR301T-75 | 20231173 | C2# | 聚酯 | 大生产 | 2023-11-14 |  |  |  | 200 | 64 | 12800 | 12800 |  | 透明 | ＜5 | 71.93 | 23 | 5 |  |  | 合格
AR3129-65 | 20231174 | C6# | 聚酯 | 大生产 | 2023-11-13 |  |  |  | 200 | 45 | 9000 | 9000 |  | 透明 | ＜4 | 66.61 | 147 | 4.6 |  |  | 合格
PR301S | 20231175 | C3# | 聚酯 | 大生产 | 2023-11-14 |  |  |  | 1000 | 11 | 11000 | 11000 |  | 透明 | ＜2 | 61.03 | 23 | 5.8 |  |  | 合格
A105F | 20231176 | B# | 聚酯 | 大生产 | 2023-11-14 |  |  |  | 25 | 25 | 625 | 625 |  | 透明 | 1 | 43.56 |  | 96.1 |  |  | 合格
A1681 | 20231177 | B5# | 聚酯 | 大生产 | 2023-11-17 |  |  |  | 200 | 20 | 4000 | 4000 |  | 透明 | 2.5 | 61.52 | 9 | 77 |  |  | 合格
PR3205F | 20231178 | C4# | 聚酯 | 大生产 | 2023-11-20 | 400 | 20220902*1桶 20191220*1桶 |  | 200 | 85 | 17000 | 17000 |  | 透明 | ＜2 | 61.06 | 15 | 4 |  |  | 合格
PR3205F | 20231179 | C3# | 聚酯 | 大生产 | 2023-11-21 | 700 | 20230345*500kg 20191220*1桶 |  | 200 | 84 | 16800 | 16800 |  | 透明 | ＜2 | 61.34 | 17 | 4.6 |  |  | 合格
PR3205F | 20231180 | C4# | 聚酯 | 大生产 | 2023-11-23 | 200 | 20191220*1桶 |  | 200 | 80 | 16000 | 16000 |  | 透明 | ＜2 | 60.42 | 20 | 5.4 |  |  | 合格
PR3205F | 20231181 | C3# | 聚酯 | 大生产 | 2023-11-24 | 200 | 20191220*1桶 |  | 200 | 85 | 17000 | 17000 |  | 透明 | ＜2 | 61.09 | 18 | 5.5 |  |  | 合格
PR3205F | 20231182 | C3# | 聚酯 | 大生产 | 2023-11-25 | 200 | 20191220*1桶 |  | 1000 | 16 | 16000 | 16000 |  | 透明 | 3.5 | 61.49 | 19 | 4.5 |  |  | 合格
PR3205F | 20231183 | C3# | 聚酯 | 大生产 | 2023-11-26 | 500 | 20191220*1桶 20230243*300kg |  | 200 | 87 | 17400 | 17400 |  | 透明 | ＜2 | 61.62 | 18 | 4.5 |  |  | 合格
PR3205F | 20231184 | C4# | 聚酯 | 大生产 | 2023-11-25 | 200 | 20191220*1桶 |  | 200 | 80 | 16000 | 16000 |  | 透明 | ＜2 | 60.52 | 19 | 4.5 |  |  | 合格
PR3205F | 20231185 | C3# | 聚酯 | 大生产 | 2023-11-28 | 600 | 20191220*1桶 20230243*400kg |  | 200 | 86 | 17200 | 17200 |  | 透明 | ＜2 | 61.83 | 21 | 4.9 |  |  | 合格
PR9520C | 20231186 | C4# | 聚酯 | 大生产 | 2023-11-27 | 500 | 20191220*1桶 20230243*300kg |  | 200 | 81 | 15400 | 15400 |  | 透明 | ＜2 | 60.64 | 28 | 3.5 |  |  | 合格
PR301 | 20231187 | C1# | 聚酯 | 大生产 | 2023-11-27 | 400 | 20211247*1桶 20230437*1桶 |  | 200 | 83 | 16400 | 16400 |  | 透明 | 1 | 60.56 | 19 | 4.9 |  |  | 合格
PR309-3 | 20231188 | C1# | 聚酯 | 大生产 | 2023-11-25 | 1200 | 20231017*1000KG NL202*1桶 |  | 1000 | 15 | 15000 | 15000 |  | 透明 | 2 | 59.86 | 18 | 3.4 |  |  | 合格
PR309-3 | 20231189 | C1# | 聚酯 | 大生产 | 2023-11-26 | 200 | NL202*1桶 |  | 1000 | 14 | 14000 | 14000 |  | 透明 | 1 | 59.72 | 20 | 3.2 |  |  | 合格
PR358-60 | 20231190 | C1# | 聚酯 | 大生产 | 2023-11-20 | 400 | 20221268*400 |  | 200 | 81.5 | 16300 | 16300 |  | 透明 | ＜1 | 60.58 | 18 | 3.4 |  |  | 合格
BP303 | 20231191 | C1# | 聚酯 | 大生产 | 2023-11-22 | 200 | 20211069*1桶 |  | 200 | 77 | 15400 | 15400 |  | 透明 | ＜2 | 60.41 | 15 | 3.3 |  |  | 合格
WX804 | 20231192 | C1# | 聚酯 | 大生产 | 2023-11-23 |  |  |  | 200 | 62 | 12400 | 12400 |  | 透明 | ＜1 | 69.14 | 4939 | 6.8 |  |  | 合格
PR301N-75 | 20231193 | C4# | 聚酯 | 大生产 | 2023-11-23 |  |  |  | 200 | 60 | 12000 | 12000 |  | 透明 | ＜10 | 71.68 | 27 | 6.8 |  |  | 合格
BP301P-2 | 20231194 | C3# | 聚酯 | 大生产 | 2023-11-20 |  |  |  | 200 | 70 | 14000 | 14000 |  | 透明 | 1 | 61.52 | 33 | 10.7 |  |  | 合格
AR3013 | 20231195 | C5# | 聚酯 | 大生产 | 2023-11-21 | 200 | 20231066*1桶 |  | 200 | 65 | 12800 | 12800 |  | 透明 | ＜1 | 70.84 | 95 | 6.4 |  |  | 合格
AR3013 | 20231196 | C5# | 聚酯 | 大生产 | 2023-11-22 | 300 | 20231034*100KG 20221042*1桶 |  | 200 | 67 | 13400 | 13400 |  | 透明 | ＜1 | 71.18 | 101 | 4.8 |  |  | 合格
AR108A | 20231197 | C5# | 聚酯 | 大生产 | 2023-11-20 |  |  |  | 200 | 61 | 12200 | 12200 |  | 透明 | ＜1 | 78.86 | 232 | 7.4 |  |  | 合格
AR108A | 20231198 | C5# | 聚酯 | 大生产 | 2023-11-26 |  |  |  | 200 | 63 | 12600 | 12600 |  | 透明 | ＜1 | 78.13 | 275 | 6.9 |  |  | 合格
PR301N-75 | 20231199 | C4# | 聚酯 | 大生产 | 2023-11-24 | 700 | PR301N-75*600KG PR301N*100KG |  | 200 | 65 | 13000 | 13000 |  | 透明 | ＜12 | 72.72 | 30 | 8.2 |  |  | 合格
AR3010-60 | 202311100 | C2# | 聚酯 | 大生产 | 2023-11-20 |  |  |  | 200 | 75 | 15000 | 15000 |  | 透明 | ＜1 | 60.4 | 35 | 5 |  |  | 合格
AR3010-60 | 202311101 | C2# | 聚酯 | 大生产 | 2023-11-21 |  |  |  | 200 | 74 | 14800 | 14800 |  | 透明 | ＜1 | 61.42 | 32 | 4.9 |  |  | 合格
AR3010-60 | 202311102 | C2# | 聚酯 | 大生产 | 2023-11-22 |  |  |  | 200 | 75 | 15000 | 15000 |  | 透明 | ＜1 | 60.76 | 34 | 4.4 |  |  | 合格
AR3070H-65 | 202311103 | C6# | 聚酯 | 大生产 | 2023-11-21 |  |  |  | 200 | 72 | 14400 | 14400 |  | 透明 | ＜2 | 64.14 | 173 | 6.7 |  |  | 合格
AR3070G-65 | 202311104 | C6# | 聚酯 | 大生产 | 2023-11-27 |  |  |  | 200 | 70 | 14000 | 14000 |  | 透明 | 1 | 65.18 | 172 | 7 |  |  | 合格
AR3070H | 202311105 | C2# | 聚酯 | 大生产 | 2023-11-23 | 1000 | 20231040*5桶 |  | 200 | 70 | 13000 | 13000 |  | 透明 | ＜2 | 70.76 | 1027 | 6.8 |  |  | 合格
AR3070H | 202311106 | C6# | 聚酯 | 大生产 | 2023-11-26 |  |  |  | 200 | 65 | 13000 | 13000 |  | 透明 | ＜2 | 71.01 | 986 | 5.8 |  |  | 合格
AR3129-70 | 202311107 | C6# | 聚酯 | 大生产 | 2023-11-21 | 200 | 20221006*1桶 |  | 200 | 67 | 13400 | 13400 |  | 透明 | ＜4 | 71.48 | 708 | 4.8 |  |  | 合格
AR3129-70 | 202311108 | C6# | 聚酯 | 大生产 | 2023-11-22 | 200 | 20221006*1桶 |  | 200 | 67 | 13400 | 13400 |  | 透明 | 3 | 72.08 | 640 | 4.3 |  |  | 合格
AR3129-70 | 202311109 | C6# | 聚酯 | 大生产 | 2023-11-23 | 200 | 20220906*1桶 |  | 200 | 68 | 13600 | 13600 |  | 透明 | ＜3 | 70.51 | 674 | 5.9 |  |  | 合格
PR3015 | 202311110 | C2# | 聚酯 | 大生产 | 2023-11-25 |  |  |  | 200 | 74 | 14800 | 14800 |  | 透明 | ＜1 | 59.58 | 40 | 4.7 |  |  | 合格
PR3015 | 202311111 | C2# | 聚酯 | 大生产 | 2023-11-28 | 800 | 20230732*4桶 |  | 200 | 75 | 15000 | 15000 |  | 透明 | ＜1 | 60.56 | 42 | 4.8 |  |  | 合格
AR3013 | 202311112 | C5# | 聚酯 | 大生产 | 2023-11-24 |  |  |  | 200 | 66 | 13200 | 13200 |  | 透明 | ＜1 | 71.29 | 96 | 4 |  |  | 合格
AR1007 | 202311113 | C6# | 聚酯 | 大生产 | 2023-11-25 | 400 | 20231144*2桶 |  | 200 | 69 | 13400 | 13400 |  | 透明 | ＜4 | 66.43 | 155 | 2.8 |  |  | 合格
PR301S | 202311114 | C4# | 聚酯 | 大生产 | 2023-11-26 |  |  |  | 200 | 69 | 16000 | 16000 |  | 透明 | ＜2 | 60.52 | 19 | 5.6 |  |  | 合格
A1681 | 202311115 | B5# | 聚酯 | 大生产 | 2023-11-25 |  |  |  | 200 | 80 | 4000 | 4000 |  | 透明 | 3 | 60.91 | 11 | 71.8 |  |  | 合格
AR3070F | 202311116 | C5# | 聚酯 | 大生产 | 2023-11-26 |  |  |  | 200 | 66 | 13200 | 13200 |  | 透明 | ＜4 | 65.29 | 690 | 8.9 |  |  | 合格
A105F | 202311117 | B# | 聚酯 | 大生产 | 2023-11-26 |  |  |  | 25 | 27 | 675 | 675 |  | 透明 | ＜1 | 43.05 |  | 96.5 |  |  | 合格
PR301N-75 | 20231201 | A1# | 聚酯 | 大生产 | 2023-12-3 |  |  |  | 200 | 47 | 9400 | 9400 |  | 透明 | ＜9 | 71.65 | 47 | 8.5 |  |  | 合格
PR301N-75 | 20231202 | A1# | 聚酯 | 大生产 | 2023-12-5 |  |  |  | 200 | 60 | 12000 | 12000 |  | 透明 | 10 | 71.52 | 27 | 5.1 |  |  | 合格
PR3205F | 20231203 | A2# | 聚酯 | 大生产 | 2023-12-8 |  |  | 颜色深 | 200 | 77 | 15400 | 15400 |  | 透明 | 7 | 59.45 | 20 | 4.9 |  |  | 不合格
PR3205F | 20231204 | A3# | 聚酯 | 大生产 | 2023-12-5 | 是 | 20231167*2000 |  | 200 | 65 | 13000 | 13000 |  | 透明 | 3 | 60.77 | 19 | 5.7 |  |  | 合格
PR3205F | 20231205 | A2# | 聚酯 | 大生产 | 2023-12-5 |  |  | 颜色深 | 200 | 62 | 12400 | 12400 |  | 透明 | ＜12 | 59.73 | 24 | 7.4 |  |  | 不合格
A1681 | 20231206 | B5# | 聚酯 | 大生产 | 2023-12-4 |  |  |  | 200 | 16 | 3600 | 3600 |  | 透明 | ＜1 | 59.71 | 9 | 73.3 |  |  | 合格
AER568 | 20231207 | A5# | 聚酯 | 大生产 | 2023-12-8 |  |  |  | 25 | 38 | 950 | 950 |  | 透明 | ＜1 | 71.36 | 9 | 54.7 |  |  | 合格
PR3205F | 20231208 | A2# | 聚酯 | 大生产 | 2023-12-10 |  |  |  | 200 | 81 | 16200 | 16200 |  | 透明 | ＜4 | 61.26 | 21 | 4.3 |  |  | 合格
PR358-60 | 20231209 | A1# | 聚酯 | 大生产 | 2023-12-6 |  |  |  | 900 | 17.1 | 15400 | 15400 |  | 透明 | ＜1 | 60.93 | 20 | 3.9 |  |  | 合格
PR9520S | 20231210 | A1# | 聚酯 | 大生产 | 2023-12-8 |  |  |  | 200 | 75 | 15000 | 15000 |  | 透明 | 3 | 56.01 | 32 | 5.1 |  |  | 合格
AR3013 | 20231211 | A3# | 聚酯 | 大生产 | 2023-12-7 |  |  |  | 200 | 61 | 12200 | 12200 |  | 透明 | ＜1 | 72.12 | 94 | 4.9 |  |  | 合格
AR3013 | 20231212 | A3# | 聚酯 | 大生产 | 2023-12-12 |  |  |  | 200 | 63 | 12600 | 12600 |  | 透明 | ＜1 | 71.77 | 127 | 7.1 |  |  | 合格
AR3013 | 20231213 | A3# | 聚酯 | 大生产 | 2023-12-13 |  |  |  | 200 | 65 | 13000 | 13000 |  | 透明 | ＜1 | 71.54 | 111 | 6.7 |  |  | 合格
AR3013 | 20231214 | A3# | 聚酯 | 大生产 | 2023-12-15 |  |  |  | 200 | 68 | 13600 | 13600 |  | 透明 | ＜1 | 71.06 | 119 | 6.4 |  |  | 合格
AR108A | 20231215 | A3# | 聚酯 | 大生产 | 2023-12-8 |  |  |  | 200 | 59 | 11800 | 11800 |  | 透明 | ＜1 | 79.26 | 315 | 8.8 |  |  | 合格
AR108A | 20231216 | A3# | 聚酯 | 大生产 | 2023-12-9 |  |  |  | 200 | 62 | 12400 | 12400 |  | 透明 | ＜1 | 78.14 | 290 | 7.9 |  |  | 合格
AR108A | 20231217 | A3# | 聚酯 | 大生产 | 2023-12-11 |  |  |  | 200 | 61 | 12200 | 12200 |  | 透明 | ＜1 | 78.89 | 317 | 12 |  |  | 合格
PR396C | 20231218 | A2# | 聚酯 | 大生产 | 2023-12-12 |  |  |  | 200 | 77 | 15400 | 15400 |  | 透明 | 1.5 | 61.24 | 32 | 3.9 |  |  | 合格
XC1535 | 20231219 | B1# | 聚酯 | 大生产 | 2023-12-21 |  |  |  | 200 | 25 | 5375 | 5375 |  | 透明 | ＜1 | 75.08 | 125 | 25.6 |  |  | 合格
PR301 | 20231220 | A1# | 聚酯 | 大生产 | 2023-12-11 |  |  |  | 200 | 80 | 16000 | 16000 |  | 透明 | ＜2 | 61.55 | 17 | 5.3 |  |  | 合格
PR387-3 | 20231221 | B2# | 聚酯 | 大生产 | 2023-12-25 |  |  |  | 200 | 38 | 7600 | 7600 |  | 透明 | 1 | 62.01 | 26 | 2.5 |  |  | 合格
BP303 | 20231222 | B2# | 聚酯 | 大生产 | 2023-12-20 |  |  |  | 200 | 37 | 7400 | 7400 |  | 透明 | 1.8 | 60.53 | 20 | 3.7 |  |  | 合格
NL1387A | 20231223 | B2# | 聚酯 | 大生产 | 2023-12-26 |  |  |  | 200 | 27 | 5400 | 5400 |  | 透明 | ＜1 | 80.54 | 6 | 2.9 |  |  | 合格
PR301 | 20231224 | A1# | 聚酯 | 大生产 | 2023-12-14 |  |  |  | 200 | 79 | 15800 | 15800 |  | 透明 | 1.8 | 61.6 | 18 | 5 |  |  | 合格
A1681 | 20231225 | B3# | 聚酯 | 大生产 | 2023-12-29 |  |  |  | 200 | 11 | 3240 | 3240 |  | 透明 | ＜1 | 60.95 | 7 | 76 |  |  | 合格
PR301 | 20231226 | A1# | 聚酯 | 大生产 | 2023-12-15 |  |  |  | 200 | 81 | 16200 | 16200 |  | 透明 | 1.3 | 60.51 | 17 | 5 |  |  | 合格
PR358-60 | 20231227 | A1# | 聚酯 | 大生产 | 2023-12-30 |  |  |  | 900 | 12 | 15800 | 15800 |  | 透明 | ＜2 | 61.19 | 19 | 4.8 |  |  | 合格
CP206 | 20231228 | B2# | 聚酯 | 大生产 | 2023-12-5 |  |  |  | 200 | 18 | 3600 | 3600 |  | 透明 | ＜1 | 86.89 | 20 | 2.1 |  |  | 合格
CP206 | 20231229 | B2# | 聚酯 | 大生产 | 2023-12-6 |  |  |  | 200 | 20 | 4000 | 4000 |  | 透明 | ＜1 | 86.93 | 19 | 2.3 |  |  | 合格
AR3129C | 20231230 | B1# | 聚酯 | 大生产 | 2023-12-6 |  |  |  | 200 | 35 | 7000 | 7000 |  | 透明 | ＜2 | 60.56 | 78 | 4.1 |  |  | 合格
AR3129C | 20231231 | B2# | 聚酯 | 大生产 | 2023-12-7 |  |  |  | 200 | 38 | 7600 | 7600 |  | 透明 | ＜2 | 59.94 | 145 | 4.7 |  |  | 合格
AR3129C | 20231232 | B1# | 聚酯 | 大生产 | 2023-12-8 |  |  |  | 200 | 37 | 7400 | 7400 |  | 透明 | ＜2 | 60.05 | 103 | 4.4 |  |  | 合格
AR3129CJ | 20231233 | B1# | 聚酯 | 大生产 | 2023-12-11 |  |  | 粘度高 | 200 | 22 | 4400 | 4400 |  | 透明 | ＜4 | 64.49 | 32 | 1.7 |  |  | 合格
A800-2 | 20231234 | B3# | 聚酯 | 大生产 | 2023-12-23 |  |  |  | 200 | 21 | 4200 | 4200 |  | 透明 | ＜1 | 69.46 | 11 | 54.7 |  |  | 合格
PR502 | 20231235 | B2# | 聚酯 | 大生产 | 2023-12-10 |  |  |  | 200 | 30 | 6000 | 6000 |  | 透明 | ＜3 | 65.15 | 22 | 5.3 |  |  | 合格
PR313 | 20231236 | B2# | 聚酯 | 大生产 | 2023-12-11 |  |  |  | 200 | 36 | 7200 | 7200 |  | 透明 | 3.8 | 60.7 | 17 | 4 |  |  | 合格
PR305B | 20231237 | B2# | 聚酯 | 大生产 | 2023-12-12 |  |  |  | 200 | 36 | 7200 | 7200 |  | 透明 | 1.5 | 61.25 | 26 | 3 |  |  | 合格
PU713 | 20231238 | B5# | 聚酯 | 大生产 | 2023-12-8 |  |  |  | 200 | 27 | 5400 | 5400 |  | 透明 | ＜13 | 60.22 | 18 |  |  | 0.19 | 合格
PU713 | 20231239 | B5# | 聚酯 | 大生产 | 2023-12-9 |  |  |  | 200 | 28 | 5600 | 5600 |  | 透明 | ＜11 | 62.65 | 22 |  |  | 0.1 | 合格
PU713 | 20231240 | B5# | 聚酯 | 大生产 | 2023-12-10 |  |  |  | 200 | 28 | 5600 | 5600 |  | 透明 | 10 | 60.93 | 19 |  |  | 0.15 | 合格
A1681 | 20231241 | B5# | 聚酯 | 大生产 | 2023-12-6 |  |  |  | 200 | 16 | 3600 | 3600 |  | 透明 | ＜1 | 59.52 | 10 | 74.1 |  |  | 合格
PR301N-75 | 20231242 | A2# | 聚酯 | 大生产 | 2023-12-6 |  |  |  | 200 | 61 | 12200 | 12200 |  | 透明 | ＜9 | 70.37 | 25 | 4 |  |  | 合格
PR9520M | 20231243 | B2# | 聚酯 | 大生产 | 2023-12-8 |  |  |  | 200 | 33 | 6600 | 6600 |  | 透明 | ＜2 | 60.33 | 53 | 3.2 |  |  | 合格
PR301S | 20231244 | A3# | 聚酯 | 大生产 | 2023-12-6 |  |  |  | 1000 | 11 | 11000 | 11000 |  | 透明 | ＜4 | 61.79 | 20 | 6.9 |  |  | 合格
PR3205F | 20231245 | A2# | 聚酯 | 大生产 | 2023-12-13 |  |  |  | 200 | 85 | 17000 | 17000 |  | 透明 | 2 | 61.52 | 22 | 4.9 |  |  | 合格
AR3129-65 | 20231246 | B2# | 聚酯 | 大生产 | 2023-12-11 |  |  |  | 200 | 34 | 6800 | 6800 |  | 透明 | ＜3 | 66 | 167 | 5.6 |  |  | 合格
AR3129C | 20231247 | B1# | 聚酯 | 大生产 | 2023-12-12 |  |  |  | 200 | 38 | 7600 | 7600 |  | 透明 | ＜4 | 60.77 | 91 | 4.3 |  |  | 合格
A103 | 20231248 | B3# | 聚酯 | 大生产 | 2023-12-10 |  |  |  | 200 | 20 | 5500 | 5500 |  | 透明 | ＜1 | 76.9 |  | 64.4 |  |  | 合格
WX804 | 20231249 | A1# | 聚酯 | 大生产 | 2023-12-12 |  |  |  | 200 | 61 | 12200 | 12200 |  | 透明 | ＜1 | 68.33 | 5721 | 51 | 1;1透明 |  | 合格
PR3205F | 20231250 | A2# | 聚酯 | 大生产 | 2023-12-15 |  |  |  | 200 | 83 | 16600 | 16600 |  | 透明 | 3.1 | 61.65 | 21 | 4.5 |  |  | 合格
PR3205F | 20231251 | A2# | 聚酯 | 大生产 | 2023-12-17 |  |  |  | 200 | 81 | 16200 | 16200 |  | 透明 | 2.5 | 61.91 | 20 | 4.1 |  |  | 合格
PR3205F | 20231252 | A2# | 聚酯 | 大生产 | 2023-12-19 |  |  |  | 200 | 80 | 16000 | 16000 |  | 透明 | 3.5 | 61.84 | 22 | 4.7 |  |  | 合格
PR3205F | 20231253 | A2# | 聚酯 | 大生产 | 2023-12-22 |  |  |  | 200 | 81 | 16200 | 16200 |  | 透明 | 3.8 | 61.54 | 24 | 3.9 |  |  | 合格
AR3129C | 20231254 | B1# | 聚酯 | 大生产 | 2023-12-13 |  |  |  | 200 | 38 | 7600 | 7600 |  | 透明 | 3.2 | 60.73 | 70 | 4 |  |  | 合格
AR3129C | 20231255 | B1# | 聚酯 | 大生产 | 2023-12-14 |  |  |  | 200 | 37 | 7400 | 7400 |  | 透明 | 2.9 | 60.71 | 78 | 4.3 |  |  | 合格
AR3129-65 | 20231256 | B1# | 聚酯 | 大生产 | 2023-12-17 |  |  |  | 200 | 35 | 7000 | 7000 |  | 透明 | 3.1 | 66.25 | 162 | 4.8 |  |  | 合格
AR3129-65 | 20231257 | B1# | 聚酯 | 大生产 | 2023-12-18 |  |  |  | 200 | 34 | 6800 | 6800 |  | 透明 | 2.9 | 66.85 | 175 | 5.4 |  |  | 合格
PR301S | 20231258 | A2# | 聚酯 | 大生产 | 2023-12-13 |  |  |  | 1000 | 13 | 13000 | 13000 |  | 透明 | 2 | 61.6 | 23 | 6.1 |  |  | 合格
PR309-3 | 20231259 | A1# | 聚酯 | 大生产 | 2023-12-17 |  |  |  | 1000 | 13 | 13000 | 13000 |  | 透明 | 1.8 | 58.77 | 24 | 4.4 |  |  | 合格
AR3070M | 20231260 | B1# | 聚酯 | 大生产 | 2023-12-16 |  |  |  | 200 | 33 | 6600 | 6600 |  | 透明 | 3.9 | 65.84 | 1324 | 7.8 |  |  | 合格
PR3015 | 20231261 | A3# | 聚酯 | 大生产 | 2023-12-17 |  |  |  | 1000 | 12 | 12000 | 12000 |  | 透明 | ＜1 | 58.24 | 32 | 5.3 |  |  | 合格
PR3015 | 20231262 | A3# | 聚酯 | 大生产 | 2023-12-21 |  |  |  | 1000 | 13 | 13000 | 13000 |  | 透明 | ＜1 | 60.63 | 33 | 5.5 |  |  | 合格
PR9520M | 20231263 | B2# | 聚酯 | 大生产 | 2023-12-18 |  |  |  | 200 | 35 | 7000 | 7000 |  | 透明 | 4 | 60.55 | 71 | 2.9 |  |  | 合格
PR301 | 20231264 | A1# | 聚酯 | 大生产 | 2023-12-21 |  |  |  | 200 | 84 | 16800 | 16800 |  | 透明 | 1.5 | 59.81 | 14 | 5.3 |  |  | 合格
PR358-60 | 20231265 | A1# | 聚酯 | 大生产 | 2023-12-19 |  |  |  | 900 | 15 | 16500 | 16500 |  | 透明 | 1.1 | 61.3 | 18 | 3.6 |  |  | 合格
WX804 | 20231266 | A1# | 聚酯 | 大生产 | 2023-12-22 |  |  |  | 200 | 62 | 12400 | 12400 |  | 透明 | ＜1 | 69.01 | 51 | 6 | 3737 | 1;1透明 | 合格
WX804 | 20231267 | A1# | 聚酯 | 大生产 | 2023-12-23 |  |  |  | 200 | 66 | 13200 | 13200 |  | 透明 | ＜1 | 68.6 | 46 | 6 | 3935 | 1;1透明 | 合格
PR309-3 | 20231268 | A1# | 聚酯 | 大生产 | 2023-12-19 |  |  |  | 1000 | 14 | 14000 | 14000 |  | 透明 | 1.9 | 60.49 | 19 | 3.6 |  |  | 合格
PR313 | 20231269 | B2# | 聚酯 | 大生产 | 2023-12-16 |  |  |  | 200 | 37 | 7400 | 7400 |  | 透明 | 3.1 | 60.87 | 17 | 4.3 |  |  | 合格
PR3205F | 20231270 | A3# | 聚酯 | 大生产 | 2023-12-19 |  |  |  | 200 | 65 | 13000 | 13000 |  | 透明 | 3.9 | 59.38 | 23 | 5.4 |  |  | 合格
AR3129C | 20231271 | B1# | 聚酯 | 大生产 | 2023-12-20 |  |  |  | 200 | 38 | 7600 | 7600 |  | 透明 | 3.1 | 61.77 | 73 | 4.6 |  |  | 合格
AR3129C | 20231272 | B1# | 聚酯 | 大生产 | 2023-12-24 |  |  |  | 200 | 38 | 7600 | 7600 |  | 透明 | 3 | 62.68 | 91 | 3.9 |  |  | 合格
AR3129C | 20231273 | B1# | 聚酯 | 大生产 | 2023-12-25 |  |  |  | 200 | 37 | 7400 | 7400 |  | 透明 | 3 | 62.39 | 66 | 4.8 |  |  | 合格
PR3205F | 20231274 | A2# | 聚酯 | 大生产 | 2023-12-23 |  |  |  | 200 | 82 | 16400 | 16400 |  | 透明 | 2.2 | 61.1 | 22 | 4 |  |  | 合格
PR3205F | 20231275 | A2# | 聚酯 | 大生产 | 2023-12-25 |  |  |  | 200 | 80 | 16000 | 16000 |  | 透明 | 2.8 | 61.4 | 18 | 4.3 |  |  | 合格
PR3205F | 20231276 | A2# | 聚酯 | 大生产 | 2023-12-27 |  |  |  | 1000 | 17 | 17000 | 17000 |  | 透明 | 3.5 | 61.42 | 19 | 4.1 |  |  | 合格
AR3070M | 20231277 | B1# | 聚酯 | 大生产 | 2023-12-22 |  |  |  | 200 | 33 | 6600 | 6600 |  | 透明 | 3.8 | 67.04 | 1548 | 10.1 |  |  | 合格
A1681 | 20231278 | B3# | 聚酯 | 大生产 | 2023-12-19 |  |  |  | 200 | 14 | 4200 | 4200 |  | 透明 | 2.2 | 61.55 | 9 | 69 |  |  | 合格
AR3070P | 20231279 | A3# | 聚酯 | 大生产 | 2023-12-26 |  |  |  | 200 | 59 | 11800 | 11800 |  | 透明 | 2.5 | 70.15 | 206 | 5.4 |  |  | 合格
PR301S | 20231280 | A3# | 聚酯 | 大生产 | 2023-12-19 |  |  |  | 1000 | 8 | 8000 | 8000 |  | 透明 | 3.9 | 60.24 | 24 | 6.1 |  |  | 合格
A105F | 20231281 | B# | 聚酯 | 大生产 | 2023-12-20 |  |  |  | 25 | 26 | 650 | 650 |  | 透明 | <1 | 42.5 | 无 | 90.9 |  |  | 合格
AR3013 | 20231282 | A3# | 聚酯 | 大生产 | 2023-12-22 |  |  |  | 200 | 65 | 13000 | 13000 |  | 透明 | <1 | 71.74 | 127 | 5.8 |  |  | 合格
AR3160 | 20231283 | B1# | 聚酯 | 大生产 | 2023-12-21 |  |  |  | 200 | 36 | 7200 | 7200 |  | 透明 | 2.9 | 60.3 | 280 | 2.9 |  |  | 合格
PR301S | 20231284 | A2# | 聚酯 | 大生产 | 2023-12-20 |  |  |  | 200 | 50 | 10000 | 10000 |  | 透明 | 3 | 60.83 | 21 | 5.5 |  |  | 合格
PR380 | 20231285 | B2# | 聚酯 | 大生产 | 2023-12-24 |  |  |  | 200 | 26 | 5200 | 5200 |  | 透明 | <1 | 78.58 | 78 | 6.4 |  |  | 合格
XC1535 | 20231286 | B2# | 聚酯 | 大生产 | 2023-12-22 |  |  |  | 200 | 29 | 5800 | 5800 |  | 透明 | ＜1 | 74.3 | 111 | 26.4 |  |  | 合格
AR3010-60 | 20231287 | A3# | 聚酯 | 大生产 | 2023-12-23 |  |  |  | 200 | 65 | 13000 | 13000 |  | 透明 | <1 | 60.53 | 41 | 5.2 |  |  | 合格
AR3010-60 | 20231288 | A3# | 聚酯 | 大生产 | 2023-12-27 |  |  |  | 200 | 67 | 13400 | 13400 |  | 透明 | <1 | 60.36 | 39 | 5.7 |  |  | 合格
AR3013 | 20231289 | A3# | 聚酯 | 大生产 | 2023-12-25 |  |  |  | 200 | 65 | 13000 | 13000 |  | 透明 | <1 | 71.6 | 114 | 5.3 |  |  | 合格
AR3010-60 | 20231290 | A3# | 聚酯 | 大生产 | 2023-12-30 |  |  |  | 200 | 66 | 13200 | 13200 |  | 透明 | <1 | 61.04 | 43 | 6.2 |  |  | 合格
A103 | 20231291 | B3# | 聚酯 | 大生产 | 2023-12-24 |  |  |  | 200 | 25 | 5000 | 5000 |  | 透明 | <1 | 77.67 |  | 61.7 |  |  | 合格
AR3735-60 | 20231292 | C5# | 聚酯 | 大生产 | 2023-12-31 |  | 颜色深 |  | 200 | 75 | 15000 | 15000 |  | 透明 | 8.1 | 61.11 | 107 | 5.8 |  |  | 不合格
PR3205F | 20231293 | A2# | 聚酯 | 大生产 | 2023-12-30 |  |  |  | 200 | 81 | 16200 | 16200 |  | 透明 | 3.1 | 61.68 | 18 | 4.6 |  |  | 合格
AR3070M | 20231294 | C6# | 聚酯 | 大生产 | 2023-12-30 |  |  |  | 200 | 70 | 14000 | 14000 |  | 透明 | 3.7 | 64.26 | 1052 | 9.1 |  |  | 合格
AR3070M | 20231295 | B1# | 聚酯 | 大生产 | 2023-12-23 |  |  |  | 200 | 34 | 6800 | 6800 |  | 透明 | 3.5 | 63.56 | 1295 | 7.9 |  |  | 合格
PR301S | 20231296 | A2# | 聚酯 | 大生产 | 2023-12-26 |  |  |  | 200 | 10 | 14000 | 14000 |  | 透明 | 3.3 | 61.33 | 19 | 5.2 |  |  | 合格
PR9520C | 20231297 | C4# | 聚酯 | 大生产 | 2023-12-31 |  |  |  | 200 | 79 | 15800 | 15800 |  | 透明 | 3.1 | 61.33 | 27 | 4.2 |  |  | 合格
PR301S | 20231298 | A2# | 聚酯 | 大生产 | 2023-12-30 |  |  |  | 1000 | 10 | 10000 | 10000 |  | 透明 | 3.3 | 60.53 | 19 | 5.6 |  |  | 合格
PR301 | 20231299 | A1# | 聚酯 | 大生产 | 2023-12-27 |  |  |  | 200 | 81 | 16200 | 16200 |  | 透明 | 1.1 | 60.14 | 13 | 6.2 |  |  | 合格
PR309-3 | 202312100 | A1# | 聚酯 | 大生产 | 2023-12-24 |  |  |  | 1000 | 15 | 15000 | 15000 |  | 透明 | 2.1 | 61.05 | 18 | 3.9 |  |  | 合格
PR309-3 | 202312101 | A1# | 聚酯 | 大生产 | 2023-12-26 |  | 投错料 |  | 200 | 73 | 14600 | 14600 |  | 透明 | 2.1 | 62.82 | 16 | 6.4 |  |  | 不合格
AR3129-65 | 202312103 | B1# | 聚酯 | 大生产 | 2023-12-26 |  |  |  | 200 | 36 | 7200 | 7200 |  | 透明 | 3.3 | 66.09 | 240 | 4.8 |  |  | 合格
NL568 | 202312106 | B# | 聚酯 | 大生产 | 2023-12-26 |  |  |  | 200 | 5 | 1050 | 1050 |  | 透明 | <1 | 70.2 | 5 | 74.1 |  |  | 合格
`.
Note on R82: WYQC: 41
Note on R112: WYQC: 3492
Note on K121: WYQC: 55*200 5*1000
Note on R124: WYQC: 154707
Note on R127: WYQC: 13690
Note on K136: WYQC: 26*200 2*25
Note on K159: WYQC: 33*200 10*1000
Note on R160: WYQC: 21438
Note on R161: WYQC: 12407
Note on R180: WYQC: 4198
Note on K188: WYQC: 24*200 19*25
Note on R214: WYQC: 14328
Note on K221: WYQC: 52*200 5*1000
Note on R223: WYQC: 13794
Note on R226: WYQC: 4218
Note on R232: WYQC: 157
Note on R233: WYQC: 开1167
Note on K260: WYQC: 20*200 14*1000
Note on K262: WYQC: 50*200 6*1000
Note on K264: WYQC: 50*200 8*1000
Note on J270: WYQC: 200*24 25*20
Note on K270: WYQC: 200*24 25*20
Note on R274: WYQC: 2992
Note on K280: WYQC: 59*200 5*1000
Note on S284: WYQC: 开5.6
Note on R298: WYQC: 3250
Note on K300: WYQC: 23*200 20*25
Note on K318: WYQC: 31*200 7*1000
Note on K328: WYQC: 20*25 22*200
Note on Q416: WYQC: 开60.17
Note on Q418: WYQC: 开73.99
Note on Q419: WYQC: 73.99
Note on R426: WYQC: 13049
Note on R427: WYQC: 13424
Note on R442: WYQC: 13672
Note on K444: WYQC: 35*200 4*1000
Note on K449: WYQC: 20*200 8*25
Note on K450: WYQC: 70*200 4*1000
Note on Q456: WYQC: 复测74.5
Note on R456: WYQC: 复测107
Note on S456: WYQC: 复测29.2
Note on Q458: WYQC: 开71.50
Note on R458: WYQC: 开1750
Note on K462: WYQC: 16*1000 2*200
Note on K463: WYQC: 61*200 4*1000
Note on K464: WYQC: 43*200 8*1000
Note on K466: WYQC: 22*200 12*1000
Note on R472: WYQC: 开127
Note on R477: WYQC: 开1070
Note on R478: WYQC: 40
Note on R479: WYQC: 394
Note on K482: WYQC: 40*200 8*1000
Note on K489: WYQC: 30*200 11*1000
Note on K490: WYQC: 10*1000 33*200
Note on R517: WYQC: 12462
Note on R535: WYQC: 12528
Note on R536: WYQC: 43011
Note on R557: WYQC: 开34
Note on R559: WYQC: 开1450
Note on K561: WYQC: 32*200 10*1000
Note on K564: WYQC: 50*200 6*1000
Note on K570: WYQC: 32*200 11*1000
Note on R572: WYQC: 3301
Note on R582: WYQC: 3840
Note on R583: WYQC: 3786
Note on K587: WYQC: 30*200 11*1000
Note on K591: WYQC: 1*1000 17*900
Note on R598: WYQC: 49362
Note on K604: WYQC: 19*200 16*25
Note on R644: WYQC: 20694
Note on R650: WYQC: 4023
Note on R652: WYQC: 4146
Note on K675: WYQC: 18*22 23*25
Note on K683: WYQC: 1000*3 200*62
Note on K702: WYQC: 80*200 1*25
Note on K704: WYQC: 1000*10 900*7
Note on R708: WYQC: 48299
Note on R743: WYQC: 93CPS
Note on K744: WYQC: 23*200 184*25
Note on K755: WYQC: 18*200 24*25
Note on K776: WYQC: 20*200 12*1000
Note on K781: WYQC: 58*200 6*1000
Note on K783: WYQC: 52*200 6*1000
Note on K784: WYQC: 29*200 12*1000
Note on R800: WYQC: 44770
Note on R801: WYQC: 40558
Note on R803: WYQC: 15218
Note on K806: WYQC: 50*200 7*1000
Note on K810: WYQC: 50*200 7*1000
Note on K832: WYQC: 18*200 25*20
Note on R882: WYQC: 15467
Note on R883: WYQC: 13101
Note on R930: WYQC: 57
Note on K961: WYQC: 16*200 16*25
Note on K964: WYQC: 16*900 1*1000
Note on K974: WYQC: 25*200 15*25
Note on K980: WYQC: 11*200 25*40 20*2
Note on K982: WYQC: 12*900 5*1000
Note on K996: WYQC: 16*200 16*25
Note on K1003: WYQC: 60*25 20*200
Note on S1004: WYQC: 5721
Note on K1020: WYQC: 15*900 3*1000
Note on K1033: WYQC: 14*200 56*25
Note on K1046: WYQC: 10*200 120*25
Note on K1051: WYQC: 12*1000 10*200
Note on K1058: WYQC: 5*200 5*25

## 固体份原始数据记录
产品型号 | 产品批号 | 烘烤条件 | 锡纸皮重（g） | 烘前总重（g） | 烘后总重（g） | 单样百分含量（%） | 平均百分含量（%）
PR378 | 20230101 | 150℃,2小时 | 0.4321 | 1.7432 | 1.2921 | 65.59378 | 65.44595
|  |  | 0.5314 | 1.6342 | 1.2512 | 65.27022
|  |  | 0.4532 | 1.7806 | 1.3223 | 65.47386
PR378 | 20230102 | 150℃,2小时 | 0.5406 | 1.5182 | 1.1848 | 65.89607 | 65.81131
|  |  | 0.5122 | 1.8074 | 1.3643 | 65.78907
|  |  | 0.4728 | 1.5986 | 1.213 | 65.7488
PR378E | 20230103 | 150℃,2小时 | 0.4958 | 1.8413 | 1.386 | 66.16128 | 65.93595
|  |  | 0.4971 | 1.6477 | 1.254 | 65.78307
|  |  | 0.4604 | 1.7968 | 1.3406 | 65.86351
PR378E | 20230104 | 150℃,2小时 | 0.5126 | 1.9569 | 1.4605 | 65.63041 | 65.56956
|  |  | 0.4973 | 1.7733 | 1.3334 | 65.52508
|  |  | 0.4888 | 1.9946 | 1.4759 | 65.55319
PR378 | 20230105 | 150℃,2小时 | 0.4904 | 2.1355 | 1.5846 | 66.51267 | 66.42378
|  |  | 0.4701 | 1.5887 | 1.2073 | 65.90381
|  |  | 0.5056 | 1.958 | 1.4766 | 66.85486
PR378 | 20230106 | 150℃,2小时 | 0.5125 | 1.9176 | 1.4365 | 65.76044 | 65.4903
|  |  | 0.4669 | 1.8597 | 1.3805 | 65.59449
|  |  | 0.5102 | 1.9633 | 1.4564 | 65.11596
PR378 | 20230107 | 150℃,2小时 | 0.4968 | 1.4115 | 1.0994 | 65.87952 | 65.88027
|  |  | 0.5346 | 1.7028 | 1.3028 | 65.75929
|  |  | 0.4702 | 1.5635 | 1.1918 | 66.00201
PR378 | 20230108 | 150℃,2小时 | 0.4895 | 1.3586 | 1.0538 | 64.92924 | 65.6347
|  |  | 0.469 | 1.5674 | 1.1912 | 65.75018
|  |  | 0.533 | 2.4486 | 1.8016 | 66.22468
PR378 | 20230109 | 150℃,2小时 | 0.4907 | 1.8538 | 1.3981 | 66.56885 | 65.93663
|  |  | 0.4882 | 2.0715 | 1.5259 | 65.54033
|  |  | 0.5117 | 1.754 | 1.3279 | 65.70072
PR378 | 20230110 | 150℃,2小时 | 0.5122 | 1.7169 | 1.2909 | 64.6385 | 64.63199
|  |  | 0.5322 | 1.6875 | 1.2798 | 64.71046
|  |  | 0.5014 | 1.9639 | 1.4454 | 64.54701
PR305B | 20230111 | 150℃,2小时 | 0.4747 | 1.2615 | 0.9509 | 60.52364 | 61.02303
|  |  | 0.4595 | 1.5948 | 1.154 | 61.17326
|  |  | 0.5521 | 1.8012 | 1.3187 | 61.37219
PR380 | 20230112 | 150℃,2小时 | 0.5591 | 2.1893 | 1.8523 | 79.32769 | 79.41971
|  |  | 0.4719 | 2.3159 | 1.9355 | 79.37093
|  |  | 0.543 | 1.931 | 1.6473 | 79.56052
PR301 | 20230113 | 150℃,2小时 | 0.5336 | 1.757 | 1.2726 | 60.40543 | 60.8685
|  |  | 0.4899 | 1.7722 | 1.2653 | 60.46947
|  |  | 0.4836 | 2.157 | 1.5166 | 61.73061
PR3205E | 20230114 | 150℃,2小时 | 0.4892 | 2.1469 | 1.52 | 62.18254 | 62.29679
|  |  | 0.4884 | 2.1789 | 1.5452 | 62.51405
|  |  | 0.5167 | 2.6272 | 1.8293 | 62.19379
PR3205E | 20230115 | 150℃,2小时 | 0.4619 | 2.3488 | 1.6439 | 62.64243 | 62.56953
|  |  | 0.5294 | 2.3527 | 1.6689 | 62.49657
|  |  | 0.4957 | 2.5256 | 1.7658 | 62.56958
PR3205E | 20230116 | 150℃,2小时 | 0.5066 | 1.7235 | 1.2479 | 60.91708 | 60.7458
|  |  | 0.5128 | 1.6766 | 1.2194 | 60.7149
|  |  | 0.5142 | 1.4425 | 1.0768 | 60.60541
PR3205E | 20230117 | 150℃,2小时 | 0.5164 | 2.295 | 1.6188 | 61.98133 | 61.90544
|  |  | 0.4804 | 2.1688 | 1.5207 | 61.61455
|  |  | 0.4905 | 3.0032 | 2.0514 | 62.12043
PR3205E | 20230118 | 120℃,2小时 | 0.4751 | 2.1592 | 1.512 | 61.56998 | 61.77514
|  |  | 0.5291 | 1.986 | 1.429 | 61.76814
|  |  | 0.4845 | 1.5865 | 1.1676 | 61.9873
A103 | 20230119 | 100℃,2小时 | 0.4919 | 1.7823 | 1.5019 | 78.2703 | 78.518
|  |  | 0.5041 | 2.441 | 2.026 | 78.57401
|  |  | 0.4875 | 2.58 | 2.1345 | 78.70968
A1681 | 20230120 | 150℃,2小时 | 0.4555 | 1.596 | 1.1256 | 58.75493 | 58.52939
|  |  | 0.5022 | 1.6197 | 1.157 | 58.59508
|  |  | 0.5151 | 2.0998 | 1.438 | 58.23815
PR357-60 | 20230121 | 150℃,2小时 | 0.4823 | 1.5909 | 1.1393 | 59.26394 | 59.21119
|  |  | 0.4696 | 1.8406 | 1.2784 | 58.99344
|  |  | 0.5215 | 2.0893 | 1.4524 | 59.3762
WX804 | 20230122 | 150℃,2小时 | 0.4694 | 1.7749 | 1.3583 | 68.08885 | 68.15329
|  |  | 0.5326 | 1.779 | 1.3809 | 68.06001
|  |  | 0.4868 | 1.7923 | 1.3786 | 68.31099
AR3010-60 | 20230123 | 150℃,1小时 | 0.558 | 2.2063 | 1.5594 | 60.7535 | 60.64311
|  |  | 0.4742 | 1.47 | 1.0768 | 60.51416
|  |  | 0.502 | 1.968 | 1.3913 | 60.66166
PR378 | 20230124 | 150℃,2小时 | 0.5175 | 1.5702 | 1.2085 | 65.64073 | 65.6655
|  |  | 0.5286 | 1.8788 | 1.416 | 65.7236
|  |  | 0.4962 | 2.1492 | 1.5811 | 65.63218
AR108G | 20230125 | 120℃,2小时 | 0.5682 | 2.0448 | 1.7364 | 79.11418 | 79.47163
|  |  | 0.4997 | 2.4198 | 2.0331 | 79.86042
|  |  | 0.4712 | 1.6575 | 1.4136 | 79.44028
BP303 | 20230126 | 150℃,2小时 | 0.5147 | 1.766 | 1.2711 | 60.44913 | 60.65634
|  |  | 0.5037 | 2.2221 | 1.5478 | 60.76001
|  |  | 0.455 | 1.7315 | 1.2306 | 60.75989
AR3070-1 | 20230127 | 150℃,1小时 | 0.4166 | 1.5203 | 1.1782 | 69.00426 | 69.16899
|  |  | 0.4522 | 1.4443 | 1.1379 | 69.11602
|  |  | 0.4927 | 2.2341 | 1.701 | 69.3867
PR9520S | 20230128 | 150℃,2小时 | 0.4365 | 1.7592 | 1.1699 | 55.44719 | 55.8021
|  |  | 0.4947 | 1.9377 | 1.305 | 56.15385
|  |  | 0.4979 | 2.1843 | 1.439 | 55.80527
NL1387A | 20230129 | 100℃,2小时 | 0.4522 | 1.6465 | 1.4117 | 80.33995 | 81.03035
|  |  | 0.5181 | 1.8632 | 1.6082 | 81.0423
|  |  | 0.5162 | 2.1618 | 1.8608 | 81.7088
PR378 | 20230130 | 150℃,2小时 | 0.4737 | 2.2764 | 1.6505 | 65.27986 | 65.28508
|  |  | 0.5086 | 2.7686 | 1.9819 | 65.19027
|  |  | 0.5908 | 2.1618 | 1.618 | 65.38511
PR378 | 20230131 | 150℃,2小时 | 0.4257 | 2.289 | 1.6406 | 65.20152 | 64.90175
|  |  | 0.4838 | 1.8182 | 1.3491 | 64.84562
|  |  | 0.4666 | 1.6117 | 1.207 | 64.65811
PR378 | 20230132 | 150℃,2小时 | 0.554 | 1.7605 | 1.3418 | 65.29631 | 65.43161
|  |  | 0.4879 | 1.828 | 1.3639 | 65.36826
|  |  | 0.5273 | 1.9489 | 1.4603 | 65.63028
PR378 | 20230133 | 150℃,2小时 | 0.516 | 1.5859 | 1.2205 | 65.84728 | 65.49212
|  |  | 0.4831 | 1.9282 | 1.4293 | 65.47644
|  |  | 0.447 | 1.9243 | 1.4095 | 65.15264
PR378 | 20230134 | 150℃,2小时 | 0.4204 | 1.675 | 1.2459 | 65.79786 | 65.74131
|  |  | 0.4867 | 1.5055 | 1.1553 | 65.62623
|  |  | 0.4842 | 1.7801 | 1.3369 | 65.79983
PR378 | 20230135 | 150℃,2小时 | 0.5082 | 1.6217 | 1.2394 | 65.66682 | 65.35406
|  |  | 0.4835 | 1.4858 | 1.1379 | 65.28983
|  |  | 0.4805 | 1.8214 | 1.3535 | 65.10553
PR378 | 20230136 | 150℃,2小时 | 0.499 | 2.056 | 1.5067 | 64.72062 | 64.81989
|  |  | 0.4846 | 2.0223 | 1.4838 | 64.98017
|  |  | 0.5207 | 2.2522 | 1.642 | 64.75888
PR378C | 20230137 | 150℃,2小时 | 0.4969 | 1.5623 | 1.2577 | 71.4098 | 71.67153
|  |  | 0.5038 | 1.8671 | 1.4817 | 71.73036
|  |  | 0.463 | 2.645 | 2.0313 | 71.87443
PR378 | 20230138 | 150℃,2小时 | 0.4665 | 1.5088 | 1.1416 | 64.77022 | 64.85522
|  |  | 0.4999 | 2.0339 | 1.4942 | 64.81747
|  |  | 0.4675 | 2.1473 | 1.559 | 64.97797
PR378 | 20230139 | 150℃,2小时 | 0.5243 | 2.6616 | 1.922 | 65.39559 | 65.32447
|  |  | 0.4494 | 2.059 | 1.499 | 65.20875
|  |  | 0.49 | 2.2702 | 1.6537 | 65.36906
PR378 | 20230140 | 150℃,2小时 | 0.5039 | 2.561 | 1.861 | 65.97151 | 65.65658
|  |  | 0.5289 | 2.2352 | 1.6457 | 65.45156
|  |  | 0.4435 | 2.3066 | 1.6647 | 65.54667
PR378 | 20230141 | 150℃,2小时 | 0.4888 | 2.0988 | 1.5457 | 65.64596 | 65.62959
|  |  | 0.4238 | 1.8559 | 1.36 | 65.37253
|  |  | 0.4814 | 2.4319 | 1.7662 | 65.87029
PR301 | 20230143 | 150℃,2小时 | 0.465 | 1.9427 | 1.3538 | 60.14753 | 60.08389
|  |  | 0.455 | 1.7109 | 1.2097 | 60.09236
|  |  | 0.5128 | 2.04 | 1.4293 | 60.01179
PR378 | 20230201 | 150℃,2小时 | 0.441 | 2.0448 | 1.4813 | 64.8647 | 65.01002
|  |  | 0.4624 | 1.898 | 1.3931 | 64.83004
|  |  | 0.4822 | 2.6129 | 1.8743 | 65.33534
PR378 | 20230202 | 150℃,2小时 | 0.4648 | 2.6328 | 1.9074 | 66.54059 | 66.25139
|  |  | 0.4939 | 2.689 | 1.9437 | 66.0471
|  |  | 0.4199 | 2.3325 | 1.6854 | 66.16647
PR378 | 20230203 | 150℃,2小时 | 0.4243 | 1.75 | 1.2751 | 64.17742 | 64.57315
|  |  | 0.4051 | 2.192 | 1.5588 | 64.56433
|  |  | 0.4751 | 2.7388 | 1.946 | 64.97769
PR378 | 20230204 | 150℃,2小时 | 0.4613 | 1.7947 | 1.3293 | 65.09675 | 65.08627
|  |  | 0.4534 | 1.7888 | 1.321 | 64.9693
|  |  | 0.4546 | 1.8138 | 1.3407 | 65.19276
PR301 | 20230205 | 150℃,2小时 | 0.4658 | 1.4392 | 1.0513 | 60.14999 | 59.86858
|  |  | 0.4329 | 1.2576 | 0.923 | 59.42767
|  |  | 0.4785 | 1.4757 | 1.0771 | 60.02808
PR301T-75 | 20230206 | 150℃,2小时 | 0.4388 | 2.258 | 1.7655 | 72.92766 | 72.89024
|  |  | 0.4838 | 2.583 | 2.0136 | 72.87538
|  |  | 0.4586 | 2.3169 | 1.8127 | 72.86767
PR357-60 | 20230207 | 150℃,2小时 | 0.4234 | 2.2714 | 1.5313 | 59.9513 | 59.68806
|  |  | 0.4843 | 2.4344 | 1.6428 | 59.40721
|  |  | 0.4745 | 2.479 | 1.6713 | 59.70566
PR3205H | 20230208 | 150℃,2小时 | 0.4474 | 3.2821 | 2.1943 | 61.62557 | 60.86267
|  |  | 0.3977 | 1.8352 | 1.2642 | 60.27826
|  |  | 0.4586 | 2.689 | 1.8121 | 60.68418
AR3070-1 | 20230209 | 150℃,1小时 | 0.4206 | 2.3045 | 1.7791 | 72.11105 | 71.75976
|  |  | 0.4119 | 1.7694 | 1.386 | 71.75691
|  |  | 0.4573 | 1.6179 | 1.2861 | 71.41134
AR3070-1 | 20230210 | 150℃,1小时 | 0.5229 | 1.6373 | 1.3049 | 70.17229 | 69.98847
|  |  | 0.5095 | 1.6889 | 1.3348 | 69.97626
|  |  | 0.4471 | 2.8713 | 2.1396 | 69.81685
AR3070-1 | 20230211 | 150℃,1小时 | 0.4497 | 3.4809 | 2.6275 | 71.84613 | 71.67921
|  |  | 0.4696 | 1.2902 | 1.0555 | 71.39898
|  |  | 0.4609 | 3.9426 | 2.9605 | 71.79252
AR3070-1 | 20230212 | 150℃,1小时 | 0.4879 | 2.5494 | 1.9369 | 70.28862 | 69.95645
|  |  | 0.5204 | 1.9378 | 1.5114 | 69.91675
|  |  | 0.4236 | 1.9205 | 1.4664 | 69.66397
AR3013 | 20230213 | 150℃,1小时 | 0.427 | 1.9003 | 1.4671 | 70.59662 | 70.67668
|  |  | 0.4224 | 1.9912 | 1.53 | 70.60173
|  |  | 0.51 | 3.059 | 2.3155 | 70.8317
AR3013 | 20230214 | 150℃,1小时 | 0.458 | 2.1049 | 1.614 | 70.19248 | 70.28133
|  |  | 0.4218 | 3.4522 | 2.5599 | 70.55504
|  |  | 0.4251 | 1.327 | 1.0573 | 70.09646
AR3010-60 | 20230215 | 150℃,1小时 | 0.4469 | 2.716 | 1.8331 | 61.0903 | 60.90314
|  |  | 0.4881 | 2.414 | 1.6595 | 60.82351
|  |  | 0.4305 | 1.8533 | 1.2955 | 60.79561
AR3010-60 | 20230216 | 150℃,1小时 | 0.4995 | 1.7578 | 1.2619 | 60.58968 | 60.81724
|  |  | 0.4563 | 1.9976 | 1.3957 | 60.94855
|  |  | 0.4504 | 1.6283 | 1.1679 | 60.91349
AR3010-60 | 20230217 | 150℃,1小时 | 0.4878 | 1.7607 | 1.262 | 60.82175 | 61.06996
|  |  | 0.4733 | 1.9142 | 1.3545 | 61.15622
|  |  | 0.4117 | 1.842 | 1.2875 | 61.23191
AR108G | 20230218 | 120℃,2小时 | 0.4717 | 2.32 | 1.9201 | 78.3639 | 78.41773
|  |  | 0.45 | 1.872 | 1.5662 | 78.49508
|  |  | 0.4612 | 2.2871 | 1.8926 | 78.39422
AR108G | 20230219 | 120℃,2小时 | 0.4471 | 2.1641 | 1.8098 | 79.36517 | 79.57823
|  |  | 0.4799 | 2.9592 | 2.4556 | 79.68782
|  |  | 0.476 | 3.178 | 2.629 | 79.68172
A368 | 20230220 | 100℃,2小时 | 0.4681 | 1.6614 | 1.344 | 73.40149 | 73.88071
|  |  | 0.4974 | 2.205 | 1.7644 | 74.1977
|  |  | 0.4553 | 1.5733 | 1.2831 | 74.04293
PU713 | 20230221 | 120℃,2小时 | 0.4219 | 1.7987 | 1.285 | 62.68884 | 62.44431
|  |  | 0.4322 | 1.937 | 1.3637 | 61.90191
|  |  | 0.4782 | 1.8151 | 1.317 | 62.74216
CP206 | 20230222 | 150℃,2小时 | 0.4559 | 1.5339 | 1.3782 | 85.55659 | 85.63734
|  |  | 0.4694 | 1.542 | 1.3912 | 85.9407
|  |  | 0.4378 | 1.7302 | 1.5417 | 85.41473
NL1387A | 20230223 | 100℃,2小时 | 0.4972 | 2.2674 | 1.9288 | 80.87222 | 80.34183
|  |  | 0.5004 | 2.3433 | 1.978 | 80.17798
|  |  | 0.4295 | 2.2113 | 1.8545 | 79.97531
PR357-60 | 20230224 | 150℃,2小时 | 0.4107 | 2.074 | 1.4149 | 60.37396 | 60.41944
|  |  | 0.4382 | 1.9456 | 1.3416 | 59.93101
|  |  | 0.4472 | 2.673 | 1.8039 | 60.95337
PR883-2A | 20230225 | 150℃,2小时 | 0.4586 | 1.9722 | 1.4401 | 64.8454 | 64.30065
|  |  | 0.4481 | 2.5512 | 1.814 | 64.94698
|  |  | 0.4847 | 2.5641 | 1.797 | 63.10955
PR305B | 20230226 | 150℃,2小时 | 0.4956 | 1.5058 | 1.103 | 60.12671 | 61.1843
|  |  | 0.4733 | 2.95 | 2.0012 | 61.69096
|  |  | 0.4545 | 2.7101 | 1.847 | 61.73524
PR9520S | 20230227 | 150℃,2小时 | 0.4574 | 1.9355 | 1.274 | 55.2466 | 55.3232
|  |  | 0.4689 | 1.2112 | 0.8811 | 55.53011
|  |  | 0.4733 | 1.6191 | 1.1057 | 55.19288
PR502 | 20230228 | 150℃,2小时 | 0.438 | 2.0223 | 1.4546 | 64.16714 | 63.94631
|  |  | 0.4661 | 2.1133 | 1.5198 | 63.96916
|  |  | 0.4604 | 2.1754 | 1.5529 | 63.70262
PR378 | 20230229 | 150℃,2小时 | 0.4503 | 1.8551 | 1.362 | 64.89892 | 64.88869
|  |  | 0.4752 | 1.923 | 1.41 | 64.56693
|  |  | 0.5045 | 2.8344 | 2.0236 | 65.20022
PR3205E | 20230230 | 150℃,2小时 | 0.4429 | 1.8099 | 1.2861 | 61.68252 | 62.13838
|  |  | 0.4731 | 2.6076 | 1.8081 | 62.54392
|  |  | 0.4815 | 2.4169 | 1.6851 | 62.18869
PR378 | 20230231 | 150℃,2小时 | 0.4439 | 1.5793 | 1.1664 | 63.63396 | 63.52924
|  |  | 0.4249 | 1.5578 | 1.1448 | 63.54488
|  |  | 0.526 | 1.4172 | 1.0911 | 63.40889
PR378 | 20230232 | 150℃,2小时 | 0.4723 | 2.5616 | 1.8447 | 65.68707 | 65.28644
|  |  | 0.499 | 1.845 | 1.3745 | 65.04458
|  |  | 0.4554 | 1.8654 | 1.3737 | 65.12766
PR378 | 20230233 | 150℃,2小时 | 0.5402 | 2.0326 | 1.5152 | 65.33101 | 65.21234
|  |  | 0.4556 | 2.8101 | 1.9869 | 65.03716
|  |  | 0.3898 | 2.35 | 1.6692 | 65.26885
PR378 | 20230234 | 150℃,2小时 | 0.4691 | 2.506 | 1.8089 | 65.77642 | 65.80222
|  |  | 0.4434 | 2.2291 | 1.6193 | 65.85093
|  |  | 0.4835 | 2.2415 | 1.6399 | 65.77929
PR378C | 20230235 | 150℃,2小时 | 0.4284 | 2.5288 | 1.8845 | 69.32489 | 69.72762
|  |  | 0.4183 | 1.9396 | 1.4825 | 69.95333
|  |  | 0.4667 | 2.2178 | 1.6908 | 69.90463
WX804 | 20230236 | 150℃,2小时 | 0.454 | 1.4164 | 1.1061 | 67.75769 | 68.01318
|  |  | 0.396 | 1.802 | 1.3528 | 68.05121
|  |  | 0.4197 | 1.788 | 1.3533 | 68.23065
PR301 | 20230237 | 150℃,2小时 | 0.4853 | 2.077 | 1.4447 | 60.27518 | 60.15555
|  |  | 0.4457 | 2.5009 | 1.6856 | 60.32989
|  |  | 0.4738 | 1.861 | 1.3042 | 59.86159
BP303 | 20230238 | 150℃,2小时 | 0.4661 | 1.6179 | 1.1478 | 59.18562 | 59.67857
|  |  | 0.48 | 1.9851 | 1.3772 | 59.61066
|  |  | 0.4653 | 1.9688 | 1.371 | 60.23944
PR301T-75 | 20230239 | 150℃,2小时 | 0.454 | 2.0121 | 1.5858 | 72.63975 | 72.99167
|  |  | 0.4739 | 2.3933 | 1.8769 | 73.09576
|  |  | 0.449 | 2.6657 | 2.0725 | 73.2395
PR309-1 | 20230240 | 150℃,2小时 | 0.4577 | 1.5784 | 1.1201 | 59.10592 | 59.31393
|  |  | 0.4318 | 1.4891 | 1.0607 | 59.4817
|  |  | 0.4679 | 1.623 | 1.1535 | 59.35417
PR3205E | 20230241 | 150℃,2小时 | 0.4434 | 1.9565 | 1.3817 | 62.01176 | 61.97655
|  |  | 0.4668 | 2.4462 | 1.6854 | 61.56411
|  |  | 0.4192 | 2.2231 | 1.544 | 62.35379
PR3205E | 20230242 | 150℃,2小时 | 0.438 | 1.4961 | 1.0828 | 60.93942 | 61.71093
|  |  | 0.4956 | 2.9709 | 2.0326 | 62.09348
|  |  | 0.4403 | 2.4709 | 1.7013 | 62.09987
PR3205E | 20230243 | 150℃,2小时 | 0.4973 | 1.8031 | 1.303 | 61.70164 | 61.31237
|  |  | 0.5031 | 1.588 | 1.1621 | 60.74293
|  |  | 0.4476 | 1.738 | 1.2411 | 61.49256
PR3205E | 20230244 | 150℃,2小时 | 0.428 | 2.2076 | 1.546 | 62.82311 | 62.84429
|  |  | 0.4882 | 2.3641 | 1.6629 | 62.62061
|  |  | 0.384 | 2.2978 | 1.5914 | 63.08914
AR3013 | 20230245 | 150℃,1小时 | 0.4222 | 2.8508 | 2.1324 | 70.41917 | 70.48095
|  |  | 0.4538 | 2.1955 | 1.6842 | 70.64362
|  |  | 0.3891 | 2.302 | 1.7354 | 70.38005
AR3013 | 20230246 | 150℃,1小时 | 0.4355 | 1.8247 | 1.4307 | 71.63835 | 71.18322
|  |  | 0.4872 | 1.5604 | 1.2454 | 70.64853
|  |  | 0.4463 | 1.7387 | 1.3673 | 71.26277
AR3070-1 | 20230247 | 150℃,1小时 | 0.4336 | 1.9077 | 1.4524 | 69.11336 | 69.63796
|  |  | 0.485 | 1.9443 | 1.4965 | 69.31405
|  |  | 0.4433 | 2.4722 | 1.8734 | 70.48647
AR3070-1 | 20230248 | 150℃,1小时 | 0.4224 | 1.6513 | 1.2885 | 70.47766 | 70.19617
|  |  | 0.4365 | 1.6754 | 1.3069 | 70.25587
|  |  | 0.4366 | 1.4434 | 1.1399 | 69.85499
HW3001 | 20230249 | 150℃,1小时 | 0.451 | 2.331 | 1.7649 | 69.8883 | 69.9288
|  |  | 0.4226 | 2.3401 | 1.7667 | 70.09648
|  |  | 0.4309 | 2.1247 | 1.6132 | 69.80163
PU713 | 20230250 | 120℃,2小时 | 0.4678 | 1.7786 | 1.2722 | 61.3671 | 61.2199
|  |  | 0.4335 | 1.876 | 1.319 | 61.38648
|  |  | 0.4949 | 1.8744 | 1.3351 | 60.90613
PR396C | 20230251 | 150℃,2小时 | 0.4527 | 1.9438 | 1.3202 | 58.17853 | 58.29771
|  |  | 0.4692 | 1.6376 | 1.1486 | 58.14789
|  |  | 0.447 | 2.2038 | 1.4759 | 58.56671
A105 | 20230252 | 100℃,1小时 | 0.4859 | 1.7376 | 0.9154 | 34.31333 | 34.22668
|  |  | 0.4431 | 1.402 | 0.7712 | 34.21629
|  |  | 0.4413 | 1.5754 | 0.8286 | 34.15043
PR9520S | 20230253 | 150℃,2小时 | 0.4448 | 1.8355 | 1.2185 | 55.63385 | 55.73898
|  |  | 0.448 | 1.9303 | 1.273 | 55.65675
|  |  | 0.4957 | 2.8032 | 1.7862 | 55.92633
PR9520S | 20230254 | 150℃,2小时 | 0.5346 | 1.9833 | 1.353 | 56.49203 | 56.56571
|  |  | 0.446 | 1.8202 | 1.2168 | 56.09082
|  |  | 0.4669 | 2.2176 | 1.4668 | 57.1143
PR301T-75 | 20230255 | 150℃,2小时 | 0.5441 | 1.5911 | 1.2999 | 72.1872 | 72.30061
|  |  | 0.4456 | 1.5023 | 1.213 | 72.62231
|  |  | 0.4567 | 1.4317 | 1.1596 | 72.09231
A1681 | 20230256 | 150℃,2小时 | 0.4091 | 1.0845 | 0.7986 | 57.66953 | 57.78849
|  |  | 0.4715 | 1.512 | 1.0729 | 57.79914
|  |  | 0.443 | 1.722 | 1.1835 | 57.89679
PR378 | 20230257 | 150℃,2小时 | 0.4644 | 1.8097 | 1.3515 | 65.94068 | 65.60892
|  |  | 0.4397 | 2.3169 | 1.6629 | 65.16088
|  |  | 0.5039 | 2.1255 | 1.5697 | 65.72521
PR378 | 20230258 | 150℃,2小时 | 0.4498 | 1.844 | 1.3589 | 65.20585 | 65.54984
|  |  | 0.435 | 2.37 | 1.705 | 65.63307
|  |  | 0.4234 | 2.417 | 1.7354 | 65.81059
PR301 | 20230259 | 150℃,2小时 | 0.481 | 1.4021 | 1.0259 | 59.15753 | 59.41503
|  |  | 0.4651 | 1.6989 | 1.1977 | 59.37753
|  |  | 0.4437 | 1.7542 | 1.2262 | 59.71003
PR301T-75 | 20230260 | 150℃,2小时 | 0.4631 | 2.7009 | 2.0847 | 72.46403 | 72.17923
|  |  | 0.4795 | 2.4839 | 1.9318 | 72.4556
|  |  | 0.4304 | 1.6893 | 1.332 | 71.61808
PR9520S | 20230261 | 150℃,2小时 | 0.4646 | 2.2672 | 1.4592 | 55.17586 | 54.99901
|  |  | 0.4421 | 2.6036 | 1.628 | 54.86468
|  |  | 0.5143 | 2.6287 | 1.6763 | 54.95649
AR3013 | 20230262 | 150℃,1小时 | 0.4188 | 1.7385 | 1.34 | 69.80374 | 69.92623
|  |  | 0.4825 | 1.7972 | 1.4 | 69.78778
|  |  | 0.4867 | 2.1323 | 1.6417 | 70.18717
AR3070-1 | 20230263 | 150℃,1小时 | 0.444 | 1.9934 | 1.5473 | 71.20821 | 71.24165
|  |  | 0.4309 | 2.27 | 1.7387 | 71.11087
|  |  | 0.4555 | 1.7771 | 1.3992 | 71.40587
HW1008 | 20230264 | 150℃,1小时 | 0.4992 | 1.962 | 1.3735 | 59.76894 | 59.49462
|  |  | 0.4764 | 1.928 | 1.3392 | 59.43786
|  |  | 0.4653 | 1.962 | 1.3525 | 59.27708
AR3129-1 | 20230265 | 150℃,2小时 | 0.4391 | 1.4123 | 1.0808 | 65.93711 | 66.16059
|  |  | 0.4576 | 2.064 | 1.5188 | 66.06076
|  |  | 0.4363 | 1.7494 | 1.3093 | 66.48389
5747 | 20230266 | 100℃,2小时 | 0.4611 | 1.9758 | 1.9384 | 97.53086 | 97.59661
|  |  | 0.473 | 2.4044 | 2.3559 | 97.48887
|  |  | 0.4894 | 2.5702 | 2.5238 | 97.77009
PR378 | 20230301 | 150℃,2小时 | 0.4825 | 1.7128 | 1.2856 | 65.27676 | 64.9296
|  |  | 0.451 | 1.5001 | 1.1301 | 64.73167
|  |  | 0.4608 | 1.772 | 1.3102 | 64.78035
PR378 | 20230302 | 150℃,2小时 | 0.4892 | 1.8806 | 1.3856 | 64.42432 | 64.30155
|  |  | 0.4653 | 1.9296 | 1.4033 | 64.05791
|  |  | 0.4132 | 2.2891 | 1.6217 | 64.42241
PR301 | 20230303 | 150℃,2小时 | 0.4735 | 2.0805 | 1.428 | 59.39639 | 59.19476
|  |  | 0.3901 | 1.8999 | 1.283 | 59.14028
|  |  | 0.4711 | 1.8991 | 1.3143 | 59.04762
PR301 | 20230304 | 150℃,2小时 | 0.4409 | 1.8911 | 1.2932 | 58.7712 | 58.84728
|  |  | 0.4728 | 1.907 | 1.3143 | 58.67383
|  |  | 0.4818 | 2.023 | 1.3926 | 59.09681
PR301T-75 | 20230305 | 150℃,2小时 | 0.5192 | 2.271 | 1.7944 | 72.7937 | 72.7551
|  |  | 0.4682 | 2.4399 | 1.8987 | 72.55161
|  |  | 0.4866 | 2.3027 | 1.8109 | 72.91999
XC1535 | 20230306 | 120℃,2小时 | 0.396 | 1.8093 | 1.4444 | 74.18099 | 74.1819
|  |  | 0.459 | 2.1134 | 1.681 | 73.86364
|  |  | 0.4731 | 2.1818 | 1.7461 | 74.50108
PR309-1 | 20230307 | 150℃,2小时 | 0.4638 | 1.7113 | 1.1974 | 58.80561 | 58.82
|  |  | 0.4738 | 1.7453 | 1.2217 | 58.82029
|  |  | 0.4643 | 2.0878 | 1.6245 | 71.46289
PR358-60 | 20230308 | 150℃,2小时 | 0.4758 | 2.1919 | 1.5209 | 60.89971 | 60.86573
|  |  | 0.4516 | 1.628 | 1.1673 | 60.83815
|  |  | 0.473 | 2.4234 | 1.66 | 60.85931
PR9520S | 20230309 | 150℃,2小时 | 0.4847 | 2.2725 | 1.4916 | 56.32062 | 55.336
|  |  | 0.4128 | 1.8447 | 1.2 | 54.97591
|  |  | 0.4594 | 2.2444 | 1.436 | 54.71148
PR9520S | 20230310 | 150℃,2小时 | 0.4626 | 1.6555 | 1.1202 | 55.12616 | 55.73535
|  |  | 0.5021 | 1.7246 | 1.19 | 56.26994
|  |  | 0.4714 | 2.3234 | 1.505 | 55.80994
AR3013 | 20230311 | 150℃,1小时 | 0.4273 | 1.7912 | 1.3585 | 68.2748 | 68.41388
|  |  | 0.4271 | 2.2689 | 1.7052 | 69.39407
|  |  | 0.4818 | 1.8319 | 1.3941 | 67.57277
AR3013 | 20230312 | 150℃,1小时 | 0.4998 | 1.8423 | 1.4613 | 71.62011 | 71.55043
|  |  | 0.4966 | 2.2282 | 1.7359 | 71.56965
|  |  | 0.4999 | 1.973 | 1.5526 | 71.46154
AR3070-1 | 20230313 | 150℃,1小时 | 0.4348 | 1.8367 | 1.4279 | 70.83957 | 70.77229
|  |  | 0.478 | 2.438 | 1.8614 | 70.58163
|  |  | 0.4531 | 2.5253 | 1.9222 | 70.89567
AR3070-1 | 20230314 | 150℃,1小时 | 0.4743 | 2.0854 | 1.615 | 70.80256 | 71.18945
|  |  | 0.4869 | 1.8168 | 1.4298 | 70.90007
|  |  | 0.5154 | 1.8977 | 1.5088 | 71.86573
AR3070-1 | 20230315 | 150℃,1小时 | 0.4879 | 1.6103 | 1.278 | 70.3938 | 70.68596
|  |  | 0.4389 | 1.5285 | 1.2122 | 70.971
|  |  | 0.5246 | 1.5793 | 1.2702 | 70.69309
HW1007 | 20230316 | 150℃,1小时 | 0.47 | 1.9893 | 1.4616 | 65.2669 | 65.2822
|  |  | 0.4837 | 1.8674 | 1.3874 | 65.3104
|  |  | 0.4457 | 1.5597 | 1.1728 | 65.2693
HW1007 | 20230317 | 150℃,1小时 | 0.4956 | 1.48 | 1.1375 | 65.20723 | 65.40052
|  |  | 0.4962 | 1.7885 | 1.3454 | 65.7123
|  |  | 0.4028 | 1.7413 | 1.2766 | 65.28203
AR3129-1 | 20230318 | 150℃,2小时 | 0.4871 | 2.177 | 1.5908 | 65.31156 | 65.26059
|  |  | 0.4868 | 1.7884 | 1.3334 | 65.04302
|  |  | 0.458 | 2.2464 | 1.6281 | 65.4272
PR378 | 20230319 | 150℃,2小时 | 0.4324 | 1.5363 | 1.151 | 65.09648 | 65.45591
|  |  | 0.4514 | 1.8798 | 1.3834 | 65.24783
|  |  | 0.4456 | 2.0158 | 1.4823 | 66.02344
CP206 | 20230320 | 150℃,2小时 | 0.495 | 1.9019 | 1.7412 | 88.57772 | 88.33763
|  |  | 0.4386 | 1.5316 | 1.403 | 88.23422
|  |  | 0.4653 | 1.8349 | 1.6733 | 88.20093
PU713 | 20230321 | 120℃,2小时 | 0.4236 | 1.4294 | 1.0492 | 62.19924 | 62.63664
|  |  | 0.3565 | 1.8501 | 1.2881 | 62.37279
|  |  | 0.338 | 1.8 | 1.264 | 63.33789
PU713 | 20230322 | 120℃,2小时 | 0.3686 | 1.8948 | 1.3327 | 63.16996 | 63.11466
|  |  | 0.4785 | 1.6341 | 1.2035 | 62.73797
|  |  | 0.5026 | 2.0864 | 1.5073 | 63.43604
A368 | 20230323 | 100℃,2小时 | 0.4776 | 2.0714 | 1.7196 | 77.92697 | 78.34004
|  |  | 0.5032 | 2.2964 | 1.9134 | 78.64153
|  |  | 0.4853 | 2.2678 | 1.8837 | 78.45161
ER618 | 20230324 | 150℃,2小时 | 0.4863 | 1.5877 | 0.9448 | 41.62884 | 41.64299
|  |  | 0.4561 | 1.7 | 0.9746 | 41.68342
|  |  | 0.512 | 1.8802 | 1.0814 | 41.61672
NL1387A | 20230325 | 120℃,1小时 | 0.4568 | 1.8985 | 1.6103 | 80.00971 | 79.91694
|  |  | 0.4655 | 1.9419 | 1.6479 | 80.0867
|  |  | 0.4593 | 2.1029 | 1.7685 | 79.65442
PR301 | 20230326 | 150℃,2小时 | 0.4457 | 1.5312 | 1.0861 | 58.99585 | 58.82629
|  |  | 0.3943 | 1.3885 | 0.9783 | 58.7407
|  |  | 0.4604 | 1.5179 | 1.0816 | 58.74232
PR378 | 20230327 | 150℃,2小时 | 0.4418 | 1.8079 | 1.3321 | 65.17092 | 65.19919
|  |  | 0.4492 | 2.3017 | 1.6574 | 65.21997
|  |  | 0.4029 | 1.5376 | 1.1428 | 65.20666
PR378 | 20230328 | 150℃,2小时 | 0.4514 | 2.1425 | 1.5459 | 64.72119 | 64.85561
|  |  | 0.38 | 1.7754 | 1.2879 | 65.06378
|  |  | 0.4081 | 1.8017 | 1.3109 | 64.78186
PR378 | 20230329 | 150℃,2小时 | 0.3645 | 1.6325 | 1.1922 | 65.27603 | 65.49319
|  |  | 0.4296 | 1.8095 | 1.3349 | 65.6062
|  |  | 0.3751 | 1.4038 | 1.0499 | 65.59736
PR378 | 20230330 | 150℃,2小时 | 0.3545 | 1.4162 | 1.0516 | 65.65885 | 65.53775
|  |  | 0.3881 | 1.4119 | 1.0574 | 65.3741
|  |  | 0.4729 | 1.7248 | 1.2939 | 65.58032
PR378 | 20230331 | 150℃,2小时 | 0.3725 | 1.3418 | 0.9988 | 64.61364 | 64.88306
|  |  | 0.467 | 1.5158 | 1.148 | 64.93135
|  |  | 0.3455 | 1.9242 | 1.3733 | 65.1042
PR378C | 20230332 | 150℃,2小时 | 0.4531 | 1.778 | 1.3653 | 68.85048 | 68.89307
|  |  | 0.3378 | 1.193 | 0.9257 | 68.74415
|  |  | 0.447 | 1.6257 | 1.2613 | 69.08458
AR3013 | 20230333 | 150℃,1小时 | 0.5024 | 1.8468 | 1.4625 | 71.41476 | 70.87241
|  |  | 0.4199 | 1.8026 | 1.3958 | 70.5793
|  |  | 0.4541 | 1.7844 | 1.3936 | 70.62317
AR3013 | 20230334 | 150℃,1小时 | 0.493 | 2.0017 | 1.5567 | 70.50441 | 70.6516
|  |  | 0.452 | 2.5758 | 1.9572 | 70.87296
|  |  | 0.5133 | 2.472 | 1.8957 | 70.57742
AR3013 | 20230335 | 150℃,1小时 | 0.4716 | 1.705 | 1.3455 | 70.85293 | 70.8251
|  |  | 0.3533 | 1.3195 | 1.0354 | 70.59615
|  |  | 0.4398 | 1.9843 | 1.5368 | 71.02622
AR3129-1 | 20230336 | 150℃,1小时 | 0.4958 | 1.9944 | 1.47 | 65.00734 | 65.32754
|  |  | 0.5018 | 1.543 | 1.1821 | 65.33807
|  |  | 0.4431 | 1.7221 | 1.2826 | 65.63722
PR301 | 20230337 | 150℃,2小时 | 0.4921 | 1.5615 | 1.1273 | 59.39779 | 59.41772
|  |  | 0.5437 | 1.7459 | 1.2601 | 59.59075
|  |  | 0.4532 | 2.0469 | 1.3977 | 59.2646
PR301 | 20230338 | 150℃,2小时 | 0.4655 | 1.3406 | 0.9803 | 58.82756 | 59.25157
|  |  | 0.4333 | 1.9306 | 1.3207 | 59.26668
|  |  | 0.4482 | 1.9621 | 1.3514 | 59.66048
PR301 | 20230339 | 150℃,2小时 | 0.5122 | 1.3406 | 1.0158 | 60.79189 | 60.74722
|  |  | 0.4524 | 1.5459 | 1.118 | 60.86877
|  |  | 0.3458 | 1.6401 | 1.1299 | 60.58101
PR301 | 20230340 | 150℃,2小时 | 0.397 | 1.8046 | 1.2478 | 60.44331 | 60.71745
|  |  | 0.4664 | 2.1383 | 1.4859 | 60.97853
|  |  | 0.3574 | 2.3177 | 1.5479 | 60.7305
PR301T-75 | 20230341 | 150℃,2小时 | 0.4935 | 1.6418 | 1.327 | 72.58556 | 72.83841
|  |  | 0.3788 | 1.7672 | 1.3928 | 73.03371
|  |  | 0.436 | 2.1066 | 1.6538 | 72.89597
PR301T-75 | 20230342 | 150℃,2小时 | 0.4993 | 1.7551 | 1.3975 | 71.52413 | 71.70852
|  |  | 0.4498 | 2.3536 | 1.8182 | 71.8773
|  |  | 0.4129 | 1.6164 | 1.2761 | 71.72414
AR3070-1 | 20230343 | 150℃,1小时 | 0.4487 | 1.5544 | 1.236 | 71.20376 | 71.25965
|  |  | 0.4977 | 1.8222 | 1.4394 | 71.09853
|  |  | 0.4945 | 2.7232 | 2.0875 | 71.47665
PR3205E | 20230344 | 150℃,2小时 | 0.4743 | 2.442 | 1.6917 | 61.86919 | 61.59655
|  |  | 0.4684 | 1.7394 | 1.2429 | 60.93627
|  |  | 0.4055 | 2.2279 | 1.5351 | 61.9842
PR3205E | 20230345 | 150℃,2小时 | 0.4394 | 2.5 | 1.7206 | 62.17607 | 61.90864
|  |  | 0.4393 | 2.3195 | 1.6006 | 61.76471
|  |  | 0.3672 | 2.1228 | 1.4519 | 61.78514
PR3205F | 20230346 | 150℃,2小时 | 0.4229 | 1.6812 | 1.2018 | 61.90098 | 61.55716
|  |  | 0.3508 | 1.8532 | 1.2696 | 61.15548
|  |  | 0.4433 | 2.4829 | 1.7 | 61.61502
PR3205F | 20230347 | 150℃,2小时 | 0.4281 | 1.9971 | 1.408 | 62.45379 | 62.00339
|  |  | 0.3928 | 1.6772 | 1.1856 | 61.72532
|  |  | 0.5181 | 1.8747 | 1.3569 | 61.83105
PR3205F | 20230348 | 150℃,2小时 | 0.4564 | 1.9302 | 1.3541 | 60.91057 | 60.71253
|  |  | 0.4225 | 1.839 | 1.2805 | 60.57183
|  |  | 0.3544 | 2.0944 | 1.4098 | 60.65517
HW1008 | 20230349 | 150℃,1小时 | 0.4319 | 1.3483 | 0.9579 | 57.39852 | 57.90413
|  |  | 0.4131 | 2.6465 | 1.7155 | 58.31468
|  |  | 0.4875 | 1.9589 | 1.3409 | 57.99918
HW1007 | 20230350 | 150℃,1小时 | 0.4434 | 2.1135 | 1.536 | 65.42123 | 65.5045
|  |  | 0.4687 | 1.8572 | 1.3756 | 65.31509
|  |  | 0.4911 | 2.7396 | 1.9701 | 65.77718
PR378 | 20230351 | 150℃,2小时 | 0.3881 | 2.0748 | 1.4896 | 65.30503 | 65.29209
|  |  | 0.4662 | 1.9987 | 1.4665 | 65.27243
|  |  | 0.4612 | 2.6081 | 1.8631 | 65.2988
PR378 | 20230352 | 150℃,2小时 | 0.463 | 1.7555 | 1.303 | 64.99033 | 64.64235
|  |  | 0.4436 | 1.4849 | 1.1133 | 64.31384
|  |  | 0.4968 | 1.6238 | 1.2251 | 64.62289
PR378 | 20230353 | 150℃,2小时 | 0.4915 | 2.1051 | 1.5529 | 65.77838 | 65.69725
|  |  | 0.4599 | 1.6109 | 1.212 | 65.34318
|  |  | 0.4655 | 2.3703 | 1.7221 | 65.97018
PR378 | 20230354 | 150℃,2小时 | 0.4611 | 2.1161 | 1.5368 | 64.99698 | 64.97575
|  |  | 0.4906 | 1.7155 | 1.2877 | 65.0747
|  |  | 0.511 | 2.0515 | 1.5101 | 64.85557
PR378 | 20230355 | 150℃,2小时 | 0.4722 | 1.9043 | 1.4158 | 65.88925 | 65.8959
|  |  | 0.5068 | 1.575 | 1.2142 | 66.22355
|  |  | 0.5046 | 1.6648 | 1.2654 | 65.5749
PR378 | 20230356 | 150℃,2小时 | 0.356 | 1.5619 | 1.1386 | 64.89759 | 65.07826
|  |  | 0.3928 | 2.2525 | 1.6021 | 65.02662
|  |  | 0.4744 | 2.2147 | 1.611 | 65.31058
ER618 | 20230357 | 150℃,2小时 | 0.4467 | 1.6105 | 0.9878 | 46.49424 | 46.96891
|  |  | 0.451 | 2.2666 | 1.3069 | 47.14144
|  |  | 0.4781 | 1.986 | 1.1909 | 47.27104
AR3070-1 | 20230358 | 150℃,1小时 | 0.5062 | 1.7816 | 1.3997 | 70.05645 | 70.60213
|  |  | 0.5107 | 1.9063 | 1.495 | 70.5288
|  |  | 0.4781 | 2.1446 | 1.665 | 71.22112
AR3070-1 | 20230359 | 150℃,1小时 | 0.3847 | 1.357 | 1.0696 | 70.44122 | 70.77491
|  |  | 0.4084 | 2.2979 | 1.7441 | 70.69066
|  |  | 0.4385 | 2.1051 | 1.625 | 71.19285
AR3070-1 | 20230360 | 150℃,1小时 | 0.533 | 2.8294 | 2.138 | 69.892 | 69.72957
|  |  | 0.364 | 2.0715 | 1.5538 | 69.68082
|  |  | 0.4856 | 1.9357 | 1.4951 | 69.61589
AR3070-1 | 20230361 | 150℃,1小时 | 0.4255 | 2.183 | 1.5839 | 65.91181 | 70.18
|  |  | 0.4745 | 2.5883 | 1.9481 | 69.71331
|  |  | 0.4384 | 2.3605 | 1.7966 | 70.6623
AR3070-1 | 20230362 | 150℃,1小时 | 0.3668 | 1.6111 | 1.2569 | 71.5342 | 71.83337
|  |  | 0.4535 | 2.0047 | 1.5604 | 71.35766
|  |  | 0.4576 | 2.7718 | 2.1379 | 72.60824
AR3070-1 | 20230363 | 150℃,1小时 | 0.4639 | 1.7956 | 1.4163 | 71.51761 | 71.15286
|  |  | 0.4782 | 1.765 | 1.3893 | 70.80354
|  |  | 0.3526 | 2.0749 | 1.5778 | 71.13743
PR378 | 20230364 | 150℃,2小时 | 0.4852 | 1.4775 | 1.1375 | 65.73617 | 65.76508
|  |  | 0.4424 | 1.9994 | 1.463 | 65.54913
|  |  | 0.4681 | 2.4172 | 1.7547 | 66.00995
PR378 | 20230365 | 150℃,2小时 | 0.3454 | 1.3586 | 1.0044 | 65.04145 | 65.24812
|  |  | 0.336 | 1.2612 | 0.9382 | 65.08863
|  |  | 0.5256 | 1.6342 | 1.253 | 65.61429
PR378 | 20230366 | 150℃,2小时 | 0.3569 | 1.8572 | 1.346 | 65.92681 | 65.95471
|  |  | 0.3457 | 1.6729 | 1.2178 | 65.70976
|  |  | 0.3612 | 2.5171 | 1.789 | 66.22756
PR378 | 20230367 | 150℃,2小时 | 0.3785 | 2.729 | 1.9256 | 65.82004 | 65.6224
|  |  | 0.3395 | 2.051 | 1.4599 | 65.46304
|  |  | 0.4911 | 2.0276 | 1.4988 | 65.58412
PR378 | 20230368 | 150℃,2小时 | 0.4314 | 1.887 | 1.3561 | 63.52707 | 63.6107
|  |  | 0.4637 | 1.7466 | 1.2794 | 63.58251
|  |  | 0.4683 | 1.7239 | 1.2684 | 63.72252
WX804 | 20230369 | 150℃,2小时 | 0.5016 | 1.5928 | 1.2563 | 69.16239 | 69.16586
|  |  | 0.3622 | 1.2764 | 0.9945 | 69.1643
|  |  | 0.4645 | 1.4668 | 1.1578 | 69.17091
PR301 | 20230370 | 150℃,2小时 | 0.4738 | 1.4932 | 1.0998 | 61.40867 | 60.89281
|  |  | 0.362 | 2.1203 | 1.428 | 60.62674
|  |  | 0.4725 | 1.8255 | 1.293 | 60.64302
PR327D | 20230371 | 150℃,2小时 | 0.4111 | 1.4124 | 0.9989 | 58.70369 | 59.35997
|  |  | 0.4603 | 2.0583 | 1.4113 | 59.51189
|  |  | 0.5079 | 2.2181 | 1.5317 | 59.86434
AR108G | 20230372 | 120℃,2小时 | 0.4844 | 2.4416 | 2.0299 | 78.96485 | 79.0571
|  |  | 0.3911 | 2.4096 | 1.983 | 78.86549
|  |  | 0.4887 | 2.437 | 2.0345 | 79.34096
AR3070-2 | 20230373 | 150℃,1小时 | 0.4022 | 1.7868 | 1.3547 | 68.79243 | 69.40256
|  |  | 0.3957 | 1.6892 | 1.2943 | 69.47043
|  |  | 0.4186 | 2.4116 | 1.8126 | 69.94481
HW1007 | 20230374 | 150℃,1小时 | 0.3994 | 1.9894 | 1.4364 | 65.22013 | 65.32557
|  |  | 0.3814 | 2.392 | 1.6971 | 65.43818
|  |  | 0.4769 | 2.3188 | 1.68 | 65.31842
HW1008 | 20230375 | 150℃,1小时 | 0.3955 | 1.7517 | 1.2181 | 60.65477 | 59.92829
|  |  | 0.4768 | 1.674 | 1.1904 | 59.60575
|  |  | 0.4046 | 1.3044 | 0.9402 | 59.52434
A105 | 20230376 | 100℃,1小时 | 0.4208 | 1.2711 | 0.7137 | 34.44667 | 34.70318
|  |  | 0.4321 | 1.1257 | 0.6714 | 34.50115
|  |  | 0.447 | 1.189 | 0.7079 | 35.16173
A1681 | 20230377 | 150℃,2小时 | 0.4849 | 1.6918 | 1.1927 | 58.64612 | 58.4805
|  |  | 0.4424 | 1.7571 | 1.2113 | 58.48483
|  |  | 0.4416 | 1.8314 | 1.252 | 58.31055
PR378 | 20230378 | 150℃,2小时 | 0.4783 | 1.7105 | 1.2855 | 65.50885 | 65.71365
|  |  | 0.5008 | 1.6848 | 1.2828 | 66.0473
|  |  | 0.3766 | 1.5505 | 1.1465 | 65.5848
PR3205F | 20230379 | 150℃,2小时 | 0.4501 | 2.1039 | 1.4409 | 59.91051 | 59.99802
|  |  | 0.4777 | 1.4513 | 1.0582 | 59.62408
|  |  | 0.382 | 1.9447 | 1.3268 | 60.45946
BP320S | 20230380 | 150℃,2小时 | 0.4345 | 1.3945 | 1.0033 | 59.25 | 59.40031
|  |  | 0.4645 | 1.7521 | 1.2311 | 59.53712
|  |  | 0.4015 | 1.9641 | 1.3299 | 59.4138
HW3001 | 20230381 | 150℃,1小时 | 0.4014 | 1.8322 | 1.4054 | 70.17053 | 70.52156
|  |  | 0.4281 | 1.8913 | 1.4623 | 70.6807
|  |  | 0.3646 | 1.9947 | 1.5173 | 70.71345
PR378 | 20230382 | 150℃,2小时 | 0.3638 | 1.3152 | 0.981 | 64.87282 | 64.86476
|  |  | 0.5148 | 2.1726 | 1.59 | 64.85704
|  |  | 0.5368 | 1.7538 | 1.3262 | 64.86442
PR378 | 20230383 | 150℃,2小时 | 0.3535 | 1.5142 | 1.1086 | 65.05557 | 65.56764
|  |  | 0.4044 | 1.602 | 1.1919 | 65.75651
|  |  | 0.455 | 1.8857 | 1.3977 | 65.89082
PR378 | 20230384 | 150℃,2小时 | 0.4751 | 1.9385 | 1.4069 | 63.67364 | 63.52168
|  |  | 0.3719 | 1.3824 | 1.0111 | 63.25581
|  |  | 0.4264 | 1.6141 | 1.1822 | 63.6356
PR378 | 20230385 | 150℃,2小时 | 0.4747 | 2.0555 | 1.4963 | 64.62551 | 64.65693
|  |  | 0.4605 | 1.9658 | 1.4332 | 64.61835
|  |  | 0.476 | 1.9848 | 1.4526 | 64.72694
PR378 | 20230386 | 150℃,2小时 | 0.3887 | 2.1153 | 1.4999 | 64.3577 | 64.43789
|  |  | 0.3479 | 2.0075 | 1.4198 | 64.58785
|  |  | 0.4114 | 1.9457 | 1.399 | 64.36812
PR378 | 20230387 | 150℃,2小时 | 0.4978 | 1.4352 | 1.1127 | 65.59633 | 65.77393
|  |  | 0.4815 | 1.592 | 1.211 | 65.69113
|  |  | 0.3598 | 1.5828 | 1.1674 | 66.03434
PR380 | 20230388 | 150℃,2小时 | 0.34 | 1.276 | 1.0696 | 77.94872 | 78.16956
|  |  | 0.5556 | 1.714 | 1.4637 | 78.39261
|  |  | 0.4542 | 2.328 | 1.9189 | 78.16736
WX804 | 20230389 | 150℃,2小时 | 0.425 | 1.5166 | 1.172 | 68.43166 | 68.51286
|  |  | 0.4044 | 1.5205 | 1.1697 | 68.56912
|  |  | 0.4347 | 1.386 | 1.0867 | 68.53779
BP303 | 20230390 | 150℃,2小时 | 0.3251 | 1.2879 | 0.8989 | 59.59701 | 59.92479
|  |  | 0.391 | 1.8862 | 1.288 | 59.99197
|  |  | 0.4 | 1.2846 | 0.9324 | 60.18539
A103 | 20230391 | 100℃,2小时 | 0.4161 | 1.915 | 1.5916 | 78.42418 | 78.52627
|  |  | 0.4816 | 2.0374 | 1.7035 | 78.53837
|  |  | 0.4241 | 2.4794 | 2.0399 | 78.61626
PR9520S | 20230392 | 150℃,2小时 | 0.5144 | 1.7472 | 1.2234 | 57.51136 | 57.33133
|  |  | 0.409 | 1.4281 | 0.9919 | 57.19753
|  |  | 0.4732 | 1.5679 | 1.1003 | 57.2851
PR358-60 | 20230393 | 150℃,2小时 | 0.4077 | 1.5672 | 1.1052 | 60.15524 | 60.09341
|  |  | 0.4163 | 1.9709 | 1.3509 | 60.11836
|  |  | 0.3503 | 1.2542 | 0.8927 | 60.00664
PR301T-75 | 20230394 | 150℃,2小时 | 0.4275 | 1.6377 | 1.3058 | 72.57478 | 72.64607
|  |  | 0.4873 | 2.0016 | 1.5864 | 72.58139
|  |  | 0.4305 | 2.057 | 1.6143 | 72.78205
PR3205F | 20230395 | 150℃,2小时 | 0.3904 | 1.495 | 1.0634 | 60.92703 | 60.98685
|  |  | 0.4627 | 1.8543 | 1.3125 | 61.0664
|  |  | 0.3707 | 1.8369 | 1.2646 | 60.96713
PR3205F | 20230396 | 150℃,2小时 | 0.4964 | 1.7645 | 1.2732 | 61.257 | 61.35318
|  |  | 0.389 | 1.8207 | 1.269 | 61.46539
|  |  | 0.4209 | 1.6399 | 1.1686 | 61.33716
PR3205F | 20230397 | 150℃,2小时 | 0.4463 | 2.1378 | 1.4687 | 60.44339 | 60.7344
|  |  | 0.5134 | 1.9764 | 1.4096 | 61.25769
|  |  | 0.3661 | 1.6168 | 1.1228 | 60.50212
AR3129-1 | 20230398 | 150℃,1小时 | 0.3599 | 2.2268 | 1.5864 | 65.69714 | 65.71446
|  |  | 0.4799 | 1.8521 | 1.3797 | 65.57353
|  |  | 0.4197 | 2.8128 | 1.9961 | 65.87272
HW1007 | 20230399 | 150℃,1小时 | 0.4354 | 2.0227 | 1.4765 | 65.58937 | 65.53831
|  |  | 0.4197 | 2.076 | 1.4993 | 65.18143
|  |  | 0.4484 | 2.9083 | 2.0681 | 65.84414
HW1007 | 202303100 | 150℃,1小时 | 0.4533 | 2.09 | 1.5399 | 66.38969 | 65.78756
|  |  | 0.395 | 1.3672 | 1.031 | 65.41864
|  |  | 0.4408 | 1.7504 | 1.2993 | 65.55437
HW1007 | 202303101 | 150℃,1小时 | 0.398 | 1.5947 | 1.1789 | 65.25445 | 65.31281
|  |  | 0.3898 | 2.4885 | 1.7622 | 65.39286
|  |  | 0.3825 | 2.057 | 1.4758 | 65.29113
HW1008 | 202303102 | 150℃,1小时 | 0.4273 | 2.5718 | 1.6751 | 58.18606 | 58.20016
|  |  | 0.4855 | 2.0147 | 1.3772 | 58.31154
|  |  | 0.4883 | 1.9674 | 1.3477 | 58.1029
HW1007 | 202303103 | 150℃,1小时 | 0.4673 | 1.3586 | 1.1047 | 71.51352 | 71.64607
|  |  | 0.4397 | 1.198 | 0.9814 | 71.43611
|  |  | 0.3462 | 1.5732 | 1.2295 | 71.98859
AR3070 | 202303104 | 150℃,1小时 | 0.3713 | 1.6155 | 1.233 | 69.25735 | 69.52095
|  |  | 0.4729 | 2.2042 | 1.6831 | 69.90123
|  |  | 0.432 | 1.8773 | 1.4351 | 69.40428
A103 | 202303105 | 150℃,2小时 | 0.4302 | 2.4803 | 2.0356 | 78.30838 | 78.3045
|  |  | 0.4467 | 2.2849 | 1.8849 | 78.23958
|  |  | 0.3281 | 1.9482 | 1.5977 | 78.36553
WJ-9002 | 202303106 | 150℃,1小时 | 0.3974 | 1.5313 | 1.006 | 53.67316 | 53.56932
|  |  | 0.3625 | 1.5363 | 0.9888 | 53.35662
|  |  | 0.4746 | 1.5553 | 1.0547 | 53.67817
AR3013 | 202303107 | 150℃,1小时 | 0.3816 | 1.6752 | 1.2206 | 64.85776 | 64.89691
|  |  | 0.3858 | 1.3942 | 1.0395 | 64.82547
|  |  | 0.429 | 1.6264 | 1.2074 | 65.00752
A368 | 202303108 | 100℃,2小时 | 0.415 | 1.6931 | 1.3961 | 76.76238 | 77.23291
|  |  | 0.3792 | 1.8066 | 1.4816 | 77.23133
|  |  | 0.3882 | 1.8845 | 1.5509 | 77.70501
HW1007 | 202303109 | 150℃,1小时 | 0.3806 | 1.2854 | 0.9643 | 64.51149 | 64.54596
|  |  | 0.3606 | 1.3042 | 0.9679 | 64.3599
|  |  | 0.3412 | 1.1955 | 0.8945 | 64.76648
PR9520S | 202303110 | 150℃,2小时 | 0.3974 | 2.4441 | 1.542 | 55.92417 | 55.82754
|  |  | 0.4676 | 2.4459 | 1.5696 | 55.70439
|  |  | 0.3634 | 2.4218 | 1.5131 | 55.85406
PR301D | 202303111 | 150℃,2小时 | 0.3989 | 2.596 | 1.7272 | 60.45697 | 60.58083
|  |  | 0.3504 | 1.9801 | 1.3393 | 60.67988
|  |  | 0.4186 | 2.5849 | 1.7315 | 60.60564
HW1007 | 202303112 | 150℃,1小时 | 0.4447 | 1.6902 | 1.2585 | 65.33922 | 65.57505
|  |  | 0.3555 | 1.6727 | 1.2176 | 65.44944
|  |  | 0.4239 | 2.0993 | 1.5286 | 65.93649
5747 | 202303110 | 100℃,1小时 | 0.438 | 1.6297 | 1.6027 | 97.73433 | 97.75
|  |  | 0.3415 | 1.4309 | 1.3641 | 93.86818
|  |  | 0.3947 | 1.6242 | 1.5968 | 97.77145
PR378 | 20230401 | 150℃,2小时 | 0.4196 | 1.8959 | 1.3768 | 64.83777 | 64.63851
|  |  | 0.3744 | 1.6657 | 1.2082 | 64.57059
|  |  | 0.3502 | 1.7888 | 1.2782 | 64.50716
PR378 | 20230402 | 150℃,2小时 | 0.4806 | 2.028 | 1.493 | 65.42588 | 65.33525
|  |  | 0.4088 | 1.8855 | 1.3721 | 65.23329
|  |  | 0.4232 | 2.2438 | 1.6129 | 65.34659
WX804 | 20230403 | 150℃,2小时 | 0.4709 | 1.5725 | 1.2285 | 68.77269 | 68.80182
|  |  | 0.3731 | 1.7698 | 1.3309 | 68.57593
|  |  | 0.4376 | 1.9898 | 1.5095 | 69.05682
PR301T-75 | 20230404 | 150℃,2小时 | 0.3687 | 1.7115 | 1.3512 | 73.16801 | 73.14641
|  |  | 0.3925 | 2.0767 | 1.6231 | 73.06733
|  |  | 0.3715 | 2.0557 | 1.6044 | 73.2039
PR301T-75 | 20230405 | 150℃,2小时 | 0.394 | 2.6157 | 2.0391 | 74.0469 | 73.87742
|  |  | 0.396 | 2.3076 | 1.8073 | 73.82821
|  |  | 0.3778 | 2.4416 | 1.9 | 73.75715
| 20230406 | 150℃,2小时 | 0.3678 | 2.0884 | 1.618 | 72.6607 | 71.50378
|  |  | 0.375 | 1.9842 | 1.4907 | 69.33259
|  |  | 0.3706 | 2.0175 | 1.5649 | 72.51806
AR3013 | 20230407 | 150℃,1小时 | 0.4195 | 1.9905 | 1.5503 | 71.97963 | 72.00785
|  |  | 0.3791 | 2.7315 | 2.0709 | 71.91804
|  |  | 0.3882 | 2.6028 | 1.9855 | 72.12589
AR3013 | 20230408 | 150℃,1小时 | 0.3671 | 1.4951 | 1.1797 | 72.03901 | 72.43229
|  |  | 0.413 | 1.7852 | 1.4002 | 71.94287
|  |  | 0.4937 | 1.9121 | 1.5336 | 73.315
HW1007 | 20230409 | 150℃,1小时 | 0.5126 | 1.411 | 1.102 | 65.60552 | 65.68197
|  |  | 0.4373 | 1.8395 | 1.358 | 65.6611
|  |  | 0.383 | 1.7278 | 1.2676 | 65.7793
AR3070H | 20230410 | 150℃,1小时 | 0.44 | 1.6174 | 1.279 | 71.25871 | 70.76724
|  |  | 0.419 | 2.0617 | 1.575 | 70.37195
|  |  | 0.3874 | 2.0847 | 1.5869 | 70.67107
P20A | 20230411 | 150℃,2小时 | 0.3485 | 1.3193 | 1.1123 | 78.67738 | 78.72866
|  |  | 0.4073 | 1.7463 | 1.4607 | 78.67065
|  |  | 0.3357 | 1.9277 | 1.5908 | 78.83794
AR3080 | 20230412 | 150℃,1小时 | 0.4935 | 2.0681 | 1.7213 | 77.97536 | 78.09463
|  |  | 0.4388 | 2.2515 | 1.8515 | 77.93347
|  |  | 0.4706 | 2.2602 | 1.8732 | 78.37506
AR3013 | 20230413 | 150℃,1小时 | 0.3788 | 2.6745 | 2.0314 | 71.98676 | 72.05668
|  |  | 0.4085 | 1.9678 | 1.538 | 72.43635
|  |  | 0.3792 | 2.219 | 1.6992 | 71.74693
5747 |  | 100℃,2小时 | 0.4512 | 1.352 | 1.3362 | 98.246 | #DIV/0!
|  |  | 0.4853 | 2.2378 | 2.2099 | 98.40799
#DIV/0!
5717 |  | 100℃,2小时 | 0.4868 | 1.7489 | 1.5188 | 81.76848 | #DIV/0!
|  |  | 0.453 | 2.1635 | 1.8554 | 81.98772
#DIV/0!
PR378 | 20230414 | 150℃,2小时 | 0.5172 | 1.7963 | 1.3531 | 65.35064 | 65.16611
|  |  | 0.4626 | 2.1741 | 1.5759 | 65.0482
|  |  | 0.5395 | 1.7306 | 1.3149 | 65.09949
PR378 | 20230415 | 150℃,2小时 | 0.5031 | 1.4198 | 1.0935 | 64.40493 | 64.6761
|  |  | 0.4719 | 1.5414 | 1.1616 | 64.48808
|  |  | 0.5367 | 1.6751 | 1.2782 | 65.13528
PR378 | 20230416 | 150℃,2小时 | 0.5117 | 1.6818 | 1.2595 | 63.90907 | 63.84092
|  |  | 0.4931 | 1.7556 | 1.2999 | 63.90495
|  |  | 0.5145 | 1.8082 | 1.3387 | 63.70874
PR378 | 20230417 | 150℃,2小时 | 0.4767 | 1.7449 | 1.3156 | 66.14887 | 66.36781
|  |  | 0.4841 | 1.6193 | 1.2328 | 65.95314
|  |  | 0.4762 | 1.8902 | 1.4236 | 67.00141
PR378 | 20230418 | 150℃,2小时 | 0.4711 | 1.2819 | 0.9971 | 64.8742 | 64.4755
|  |  | 0.5323 | 1.3112 | 1.0355 | 64.60393
|  |  | 0.5169 | 1.5396 | 1.1709 | 63.94837
XC1535 | 20230419 | 150℃,2小时 | 0.5 | 1.3851 | 1.1584 | 74.38707 | 75.35082
|  |  | 0.4771 | 1.6406 | 1.3607 | 75.94327
|  |  | 0.4831 | 1.9614 | 1.6025 | 75.72211
PR387-3 | 20230420 | 150℃,2小时 | 0.4565 | 1.7683 | 1.2549 | 60.86294 | 61.08586
|  |  | 0.4782 | 1.9163 | 1.3582 | 61.19185
|  |  | 0.496 | 1.5502 | 1.1412 | 61.20281
BP303 | 20230421 | 150℃,2小时 | 0.4963 | 1.6141 | 1.1739 | 60.61907 | 60.45104
|  |  | 0.5142 | 1.9521 | 1.3836 | 60.46318
|  |  | 0.551 | 2.1901 | 1.5389 | 60.27088
PR301 | 20230422 | 150℃,2小时 | 0.5163 | 1.3601 | 1.0159 | 59.20834 | 59.36045
|  |  | 0.4731 | 1.6282 | 1.1587 | 59.35417
|  |  | 0.4865 | 1.9704 | 1.3697 | 59.51884
PR301 | 20230423 | 150℃,2小时 | 0.5025 | 1.4873 | 1.0984 | 60.50975 | 60.57266
|  |  | 0.4835 | 1.557 | 1.1324 | 60.44714
|  |  | 0.5153 | 1.9264 | 1.3727 | 60.76111
PR301 | 20230424 | 150℃,2小时 | 0.5122 | 1.9647 | 1.4027 | 61.30809 | 60.80871
|  |  | 0.4923 | 2.4832 | 1.6982 | 60.5706
|  |  | 0.4552 | 2.3988 | 1.632 | 60.54744
PR3205F | 20230425 | 150℃,2小时 | 0.5102 | 1.5491 | 1.1582 | 62.37366 | 62.39208
|  |  | 0.47 | 1.6624 | 1.2086 | 61.9423
|  |  | 0.5062 | 1.8697 | 1.3633 | 62.86029
PR3205F | 20230426 | 150℃,2小时 | 0.4602 | 2.0109 | 1.4241 | 62.15902 | 62.6974
|  |  | 0.4778 | 2.763 | 1.9046 | 62.43655
|  |  | 0.509 | 2.8444 | 1.9919 | 63.49662
PR396C | 20230427 | 150℃,2小时 | 0.5016 | 1.562 | 1.1396 | 60.16598 | 60.67182
|  |  | 0.5043 | 1.6775 | 1.2154 | 60.612
|  |  | 0.5105 | 2.0491 | 1.4527 | 61.23749
AR3070-1 | 20230428 | 150℃,1小时 | 0.4976 | 2.3418 | 1.8254 | 71.9987 | 72.35188
|  |  | 0.4528 | 2.0559 | 1.6154 | 72.52199
|  |  | 0.4871 | 2.0895 | 1.6494 | 72.53495
AR3070-1 | 20230429 | 150℃,1小时 | 0.5131 | 1.6305 | 1.315 | 71.76481 | 71.80974
|  |  | 0.5126 | 1.6028 | 1.2903 | 71.33553
|  |  | 0.5024 | 1.6068 | 1.3012 | 72.32887
AR3010-60 | 20230430 | 150℃,1小时 | 0.5213 | 2.0757 | 1.4658 | 60.763 | 60.75137
|  |  | 0.4795 | 1.6478 | 1.1885 | 60.68647
|  |  | 0.4848 | 1.8444 | 1.3115 | 60.80465
AR108G | 20230431 | 120℃,1小时 | 0.4773 | 1.6169 | 1.3921 | 80.27378 | 80.54637
|  |  | 0.5398 | 1.8552 | 1.5996 | 80.56865
|  |  | 0.4806 | 1.9517 | 1.6692 | 80.79668
PU713 | 20230432 | 120℃,2小时 | 0.5526 | 2.2117 | 1.5791 | 61.87089 | 62.58003
|  |  | 0.4847 | 2.7185 | 1.8782 | 62.38249
|  |  | 0.4433 | 2.6121 | 1.8202 | 63.48672
A1681 | 20230433 | 150℃,1小时 | 0.5295 | 1.7667 | 1.2699 | 59.84481 | 59.67441
|  |  | 0.4747 | 1.636 | 1.1645 | 59.39895
|  |  | 0.4582 | 1.7369 | 1.2226 | 59.77946
PR301N | 20230434 | 150℃,2小时 | 0.4631 | 1.9773 | 1.4456 | 64.88575 | 64.50448
|  |  | 0.4722 | 2.3715 | 1.6943 | 64.34476
|  |  | 0.4912 | 1.7819 | 1.3209 | 64.28295
AR3013 | 20230435 | 150℃,1小时 | 0.4697 | 2.7683 | 2.1077 | 71.26077 | 71.30614
|  |  | 0.4642 | 2.219 | 1.713 | 71.16481
|  |  | 0.4828 | 2.8166 | 2.1513 | 71.49284
AR3013 | 20230436 | 150℃,1小时 | 0.4756 | 1.3063 | 1.0758 | 72.25232 | 72.59141
|  |  | 0.481 | 1.2341 | 1.0262 | 72.3941
|  |  | 0.474 | 1.5022 | 1.2259 | 73.1278
PR301 | 20230437 | 150℃,2小时 | 0.4862 | 1.5624 | 1.1328 | 60.08177 | 60.22602
|  |  | 0.5078 | 1.788 | 1.2781 | 60.17029
|  |  | 0.5048 | 1.8898 | 1.3417 | 60.42599
PR301 | 20230438 | 150℃,2小时 | 0.4698 | 1.5851 | 1.1391 | 60.01076 | 60.22847
|  |  | 0.4806 | 1.5881 | 1.1439 | 59.89165
|  |  | 0.4905 | 1.9975 | 1.4065 | 60.78301
PR3205H | 20230439 | 150℃,2小时 | 0.4762 | 1.6407 | 1.1808 | 60.50666 | 60.71432
|  |  | 0.476 | 1.9803 | 1.3874 | 60.58632
|  |  | 0.5066 | 1.9333 | 1.3776 | 61.04998
PR301T-75 | 20230440 | 150℃,2小时 | 0.5103 | 1.5403 | 1.2561 | 72.40777 | 72.82112
|  |  | 0.5007 | 1.5935 | 1.2953 | 72.7123
|  |  | 0.5197 | 1.8597 | 1.5025 | 73.34328
PR301 | 20230441 | 150℃,2小时 | 0.4825 | 1.6421 | 1.1916 | 61.1504 | 61.38616
|  |  | 0.4857 | 1.6382 | 1.1928 | 61.35358
|  |  | 0.5005 | 1.8858 | 1.3546 | 61.65452
PR301 | 20230442 | 150℃,2小时 | 0.4745 | 1.9558 | 1.379 | 61.06123 | 60.76184
|  |  | 0.4391 | 1.7364 | 1.2235 | 60.46404
|  |  | 0.4841 | 1.9757 | 1.3904 | 60.76026
PR301 | 20230443 | 150℃,2小时 | 0.4905 | 1.8864 | 1.3372 | 60.65621 | 60.31272
|  |  | 0.5192 | 1.7086 | 1.2347 | 60.15638
|  |  | 0.4787 | 1.6732 | 1.1969 | 60.12558
PR301 | 20230444 | 150℃,2小时 | 0.4767 | 1.6155 | 1.1737 | 61.20478 | 61.15595
|  |  | 0.5177 | 1.709 | 1.244 | 60.96701
|  |  | 0.4822 | 1.8278 | 1.307 | 61.29608
PR3205F | 20230445 | 150℃,2小时 | 0.4841 | 2.0397 | 1.4406 | 61.48753 | 62.06869
|  |  | 0.5136 | 1.7721 | 1.2958 | 62.15336
|  |  | 0.5003 | 2.3606 | 1.6642 | 62.56518
A105 | 20230446 | 100℃,1小时 | 0.489 | 1.6723 | 0.8901 | 33.89673 | 34.19942
|  |  | 0.4756 | 1.3094 | 0.76 | 34.1089
|  |  | 0.5108 | 2.0831 | 1.0547 | 34.59263
A103 | 20230447 | 150℃,2小时 | 0.4893 | 1.491 | 1.2729 | 78.22701 | 78.11199
|  |  | 0.4748 | 1.3151 | 1.1294 | 77.90075
|  |  | 0.5147 | 1.7202 | 1.4575 | 78.20821
PR301 | 20230448 | 150℃,2小时 | 0.4907 | 1.564 | 1.1454 | 60.99879 | 61.39575
|  |  | 0.4912 | 2.0982 | 1.4882 | 62.04107
|  |  | 0.4812 | 1.6909 | 1.2209 | 61.14739
PR301 | 20230449 | 150℃,2小时 | 0.5387 | 1.653 | 1.2194 | 61.08768 | 61.56864
|  |  | 0.508 | 1.9251 | 1.3832 | 61.75993
|  |  | 0.4738 | 1.9192 | 1.3679 | 61.85831
HW1007 | 20230450 | 150℃,1小时 | 0.5103 | 1.704 | 1.291 | 65.40169 | 65.54703
|  |  | 0.4999 | 1.9822 | 1.4716 | 65.55353
|  |  | 0.4613 | 1.8581 | 1.3788 | 65.68585
PR378 | 20230451 | 150℃,2小时 | 0.4882 | 1.3568 | 1.0551 | 65.26595 | 65.24218
|  |  | 0.525 | 1.3224 | 1.0449 | 65.1994
|  |  | 0.5053 | 1.518 | 1.1662 | 65.26118
PR378 | 20230452 | 150℃,2小时 | 0.5031 | 1.6367 | 1.2387 | 64.89061 | 65.06517
|  |  | 0.5011 | 1.7471 | 1.3133 | 65.18459
|  |  | 0.489 | 2.11 | 1.5446 | 65.1203
PR378 | 20230453 | 150℃,2小时 | 0.4999 | 1.7901 | 1.3438 | 65.40846 | 65.5202
|  |  | 0.4899 | 1.5321 | 1.1699 | 65.24659
|  |  | 0.495 | 1.8395 | 1.3811 | 65.90554
PR378 | 20230454 | 150℃,2小时 | 0.4786 | 1.6183 | 1.2294 | 65.87699 | 65.81936
|  |  | 0.4578 | 1.4393 | 1.1042 | 65.85838
|  |  | 0.5062 | 1.5232 | 1.1746 | 65.72271
PR378 | 20230455 | 150℃,2小时 | 0.5244 | 2.0602 | 1.5359 | 65.86144 | 65.93441
|  |  | 0.4669 | 2.1927 | 1.6083 | 66.13744
|  |  | 0.5088 | 2.0318 | 1.511 | 65.80433
PR378 | 20230456 | 150℃,2小时 | 0.5393 | 1.8697 | 1.4146 | 65.79224 | 65.63131
|  |  | 0.4289 | 1.6792 | 1.2452 | 65.28833
|  |  | 0.4694 | 1.6257 | 1.2304 | 65.81337
PR9520S | 20230457 | 150℃,2小时 | 0.5204 | 1.6109 | 1.1188 | 54.87391 | 55.30375
|  |  | 0.5492 | 1.8792 | 1.2798 | 54.93233
|  |  | 0.5031 | 1.8135 | 1.2383 | 56.10501
PR301T-75 | 20230458 | 150℃,2小时 | 0.5188 | 2.0752 | 1.6542 | 72.9504 | 73.13893
|  |  | 0.525 | 2.0073 | 1.6093 | 73.14983
|  |  | 0.5182 | 1.8681 | 1.5079 | 73.31654
PR3205F | 20230459 | 150℃,2小时 | 0.5065 | 1.864 | 1.3389 | 61.3186 | 62.08269
|  |  | 0.4812 | 2.0604 | 1.4597 | 61.96175
|  |  | 0.4889 | 2.2074 | 1.571 | 62.9677
PR3205F | 20230460 | 150℃,2小时 | 0.4836 | 2.1377 | 1.507 | 61.8705 | 62.36773
|  |  | 0.5028 | 2.6779 | 1.875 | 63.08675
|  |  | 0.4844 | 1.833 | 1.3225 | 62.14593
PR3205F | 20230461 | 150℃,2小时 | 0.4471 | 1.7186 | 1.2168 | 60.5348 | 61.22966
|  |  | 0.5366 | 1.9297 | 1.3961 | 61.69693
|  |  | 0.4734 | 1.9227 | 1.3641 | 61.45726
PR3205F | 20230462 | 150℃,2小时 | 0.4871 | 1.8923 | 1.3644 | 62.43239 | 62.2512
|  |  | 0.4519 | 1.8778 | 1.3376 | 62.11516
|  |  | 0.4937 | 1.9778 | 1.4169 | 62.20605
AR3013 | 20230463 | 150℃,1小时 | 0.4946 | 2.1779 | 1.7071 | 72.03113 | 72.2801
|  |  | 0.4901 | 1.937 | 1.5312 | 71.95383
|  |  | 0.5214 | 2.8854 | 2.2437 | 72.85533
AR3013 | 20230464 | 150℃,1小时 | 0.477 | 1.6533 | 1.3237 | 71.97994 | 72.93474
|  |  | 0.4997 | 2.1404 | 1.6964 | 72.93838
|  |  | 0.46 | 2.0465 | 1.6322 | 73.88591
AR3013 | 20230465 | 150℃,1小时 | 0.5066 | 1.5051 | 1.2214 | 71.58738 | 72.09737
|  |  | 0.4573 | 1.663 | 1.3268 | 72.11578
|  |  | 0.5175 | 1.7991 | 1.4478 | 72.58895
AR3070-1 | 20230466 | 150℃,1小时 | 0.5032 | 1.7399 | 1.3788 | 70.80133 | 71.09989
|  |  | 0.504 | 2.2836 | 1.7644 | 70.8249
|  |  | 0.4902 | 2.4329 | 1.8826 | 71.67344
AR3070-1 | 20230467 | 150℃,1小时 | 0.5221 | 1.8485 | 1.4754 | 71.87123 | 72.27374
|  |  | 0.4521 | 2.1169 | 1.6555 | 72.28496
|  |  | 0.5056 | 2.39 | 1.8749 | 72.66504
AR3070-1 | 20230468 | 150℃,1小时 | 0.4995 | 1.3875 | 1.1256 | 70.50676 | 71.39023
|  |  | 0.5333 | 1.7984 | 1.4383 | 71.53585
|  |  | 0.5318 | 2.4617 | 1.9238 | 72.12809
HW1007 | 20230469 | 150℃,1小时 | 0.5032 | 1.6059 | 1.2334 | 66.21928 | 66.28696
|  |  | 0.4487 | 1.9442 | 1.4404 | 66.31227
|  |  | 0.4892 | 1.7244 | 1.3085 | 66.32934
AR3129-1 | 20230470 | 150℃,1小时 | 0.5248 | 1.7623 | 1.3426 | 66.08485 | 66.33456
|  |  | 0.4382 | 2.0857 | 1.5335 | 66.48255
|  |  | 0.4967 | 1.8857 | 1.4195 | 66.43629
PR301N | 20230471 | 150℃,2小时 | 0.4801 | 1.8519 | 1.3622 | 64.30238 | 64.93649
|  |  | 0.501 | 1.8222 | 1.3664 | 65.50106
|  |  | 0.4761 | 1.9695 | 1.4469 | 65.00603
PR358-60 | 20230472 | 150℃,2小时 | 0.4864 | 1.791 | 1.2724 | 60.24835 | 60.29294
|  |  | 0.5212 | 1.6645 | 1.2117 | 60.39535
|  |  | 0.5239 | 1.6553 | 1.2054 | 60.23511
PR378 | 20230473 | 150℃,2小时 | 0.444 | 2.4576 | 1.7656 | 65.63369 | 65.23174
|  |  | 0.5202 | 2.0508 | 1.5181 | 65.19665
|  |  | 0.5235 | 1.7001 | 1.2867 | 64.86486
PR378E | 20230474 | 150℃,2小时 | 0.4939 | 1.6244 | 1.2523 | 67.08536 | 66.51365
|  |  | 0.4377 | 1.7911 | 1.3394 | 66.6248
|  |  | 0.522 | 1.8659 | 1.4067 | 65.83079
PR378 | 20230475 | 150℃,2小时 | 0.4707 | 1.6272 | 1.2341 | 66.00951 | 66.27316
|  |  | 0.4746 | 1.6668 | 1.2646 | 66.26405
|  |  | 0.4557 | 1.698 | 1.2824 | 66.54592
PR378E | 20230476 | 150℃,2小时 | 0.5164 | 1.3456 | 1.0499 | 64.33912 | 64.61671
|  |  | 0.5176 | 1.8756 | 1.3955 | 64.64654
|  |  | 0.5197 | 1.8847 | 1.4051 | 64.86447
5717 | 4.20号 | 100℃,2小时 | 0.47 | 1.7532 | 1.4831 | 78.95106 | 79.84233
|  |  | 0.482 | 2.1676 | 1.8282 | 79.86474
|  |  | 0.5182 | 2.5655 | 2.1706 | 80.71118
A1681 | 20230477 | 150℃,2小时 | 0.4993 | 1.7491 | 1.2205 | 57.70523 | 58.09364
|  |  | 0.5018 | 1.7855 | 1.2404 | 57.53681
|  |  | 0.4902 | 1.9052 | 1.3256 | 59.03887
NL1387A | 20230478 | 100℃,2小时 | 0.4649 | 1.5832 | 1.3629 | 80.30046 | 80.72488
|  |  | 0.5331 | 1.9906 | 1.7084 | 80.63808
|  |  | 0.5104 | 2.0394 | 1.7525 | 81.2361
AR3070H | 20230479 | 150℃,1小时 | 0.4956 | 1.2788 | 1.0255 | 67.65832 | 67.5965
|  |  | 0.4701 | 1.8425 | 1.3966 | 67.50947
|  |  | 0.5392 | 1.3978 | 1.1198 | 67.62171
PR378 | 20230480 | 150℃,2小时 | 0.4427 | 1.6448 | 1.2295 | 65.45213 | 65.12903
|  |  | 0.527 | 1.434 | 1.1145 | 64.77398
|  |  | 0.5152 | 1.6022 | 1.2235 | 65.16099
PR378 | 20230481 | 150℃,2小时 | 0.4568 | 1.7859 | 1.333 | 65.92431 | 66.12185
|  |  | 0.452 | 1.786 | 1.3335 | 66.07946
|  |  | 0.4712 | 1.7941 | 1.3491 | 66.36178
PR378 | 20230482 | 150℃,2小时 | 0.4996 | 1.833 | 1.3873 | 66.57417 | 66.82499
|  |  | 0.5302 | 2.1055 | 1.5868 | 67.07294
|  |  | 0.5072 | 1.9135 | 1.447 | 66.82785
PR378 | 20230483 | 150℃,2小时 | 0.5074 | 2.3796 | 1.7299 | 65.29751 | 65.07164
|  |  | 0.4998 | 2.656 | 1.9055 | 65.1934
|  |  | 0.5247 | 2.1788 | 1.5953 | 64.72402
PR378 | 20230484 | 150℃,2小时 | 0.5212 | 1.9279 | 1.4449 | 65.66432 | 65.723
|  |  | 0.5294 | 2.3377 | 1.718 | 65.73024
|  |  | 0.4707 | 1.7484 | 1.3111 | 65.77444
PR378 | 20230485 | 150℃,2小时 | 0.4786 | 1.6665 | 1.2616 | 65.91464 | 66.10257
|  |  | 0.5002 | 1.9007 | 1.4278 | 66.23349
|  |  | 0.5067 | 1.7425 | 1.3243 | 66.15957
PR358-60 | 20230486 | 150℃,2小时 | 0.4168 | 2.0438 | 1.4068 | 60.84819 | 61.29839
|  |  | 0.4664 | 2.6305 | 1.7941 | 61.35114
|  |  | 0.4824 | 2.4472 | 1.6946 | 61.69585
AR3070-1 | 20230487 | 150℃,1小时 | 0.5092 | 1.4395 | 1.17 | 71.03085 | 71.64385
|  |  | 0.5109 | 1.4345 | 1.173 | 71.68688
|  |  | 0.5095 | 1.7011 | 1.37 | 72.21383
AR3070-1 | 20230488 | 150℃,1小时 | 0.4491 | 1.8431 | 1.4344 | 70.68149 | 71.04428
|  |  | 0.5261 | 1.828 | 1.4525 | 71.15754
|  |  | 0.5172 | 2.0437 | 1.6055 | 71.29381
AR3070-1 | 20230489 | 150℃,1小时 | 0.5143 | 1.6722 | 1.3521 | 72.35513 | 72.42855
|  |  | 0.4759 | 1.9374 | 1.5406 | 72.84981
|  |  | 0.5144 | 1.9514 | 1.5502 | 72.08072
| 20230490 | 150℃,2小时 |  |  |  | #DIV/0! | #DIV/0!
#DIV/0!
#DIV/0!
PR3205F | 20230491 | 150℃,2小时 | 0.5229 | 1.8309 | 1.3164 | 60.66514 | 60.84075
|  |  | 0.5136 | 2.1378 | 1.4986 | 60.64524
|  |  | 0.5359 | 2.5097 | 1.7441 | 61.21188
PR3205F | 20230492 | 150℃,2小时 | 0.4998 | 1.8167 | 1.2999 | 60.75632 | 61.16077
|  |  | 0.5124 | 1.8254 | 1.3183 | 61.37852
|  |  | 0.4571 | 1.7781 | 1.2675 | 61.34746
AR3013 | 20230493 | 150℃,2小时 | 0.453 | 1.5728 | 1.2485 | 71.03947 | 71.7226
|  |  | 0.4853 | 1.7795 | 1.4105 | 71.48818
|  |  | 0.4748 | 1.9463 | 1.5437 | 72.64016
AR3013 | 20230494 | 150℃,2小时 | 0.5071 | 1.619 | 1.3066 | 71.90395 | 72.75012
|  |  | 0.5077 | 1.9145 | 1.5355 | 73.05943
|  |  | 0.5077 | 2.0328 | 1.6254 | 73.287
PR301N | 20230495 | 150℃,2小时 | 0.4513 | 2.2789 | 1.649 | 65.53403 | 65.24839
|  |  | 0.4557 | 1.7811 | 1.3123 | 64.62955
|  |  | 0.514 | 2.3357 | 1.7087 | 65.5816
PR3205F | 20230497 | 150℃,2小时 | 0.5048 | 1.9661 | 1.4009 | 61.32211 | 61.23827
|  |  | 0.5458 | 1.8417 | 1.342 | 61.43993
|  |  | 0.5256 | 2.1713 | 1.5287 | 60.95279
AR3010-60 | 20230498 | 150℃,1小时 | 0.4959 | 2.2661 | 1.578 | 61.12869 | 61.38683
|  |  | 0.5277 | 2.544 | 1.7655 | 61.38967
|  |  | 0.4287 | 2.744 | 1.8559 | 61.64212
PR378C | 20230499 | 150℃,2小时 | 0.4865 | 1.4795 | 1.1677 | 68.6002 | 68.84538
|  |  | 0.4988 | 2.1915 | 1.6675 | 69.04354
|  |  | 0.4883 | 1.95 | 1.4953 | 68.89239
A1681 | 202304100 | 150℃,2小时 | 0.4527 | 1.3001 | 0.9518 | 58.89781 | 59.684
|  |  | 0.5244 | 1.7662 | 1.2706 | 60.09019
|  |  | 0.538 | 1.9753 | 1.4013 | 60.06401
AR3129-1 | 202304101 | 150℃,2小时 | 0.4864 | 1.9352 | 1.439 | 65.75097 | 66.25999
|  |  | 0.5146 | 1.7477 | 1.3348 | 66.51529
|  |  | 0.4831 | 1.333 | 1.0484 | 66.51371
CP206 | 202304102 | 150℃,2小时 | 0.522 | 1.5743 | 1.4331 | 86.58177 | 86.67439
|  |  | 0.4957 | 1.8402 | 1.662 | 86.746
|  |  | 0.5096 | 1.9948 | 1.7972 | 86.69539
AR3070H | 202304103 | 150℃,1小时 | 0.5011 | 1.8317 | 1.4416 | 70.6824 | 70.99193
|  |  | 0.5005 | 1.6233 | 1.2989 | 71.10794
|  |  | 0.4878 | 1.851 | 1.4582 | 71.18545
A103 | 202304104 | 100℃,2小时 | 0.4886 | 1.8019 | 1.5263 | 79.0147 | 79.03463
|  |  | 0.5108 | 1.9278 | 1.6315 | 79.08963
|  |  | 0.5241 | 1.6936 | 1.448 | 78.99957
A103 | 202304105 | 100℃,2小时 | 0.5186 | 1.6485 | 1.399 | 77.9184 | 78.34737
|  |  | 0.5015 | 2.0553 | 1.7193 | 78.3756
|  |  | 0.5476 | 2.4599 | 2.0535 | 78.7481
PR378 | 20230501 | 150℃,2小时 | 0.4326 | 1.74 | 1.2899 | 65.57289 | 65.27053
|  |  | 0.3467 | 1.3281 | 0.9857 | 65.11107
|  |  | 0.4531 | 1.5382 | 1.1598 | 65.12764
PR378 | 20230502 | 150℃,2小时 | 0.515 | 2.0826 | 1.5702 | 67.31309 | 66.74097
|  |  | 0.5086 | 1.8372 | 1.3892 | 66.2803
|  |  | 0.3826 | 1.4596 | 1.1002 | 66.62953
PR378 | 20230503 | 150℃,2小时 | 0.5128 | 1.5302 | 1.177 | 65.28406 | 65.6734
|  |  | 0.5288 | 1.9384 | 1.461 | 66.13224
|  |  | 0.3656 | 1.5355 | 1.1331 | 65.6039
PR378 | 20230504 | 150℃,2小时 | 0.4189 | 2.0991 | 1.5168 | 65.34341 | 65.31737
|  |  | 0.5159 | 1.9156 | 1.4274 | 65.1211
|  |  | 0.371 | 1.8722 | 1.3541 | 65.48761
PR378 | 20230505 | 150℃,2小时 | 0.387 | 2.1624 | 1.5429 | 65.10645 | 65.47168
|  |  | 0.3745 | 2.5687 | 1.8168 | 65.73239
|  |  | 0.5258 | 2.2804 | 1.6764 | 65.5762
PR378 | 20230506 | 150℃,2小时 | 0.4578 | 1.6644 | 1.254 | 65.98707 | 66.14833
|  |  | 0.3795 | 1.5214 | 1.1331 | 65.99527
|  |  | 0.4444 | 1.9639 | 1.4543 | 66.46265
PR9520S | 20230507 | 150℃,2小时 | 0.5049 | 2.0079 | 1.3414 | 55.65536 | 56.32015
|  |  | 0.4855 | 2.425 | 1.5722 | 56.0299
|  |  | 0.5467 | 3.2779 | 2.111 | 57.27519
PR3205F | 20230508 | 150℃,2小时 | 0.3315 | 1.997 | 1.3604 | 61.77724 | 61.43825
|  |  | 0.4544 | 1.5414 | 1.1183 | 61.07636
|  |  | 0.3831 | 1.8956 | 1.3127 | 61.46116
PR3205F | 20230509 | 150℃,2小时 | 0.3772 | 1.7328 | 1.2111 | 61.5152 | 61.88628
|  |  | 0.3833 | 1.8831 | 1.3032 | 61.33484
|  |  | 0.3375 | 2.6894 | 1.8147 | 62.80879
PR3205F | 20230510 | 150℃,2小时 | 0.4183 | 2.1102 | 1.4414 | 60.47048 | 61.41571
|  |  | 0.387 | 2.7712 | 1.8623 | 61.8782
|  |  | 0.5311 | 2.7255 | 1.8894 | 61.89847
AR3070-1 | 20230511 | 150℃,1小时 | 0.4924 | 2.0288 | 1.6065 | 72.51367 | 72.67033
|  |  | 0.4876 | 2.0046 | 1.593 | 72.8675
|  |  | 0.4787 | 2.0461 | 1.6171 | 72.62983
AR3070-1 | 20230512 | 150℃,1小时 | 0.4838 | 1.5988 | 1.282 | 71.58744 | 71.89117
|  |  | 0.5234 | 1.732 | 1.3989 | 72.43919
|  |  | 0.4984 | 1.493 | 1.211 | 71.64689
XC1535 | 20230513 | 120℃,2小时 | 0.458 | 1.8083 | 1.4741 | 75.24994 | 75.43093
|  |  | 0.4545 | 1.3866 | 1.1581 | 75.48546
|  |  | 0.3574 | 1.3352 | 1.0962 | 75.55737
AR3129-1 | 20230514 | 150℃,1小时 | 0.4542 | 1.6331 | 1.2376 | 66.45178 | 66.59848
|  |  | 0.496 | 1.5516 | 1.1971 | 66.4172
|  |  | 0.3893 | 1.544 | 1.1621 | 66.92647
AR3129-1 | 20230515 | 150℃,1小时 | 0.4228 | 1.8318 | 1.3453 | 65.47197 | 65.64853
|  |  | 0.3461 | 2.0321 | 1.4509 | 65.52788
|  |  | 0.4026 | 1.6741 | 1.2411 | 65.94573
PR301N | 20230516 | 150℃,2小时 | 0.4749 | 1.8907 | 1.3885 | 64.52889 | 64.94131
|  |  | 0.4962 | 1.9777 | 1.4557 | 64.76544
|  |  | 0.4664 | 2.1139 | 1.546 | 65.52959
PR378 | 20230517 | 150℃,2小时 | 0.4026 | 1.6565 | 1.2283 | 65.85055 | 65.89132
|  |  | 0.3815 | 1.7021 | 1.2526 | 65.96244
|  |  | 0.382 | 2.0824 | 1.5019 | 65.86097
A1681 | 20230518 | 150℃,2小时 | 0.323 | 1.1066 | 0.772 | 57.29964 | 57.74094
|  |  | 0.3538 | 1.6451 | 1.1027 | 57.99582
|  |  | 0.3769 | 1.393 | 0.9655 | 57.92737
PR380 | 20230519 | 150℃,2小时 | 0.5393 | 1.7295 | 1.4464 | 76.21408 | 76.59929
|  |  | 0.4587 | 2.328 | 1.8977 | 76.98069
|  |  | 0.5034 | 1.8352 | 1.5236 | 76.60309
A103H | 20230520 | 100℃,2小时 | 0.4741 | 1.6256 | 1.3689 | 77.70734 | 78.37412
|  |  | 0.4512 | 1.8182 | 1.5189 | 78.10534
|  |  | 0.5126 | 2.6276 | 2.19 | 79.30969
CP206 | 20230521 | 150℃,2小时 | 0.3687 | 1.4373 | 1.3164 | 88.68613 | 88.89551
|  |  | 0.4138 | 1.897 | 1.733 | 88.94283
|  |  | 0.3836 | 2.0633 | 1.8795 | 89.05757
PU713 | 20230522 | 120℃,2小时 | 0.521 | 2.134 | 1.5058 | 61.05394 | 61.08371
|  |  | 0.5242 | 1.9593 | 1.3898 | 60.31635
|  |  | 0.4517 | 1.8447 | 1.3137 | 61.88083
PU713 | 20230523 | 120℃,2小时 | 0.4634 | 1.5525 | 1.1243 | 60.68313 | 61.11186
|  |  | 0.4279 | 1.5223 | 1.1036 | 61.74159
|  |  | 0.4128 | 1.6556 | 1.1698 | 60.91085
PR378 | 20230524 | 150℃,2小时 | 0.3922 | 1.802 | 1.3253 | 66.18669 | 66.62325
|  |  | 0.5187 | 2.2322 | 1.6641 | 66.84564
|  |  | 0.39 | 1.8736 | 1.3816 | 66.83742
PR301 | 20230525 | 150℃,2小时 | 0.3668 | 1.5553 | 1.0778 | 59.82331 | 60.72507
|  |  | 0.3982 | 2.2674 | 1.5385 | 61.00471
|  |  | 0.4408 | 2.0456 | 1.4253 | 61.34721
PR378E | 20230526 | 150℃,2小时 | 0.5297 | 2.4138 | 1.7727 | 65.97314 | 66.12915
|  |  | 0.4681 | 2.4458 | 1.7793 | 66.29924
|  |  | 0.4449 | 1.9013 | 1.4078 | 66.11508
PR378 | 20230527 | 150℃,2小时 | 0.3772 | 2.0721 | 1.4886 | 65.57319 | 65.77641
|  |  | 0.3515 | 1.7548 | 1.2761 | 65.88755
|  |  | 0.4029 | 1.7017 | 1.2584 | 65.86849
PR378 | 20230528 | 150℃,2小时 | 0.4105 | 1.7194 | 1.2538 | 64.42815 | 64.77251
|  |  | 0.4938 | 2.5082 | 1.7998 | 64.8332
|  |  | 0.3628 | 2.5071 | 1.7578 | 65.0562
PR378 | 20230529 | 150℃,2小时 | 0.438 | 2.0795 | 1.5174 | 65.75693 | 65.98153
|  |  | 0.3771 | 1.9901 | 1.4377 | 65.75325
|  |  | 0.4199 | 1.8121 | 1.3448 | 66.43442
PR378 | 20230530 | 150℃,2小时 | 0.4208 | 1.2651 | 0.9806 | 66.30345 | 66.42347
|  |  | 0.4046 | 1.4152 | 1.0771 | 66.54463
|  |  | 0.4493 | 1.609 | 1.2196 | 66.42235
PR378 | 20230531 | 150℃,2小时 | 0.378 | 2.1298 | 1.5451 | 66.6229 | 66.76724
|  |  | 0.365 | 2.0792 | 1.5123 | 66.92918
|  |  | 0.4826 | 2.3307 | 1.7162 | 66.74963
PR301T-75 | 20230532 | 150℃,2小时 | 0.489 | 1.7714 | 1.4273 | 73.1675 | 73.29159
|  |  | 0.4471 | 1.8742 | 1.4938 | 73.34454
|  |  | 0.3868 | 1.6572 | 1.3188 | 73.36272
PR301T-75 | 20230533 | 150℃,2小时 | 0.4315 | 1.8618 | 1.473 | 72.81689 | 73.04204
|  |  | 0.3444 | 1.4472 | 1.1491 | 72.96881
|  |  | 0.4625 | 1.874 | 1.4977 | 73.34042
AR1007 | 20230534 | 150℃,1小时 | 0.4673 | 1.7909 | 1.3488 | 66.59867 | 66.65324
|  |  | 0.4083 | 1.4829 | 1.1221 | 66.42472
|  |  | 0.4309 | 1.6794 | 1.2666 | 66.93632
AR3010-60 | 20230535 | 150℃,1小时 | 0.3928 | 1.3093 | 0.9402 | 59.72722 | 60.11909
|  |  | 0.4436 | 1.3622 | 0.9966 | 60.2003
|  |  | 0.3786 | 1.9889 | 1.3517 | 60.42973
PR301 | 20230536 | 150℃,2小时 | 0.4953 | 1.9114 | 1.341 | 59.72036 | 59.99636
|  |  | 0.4038 | 1.9079 | 1.3022 | 59.73007
|  |  | 0.428 | 2.7523 | 1.8351 | 60.53866
PR3205F | 20230537 | 150℃,2小时 | 0.4445 | 2.4214 | 1.6552 | 61.24235 | 60.8173
|  |  | 0.376 | 1.8044 | 1.242 | 60.62728
|  |  | 0.4581 | 1.6809 | 1.1989 | 60.58227
PR9520C | 20230538 | 150℃,2小时 | 0.4223 | 1.5704 | 1.1051 | 59.47217 | 59.68799
|  |  | 0.4512 | 1.9451 | 1.3419 | 59.62246
|  |  | 0.5075 | 2.1385 | 1.4856 | 59.96934
PU713 | 20230539 | 120℃,2小时 | 0.3845 | 1.2292 | 0.9106 | 62.28247 | 61.62961
|  |  | 0.4764 | 1.3084 | 0.9861 | 61.26202
|  |  | 0.4553 | 1.3033 | 0.9755 | 61.34434
5747 |  | 100℃,1小时 | 0.3776 | 1.8337 | 1.8196 | 99.03166 | 98.57738
|  |  | 0.415 | 1.9637 | 1.9469 | 98.91522
|  |  | 0.5151 | 2.3844 | 2.343 | 97.78527
HW1008 | 20230540 | 150℃,1小时 | 0.39 | 1.8537 | 1.2559 | 59.1583 | 58.85964
|  |  | 0.3877 | 1.869 | 1.2594 | 58.84696
|  |  | 0.3531 | 1.4454 | 0.9929 | 58.57365
AR3070G | 20230541 | 150℃,1小时 | 0.3748 | 1.784 | 1.3726 | 70.80613 | 71.11857
|  |  | 0.5178 | 1.8382 | 1.4583 | 71.22842
|  |  | 0.456 | 2.0122 | 1.5659 | 71.32117
PR301N-75 | 20230542 | 150℃,2小时 | 0.4032 | 1.2694 | 1.021 | 71.32302 | 71.30909
|  |  | 0.3792 | 1.2145 | 0.9751 | 71.33964
|  |  | 0.3909 | 1.358 | 1.0801 | 71.26461
PR378 | 20230543 | 150℃,2小时 | 0.4145 | 1.9517 | 1.4154 | 65.11189 | 65.40705
|  |  | 0.3966 | 2.0295 | 1.4643 | 65.38674
|  |  | 0.4257 | 2.2651 | 1.6346 | 65.72252
PR378 | 20230544 | 150℃,2小时 | 0.3636 | 1.2667 | 0.949 | 64.82117 | 64.68212
|  |  | 0.3517 | 1.4272 | 1.0474 | 64.68619
|  |  | 0.4482 | 1.3929 | 1.0579 | 64.53901
PR378 | 20230545 | 150℃,2小时 | 0.3959 | 1.6351 | 1.2049 | 65.28405 | 65.39884
|  |  | 0.3944 | 2.1551 | 1.5471 | 65.46828
|  |  | 0.4086 | 2.6172 | 1.854 | 65.44417
PR378 | 20230546 | 150℃,2小时 | 0.5494 | 2.0371 | 1.5335 | 66.14909 | 66.27256
|  |  | 0.5037 | 2.0615 | 1.538 | 66.39492
|  |  | 0.5039 | 2.1664 | 1.6057 | 66.27368
PR301T-75 | 20230547 | 150℃,2小时 | 0.4038 | 2.0219 | 1.5757 | 72.42445 | 72.57966
|  |  | 0.3545 | 2.1424 | 1.654 | 72.68304
|  |  | 0.4057 | 1.6586 | 1.3157 | 72.63149
PR301T-75 | 20230548 | 150℃,2小时 | 0.4113 | 1.7582 | 1.399 | 73.33135 | 73.56552
|  |  | 0.4546 | 1.8862 | 1.5061 | 73.44929
|  |  | 0.4638 | 2.1334 | 1.6979 | 73.91591
PR309-3 | 20230549 | 150℃,2小时 | 0.5043 | 2.0126 | 1.4139 | 60.30631 | 60.00263
|  |  | 0.4331 | 1.9891 | 1.3646 | 59.86504
|  |  | 0.4205 | 1.7909 | 1.2405 | 59.83654
PR309-3 | 20230550 | 150℃,2小时 | 0.4189 | 1.4736 | 1.065 | 61.25913 | 60.63089
|  |  | 0.4233 | 1.9131 | 1.324 | 60.45778
|  |  | 0.3675 | 1.7443 | 1.196 | 60.17577
PR396C | 20230551 | 150℃,2小时 | 0.4987 | 1.944 | 1.3723 | 60.4442 | 61.05852
|  |  | 0.554 | 2.0022 | 1.4378 | 61.02748
|  |  | 0.46 | 2.6597 | 1.8173 | 61.70387
PR3205F | 20230552 | 150℃,2小时 | 0.387 | 1.8217 | 1.2623 | 61.00927 | 61.35667
|  |  | 0.4084 | 2.0466 | 1.4117 | 61.24405
|  |  | 0.398 | 1.8633 | 1.3038 | 61.81669
PR3205F | 20230553 | 150℃,2小时 | 0.4363 | 2.1487 | 1.4894 | 61.49848 | 61.92427
|  |  | 0.4031 | 2.3954 | 1.6521 | 62.69136
|  |  | 0.4189 | 2.5276 | 1.7175 | 61.58297
PR3205F | 20230554 | 150℃,2小时 | 0.4021 | 1.618 | 1.1519 | 61.66626 | 61.73498
|  |  | 0.3758 | 1.8261 | 1.267 | 61.44936
|  |  | 0.3662 | 1.7877 | 1.2488 | 62.08934
PR3205F | 20230555 | 150℃,2小时 | 0.3851 | 1.6706 | 1.1737 | 61.34578 | 61.70886
|  |  | 0.4269 | 1.7755 | 1.2564 | 61.50823
|  |  | 0.4435 | 1.922 | 1.3642 | 62.27257
PR3205F | 20230556 | 150℃,2小时 | 0.3761 | 1.6842 | 1.1945 | 62.56402 | 63.12975
|  |  | 0.4523 | 1.8288 | 1.3216 | 63.15292
|  |  | 0.4292 | 2.1747 | 1.5406 | 63.6723
HW3001 | 20230557 | 150℃,1小时 | 0.4259 | 1.7444 | 1.3618 | 70.98218 | 70.84678
|  |  | 0.3833 | 1.9365 | 1.4856 | 70.96961
|  |  | 0.3374 | 2.1452 | 1.6135 | 70.58856
AR108G | 20230558 | 120℃,2小时 | 0.388 | 1.4126 | 1.208 | 80.03123 | 80.65495
|  |  | 0.4795 | 2.292 | 1.9398 | 80.56828
|  |  | 0.3698 | 2.7106 | 2.2744 | 81.36535
AR3013 | 20230559 | 150℃,1小时 | 0.3533 | 1.7107 | 1.3453 | 73.08089 | 72.69318
|  |  | 0.3808 | 1.2137 | 0.9833 | 72.33762
|  |  | 0.3989 | 1.8536 | 1.4559 | 72.66103
AR3013 | 20230560 | 150℃,1小时 | 0.3604 | 1.5833 | 1.2437 | 72.22995 | 72.61145
|  |  | 0.3658 | 1.8877 | 1.4726 | 72.72488
|  |  | 0.3748 | 1.575 | 1.2495 | 72.87952
AR3013 | 20230561 | 150℃,1小时 | 0.4578 | 1.6114 | 1.2955 | 72.61616 | 72.76636
|  |  | 0.4439 | 1.5751 | 1.2655 | 72.63083
|  |  | 0.5483 | 1.7098 | 1.3968 | 73.05209
PR378C | 20230562 | 150℃,2小时 | 0.3671 | 1.3953 | 1.0733 | 68.68314 | 68.87902
|  |  | 0.3746 | 1.7034 | 1.2929 | 69.10747
|  |  | 0.397 | 1.9522 | 1.4677 | 68.84645
A105 | 20230563 | 100℃,1小时 | 0.4096 | 1.2177 | 0.6799 | 33.44883 | 35.53181
|  |  | 0.3982 | 1.1372 | 0.6729 | 37.17185
|  |  | 0.4348 | 1.1314 | 0.6854 | 35.97473
AR3070G | 20230564 | 150℃,1小时 | 0.4376 | 1.782 | 1.4099 | 72.32223 | 72.1286
|  |  | 0.4561 | 2.0956 | 1.6538 | 73.05276
|  |  | 0.4107 | 1.9461 | 1.501 | 71.01081
PR313 | 20230565 | 150℃,2小时 | 0.4104 | 2.3575 | 1.6013 | 61.16275 | 61.25826
|  |  | 0.3994 | 2.4046 | 1.6257 | 61.15599
|  |  | 0.3784 | 2.366 | 1.5999 | 61.45603
PR378 | 20230566 | 150℃,2小时 | 0.4816 | 2.1636 | 1.5943 | 66.15339 | 66.59533
|  |  | 0.4705 | 1.7919 | 1.3555 | 66.97442
|  |  | 0.4792 | 1.6561 | 1.2637 | 66.65817
PR883-2A | 20230568 | 150℃,2小时 | 0.4556 | 2.2848 | 1.6392 | 64.70588 | 64.8637
|  |  | 0.552 | 2.1297 | 1.5745 | 64.80953
|  |  | 0.4234 | 2.0157 | 1.4596 | 65.07568
PR3205F | 20230569 | 150℃,2小时 | 0.5235 | 2.0267 | 1.4443 | 61.25599 | 60.88419
|  |  | 0.4688 | 1.7553 | 1.2468 | 60.47415
|  |  | 0.5115 | 1.9425 | 1.3833 | 60.92243
PR3205F | 20230570 | 150℃,2小时 | 0.5015 | 1.584 | 1.1729 | 62.02309 | 62.55684
|  |  | 0.4896 | 1.5245 | 1.1364 | 62.49879
|  |  | 0.484 | 2.3013 | 1.6316 | 63.14863
PR3205F | 20230571 | 150℃,2小时 | 0.4484 | 1.4913 | 1.084 | 60.94544 | 60.56732
|  |  | 0.4047 | 1.4437 | 1.0336 | 60.52936
|  |  | 0.3783 | 1.4348 | 1.0146 | 60.22717
PR3205F | 20230572 | 150℃,2小时 | 0.462 | 1.5918 | 1.159 | 61.69233 | 61.6038
|  |  | 0.4245 | 1.3708 | 1.0036 | 61.19624
|  |  | 0.4105 | 1.9135 | 1.3412 | 61.92282
PR3205F | 20230573 | 150℃,2小时 | 0.4703 | 1.9138 | 1.3555 | 61.32317 | 61.85675
|  |  | 0.4148 | 1.9901 | 1.3827 | 61.44226
|  |  | 0.5422 | 2.1744 | 1.5673 | 62.8048
HW1007 | 20230575 | 150℃,1小时 | 0.4553 | 1.9135 | 1.3908 | 64.15444 | 64.64066
|  |  | 0.4978 | 2.335 | 1.6897 | 64.8759
|  |  | 0.5227 | 2.4513 | 1.7742 | 64.89163
PR309-3 | 20230576 | 150℃,2小时 | 0.4741 | 1.4734 | 1.0749 | 60.12209 | 60.3757
|  |  | 0.4453 | 1.4737 | 1.0651 | 60.26838
|  |  | 0.4285 | 1.5797 | 1.1277 | 60.73662
PR309-3 | 20230577 | 150℃,2小时 | 0.3836 | 1.6986 | 1.1826 | 60.76046 | 60.8384
|  |  | 0.3912 | 1.5998 | 1.1262 | 60.81417
|  |  | 0.3764 | 1.901 | 1.3055 | 60.94057
AR3080 | 20230578 | 150℃,1小时 | 0.5241 | 1.7595 | 1.4975 | 78.79229 | 78.90393
|  |  | 0.511 | 1.733 | 1.4757 | 78.94435
|  |  | 0.4214 | 1.6528 | 1.3939 | 78.97515
PR3205F | 20230584 | 150℃,2小时 | 0.4552 | 1.9118 | 1.3543 | 61.72594 | 61.7902
|  |  | 0.4535 | 1.7444 | 1.2501 | 61.70889
|  |  | 0.395 | 1.9148 | 1.3363 | 61.93578
5717 | 20230586 | 100℃,1小时 | 0.4636 | 1.7142 | 1.4734 | 80.74524 | 80.61258
|  |  | 0.4074 | 1.2253 | 1.0654 | 80.44993
|  |  | 0.3911 | 1.2564 | 1.0889 | 80.64255
5747 | 20230587 | 100℃,1小时 | 0.4118 | 2.2498 | 2.2087 | 97.76387 | 97.76683
|  |  | 0.3865 | 2.0584 | 2.0211 | 97.76901
|  |  | 0.4235 | 1.8435 | 1.8118 | 97.76761
PR378C | 20230601 | 150℃,2小时 | 0.479 | 1.936 | 1.5081 | 70.63143 | 70.50403
|  |  | 0.5159 | 2.0017 | 1.5621 | 70.41325
|  |  | 0.454 | 1.8853 | 1.4626 | 70.46741
PR378 | 20230602 | 150℃,2小时 | 0.4596 | 1.3562 | 1.0537 | 66.26143 | 66.25839
|  |  | 0.5531 | 1.4723 | 1.1618 | 66.22063
|  |  | 0.4801 | 1.5241 | 1.1722 | 66.2931
PR378 | 20230603 | 150℃,2小时 | 0.4846 | 1.5962 | 1.2088 | 65.14933 | 65.27637
|  |  | 0.5026 | 1.7025 | 1.2848 | 65.18877
|  |  | 0.4609 | 1.6971 | 1.2705 | 65.49102
PR378 | 20230604 | 150℃,2小时 | 0.4364 | 1.5562 | 1.168 | 65.3331 | 65.63496
|  |  | 0.4804 | 1.7718 | 1.3315 | 65.90522
|  |  | 0.5365 | 2.0397 | 1.5236 | 65.66658
PR309-3 | 20230605 | 150℃,2小时 | 0.4156 | 2.5194 | 1.6744 | 59.83459 | 60.18839
|  |  | 0.4682 | 2.3851 | 1.6378 | 61.01518
|  |  | 0.5001 | 2.0883 | 1.4485 | 59.7154
PR309-3 | 20230606 | 150℃,2小时 | 0.5252 | 1.4754 | 1.0903 | 59.47169 | 59.83391
|  |  | 0.5163 | 2.696 | 1.8287 | 60.21012
|  |  | 0.5238 | 2.1343 | 1.4872 | 59.81993
PR301 | 20230607 | 150℃,2小时 | 0.4347 | 1.5032 | 1.0757 | 59.99064 | 59.9912
|  |  | 0.5384 | 1.9319 | 1.3752 | 60.05023
|  |  | 0.5008 | 1.8388 | 1.3027 | 59.93274
PR3205F | 20230608 | 150℃,2小时 | 0.4729 | 1.653 | 1.193 | 61.02025 | 61.21225
|  |  | 0.4466 | 1.9966 | 1.3893 | 60.81935
|  |  | 0.4924 | 2.1606 | 1.5233 | 61.79715
PR3205F | 20230609 | 150℃,2小时 | 0.4666 | 1.6958 | 1.2241 | 61.62545 | 61.20956
|  |  | 0.4862 | 2.1245 | 1.4578 | 59.30538
|  |  | 0.5388 | 2.1245 | 1.533 | 62.69786
PR3205F | 20230610 | 150℃,2小时 | 0.4388 | 1.5909 | 1.1412 | 60.96693 | 61.12333
|  |  | 0.5066 | 1.5463 | 1.1438 | 61.28691
|  |  | 0.4942 | 1.8202 | 1.3046 | 61.11614
PR396C | 20230611 | 150℃,2小时 | 0.4396 | 1.679 | 1.171 | 59.01243 | 59.11155
|  |  | 0.538 | 2.1845 | 1.5111 | 59.10112
|  |  | 0.4827 | 2.2493 | 1.5289 | 59.2211
PR396C | 20230612 | 150℃,2小时 | 0.512 | 1.8291 | 1.3026 | 60.02581 | 60.25749
|  |  | 0.5495 | 1.9281 | 1.3795 | 60.20601
|  |  | 0.4989 | 2.0045 | 1.4104 | 60.54065
PR301T-75 | 20230613 | 150℃,2小时 | 0.4858 | 1.9155 | 1.5252 | 72.70057 | 72.99431
|  |  | 0.4765 | 2.0107 | 1.5959 | 72.96311
|  |  | 0.475 | 2.3224 | 1.8295 | 73.31926
PR301T-75 | 20230614 | 150℃,2小时 | 0.5003 | 1.8127 | 1.4458 | 72.04358 | 72.29438
|  |  | 0.5215 | 2.1616 | 1.7092 | 72.41632
|  |  | 0.5091 | 1.9712 | 1.568 | 72.42323
PR358-60 | 20230615 | 150℃,2小时 | 0.4367 | 1.7283 | 1.2265 | 61.14896 | 61.26563
|  |  | 0.4387 | 1.7263 | 1.2269 | 61.21466
|  |  | 0.43 | 1.8338 | 1.2924 | 61.43325
| 20230616 | 150℃,2小时 | 0.494 | 1.7268 | 1.2319 | 59.85561 | 59.95092
|  |  | 0.477 | 1.3231 | 0.9808 | 59.54379
|  |  | 0.4608 | 1.3696 | 1.0102 | 60.45335
BP303 | 20230617 | 150℃,2小时 | 0.4849 | 1.7556 | 1.2559 | 60.67522 | 60.75807
|  |  | 0.5201 | 1.3238 | 1.0077 | 60.6694
|  |  | 0.4986 | 1.7443 | 1.2576 | 60.9296
AR3010-60 | 20230618 | 100℃,1小时 | 0.5268 | 1.6123 | 1.1866 | 60.78305 | 61.16404
|  |  | 0.517 | 1.7605 | 1.2781 | 61.20627
|  |  | 0.4532 | 2.0715 | 1.4485 | 61.50281
AR3070H | 20230619 | 150℃,1小时 | 0.5057 | 1.7634 | 1.3866 | 70.04055 | 70.82929
|  |  | 0.4824 | 1.7662 | 1.3916 | 70.821
|  |  | 0.4928 | 1.9882 | 1.5639 | 71.62632
HW1008 | 20230620 | 150℃,1小时 | 0.4806 | 1.5058 | 1.0985 | 60.27117 | 60.2024
|  |  | 0.499 | 1.5483 | 1.1297 | 60.10674
|  |  | 0.5119 | 1.7417 | 1.2526 | 60.22931
HW1007 | 20230621 | 150℃,1小时 | 0.496 | 1.6431 | 1.2339 | 64.32743 | 64.65584
|  |  | 0.541 | 2.2647 | 1.6541 | 64.5762
|  |  | 0.5242 | 2.2462 | 1.6446 | 65.06388
HW1007 | 20230622 | 150℃,1小时 | 0.5197 | 1.725 | 1.3146 | 65.95039 | 66.17722
|  |  | 0.4758 | 1.4874 | 1.1482 | 66.46896
|  |  | 0.4667 | 1.4709 | 1.1306 | 66.11233
NL1387A | 20230623 | 100℃,2小时 | 0.494 | 2.5111 | 2.1103 | 80.12989 | 80.52419
|  |  | 0.3766 | 1.6432 | 1.3932 | 80.26212
|  |  | 0.5034 | 2.3669 | 2.0162 | 81.18057
PR378 | 20230624 | 150℃,2小时 | 0.4717 | 1.6093 | 1.206 | 64.54817 | 64.24179
|  |  | 0.4869 | 1.414 | 1.0811 | 64.09233
|  |  | 0.5489 | 1.7083 | 1.2919 | 64.08487
PR378 | 20230625 | 150℃,2小时 | 0.5283 | 1.5201 | 1.1745 | 65.15426 | 65.55513
|  |  | 0.518 | 2.3468 | 1.7211 | 65.78631
|  |  | 0.5066 | 1.9435 | 1.451 | 65.72482
PR378 | 20230626 | 150℃,2小时 | 0.4568 | 1.5318 | 1.1561 | 65.05116 | 65.31409
|  |  | 0.4703 | 2.0503 | 1.5004 | 65.1962
|  |  | 0.52 | 1.9641 | 1.4687 | 65.6949
PR378E | 20230627 | 150℃,2小时 | 0.465 | 2.3463 | 1.6881 | 65.01355 | 64.95381
|  |  | 0.4774 | 2.3623 | 1.7002 | 64.87347
|  |  | 0.4776 | 2.4513 | 1.76 | 64.97441
PR380 | 20230628 | 150℃,2小时 | 0.458 | 1.6986 | 1.4109 | 76.80961 | 76.89578
|  |  | 0.4532 | 1.6408 | 1.3664 | 76.89458
|  |  | 0.4978 | 1.8038 | 1.5032 | 76.98315
PR883-2A | 20230629 | 150℃,2小时 | 0.5272 | 1.4158 | 1.0981 | 64.24713 | 64.74997
|  |  | 0.5074 | 1.365 | 1.0643 | 64.93703
|  |  | 0.5265 | 1.5759 | 1.2093 | 65.06575
PR301 | 20230630 | 150℃,2小时 | 0.4127 | 1.4736 | 1.0375 | 58.89339 | 59.5084
|  |  | 0.4663 | 1.6969 | 1.2015 | 59.74321
|  |  | 0.5012 | 1.6682 | 1.2001 | 59.8886
PR358-60 | 20230631 | 150℃,2小时 | 0.5059 | 1.5432 | 1.1298 | 60.14653 | 60.15402
|  |  | 0.501 | 1.9394 | 1.3692 | 60.35873
|  |  | 0.4949 | 1.9301 | 1.3554 | 59.9568
PR309-3 | 20230632 | 150℃,2小时 | 0.5157 | 1.8733 | 1.3115 | 58.61815 | 58.98545
|  |  | 0.4583 | 1.632 | 1.1503 | 58.95885
|  |  | 0.4584 | 1.6765 | 1.1817 | 59.37936
PR3015 | 20230633 | 150℃,1小时 | 0.4499 | 1.498 | 1.0823 | 60.33775 | 60.51795
|  |  | 0.5187 | 1.7814 | 1.28 | 60.29144
|  |  | 0.3776 | 1.6559 | 1.1564 | 60.92467
AR3013 | 20230634 | 150℃,1小时 | 0.4748 | 2.004 | 1.5803 | 72.2927 | 72.48604
|  |  | 0.4004 | 2.0832 | 1.6201 | 72.48039
|  |  | 0.5004 | 1.8557 | 1.4855 | 72.68501
AR3013 | 20230635 | 150℃,1小时 | 0.499 | 1.6708 | 1.339 | 71.68459 | 71.90028
|  |  | 0.496 | 1.6531 | 1.3277 | 71.87797
|  |  | 0.504 | 2.1385 | 1.6831 | 72.13827
HW1008 | 20230636 | 150℃,1小时 | 0.4548 | 1.8844 | 1.2996 | 59.09345 | 58.76973
|  |  | 0.4278 | 1.6224 | 1.1221 | 58.11987
|  |  | 0.5285 | 2.2672 | 1.556 | 59.09588
HW1007 | 20230637 | 150℃,1小时 | 0.428 | 1.3909 | 1.0556 | 65.17811 | 65.21866
|  |  | 0.4969 | 1.5296 | 1.1681 | 64.99467
|  |  | 0.4056 | 1.4083 | 1.0622 | 65.4832
PR301N-75 | 20230638 | 150℃,2小时 | 0.547 | 2.2876 | 1.8108 | 72.60715 | 74.76639
|  |  | 0.5062 | 2.2962 | 1.9091 | 78.3743
|  |  | 0.4624 | 2.5548 | 1.9965 | 73.31772
PR301N-75 | 20230639 | 150℃,2小时 | 0.4569 | 1.9822 | 1.5915 | 74.38537 | 73.45887
|  |  | 0.5325 | 1.7447 | 1.4148 | 72.78502
|  |  | 0.5071 | 1.9496 | 1.5631 | 73.20624
A105F | 20230640 | 100℃,1小时 | 0.502 | 1.6227 | 0.9891 | 43.46391 | 42.14187
|  |  | 0.4787 | 1.6806 | 1.0041 | 43.71412
|  |  | 0.5486 | 1.673 | 0.9899 | 39.2476
AR3129-1 | 20230641 | 150℃,1小时 | 0.4918 | 1.6357 | 1.2896 | 69.74386 | 70.38669
|  |  | 0.5103 | 1.9399 | 1.508 | 69.78875
|  |  | 0.5186 | 1.9767 | 1.563 | 71.62746
A1681 | 20230642 | 150℃,2小时 | 0.4931 | 1.5267 | 1.1092 | 59.6072 | 59.66849
|  |  | 0.4704 | 1.8894 | 1.319 | 59.80268
|  |  | 0.5023 | 1.62 | 1.1684 | 59.5956
AR3070H | 20230643 | 150℃,1小时 | 0.4603 | 1.6466 | 1.287 | 69.68726 | 70.32138
|  |  | 0.4716 | 1.9003 | 1.4755 | 70.26668
|  |  | 0.4941 | 2.1433 | 1.6652 | 71.01019
A1681 | 20230644 | 150℃,2小时 | 0.4617 | 1.4154 | 1.0365 | 60.27053 | 60.39892
|  |  | 0.4972 | 1.6751 | 1.2087 | 60.40411
|  |  | 0.4928 | 1.9407 | 1.3691 | 60.52214
5717 | 2023-06-11 | 100℃,1小时 | 0.5486 | 1.7967 | 1.538 | 79.27249 | 79.42961
|  |  | 0.4326 | 1.6275 | 1.3856 | 79.75563
|  |  | 0.558 | 1.586 | 1.3728 | 79.2607
5747 | 2023-06-11 | 100℃,1小时 | 0.4912 | 1.5653 | 1.5382 | 97.47696 | 97.62576
|  |  | 0.4283 | 1.7322 | 1.6995 | 97.49214
|  |  | 0.4523 | 1.8291 | 1.8003 | 97.90819
PR301 | 20230645 | 150℃,2小时 | 0.5516 | 1.7839 | 1.2901 | 59.92859 | 59.90637
|  |  | 0.4797 | 1.6418 | 1.1763 | 59.94321
|  |  | 0.4921 | 1.3959 | 1.033 | 59.84731
PR301 | 20230646 | 150℃,2小时 | 0.4699 | 1.4488 | 1.0528 | 59.54643 | 60.25307
|  |  | 0.4835 | 1.8161 | 1.2852 | 60.16059
|  |  | 0.4827 | 1.8969 | 1.3461 | 61.05218
AR108G | 20230647 | 120℃,2小时 | 0.5307 | 1.5609 | 1.3461 | 79.14968 | 79.3749
|  |  | 0.4869 | 1.8875 | 1.5956 | 79.15893
|  |  | 0.526 | 2.0267 | 1.7238 | 79.81609
PR9520C | 20230648 | 150℃,2小时 | 0.5248 | 1.7701 | 1.2711 | 59.92933 | 59.89754
|  |  | 0.5326 | 1.7764 | 1.2778 | 59.91317
|  |  | 0.5027 | 1.9306 | 1.3573 | 59.85013
AR3010-60 | 20230649 | 150℃,1小时 | 0.4885 | 1.6978 | 1.2078 | 59.48069 | 59.34611
|  |  | 0.4832 | 1.8146 | 1.2729 | 59.3135
|  |  | 0.4495 | 1.9418 | 1.3336 | 59.24412
AR3070H | 20230650 | 150℃,1小时 | 0.517 | 1.4954 | 1.2029 | 70.10425 | 70.07182
|  |  | 0.5518 | 1.7287 | 1.3714 | 69.64058
|  |  | 0.4088 | 1.7644 | 1.3641 | 70.47064
XC1535 | 20230651 | 150℃,2小时 | 0.5133 | 1.4597 | 1.2219 | 74.8732 | 75.0913
|  |  | 0.45 | 1.5607 | 1.2767 | 74.43054
|  |  | 0.4818 | 1.93 | 1.582 | 75.97017
PR358-60 | 20230652 | 150℃,2小时 | 0.5343 | 1.6116 | 1.1805 | 59.98329 | 60.71503
|  |  | 0.5162 | 1.7508 | 1.2689 | 60.96711
|  |  | 0.462 | 1.8046 | 1.2836 | 61.1947
AR3070 | 20230653 | 150℃,1小时 | 0.4892 | 1.6903 | 1.3241 | 69.51128 | 69.49522
|  |  | 0.4662 | 1.6384 | 1.2781 | 69.26292
|  |  | 0.4858 | 1.9725 | 1.5222 | 69.71144
PR378 | 20230654 | 150℃,2小时 | 0.5377 | 1.9439 | 1.4569 | 65.36766 | 65.46007
|  |  | 0.4587 | 1.7621 | 1.3139 | 65.61301
|  |  | 0.4965 | 1.8618 | 1.3894 | 65.39955
PR378 | 20230655 | 150℃,2小时 | 0.5101 | 1.6215 | 1.2394 | 65.61994 | 65.41794
|  |  | 0.4818 | 1.6129 | 1.2201 | 65.27274
|  |  | 0.478 | 1.8057 | 1.3458 | 65.36115
PR327 | 20230656 | 150℃,2小时 | 0.553 | 1.6388 | 1.1995 | 59.54135 | 59.76876
|  |  | 0.4435 | 1.8114 | 1.2608 | 59.74852
|  |  | 0.486 | 1.9496 | 1.3644 | 60.0164
PR3205F | 20230657 | 150℃,2小时 | 0.5162 | 1.8142 | 1.3119 | 61.302 | 61.34263
|  |  | 0.4639 | 1.9224 | 1.3531 | 60.96675
|  |  | 0.4821 | 2.0715 | 1.4637 | 61.75915
PR3205F | 20230658 | 150℃,2小时 | 0.4619 | 1.8355 | 1.2944 | 60.60716 | 60.86095
|  |  | 0.4718 | 2.0413 | 1.4284 | 60.94935
|  |  | 0.5396 | 2.1258 | 1.5076 | 61.02635
PR3205F | 20230659 | 150℃,2小时 | 0.4655 | 2.0666 | 1.453 | 61.67635 | 61.95375
|  |  | 0.5204 | 2.3032 | 1.6292 | 62.1943
|  |  | 0.4647 | 2.1235 | 1.493 | 61.9906
PR3205F | 20230660 | 150℃,2小时 | 0.5091 | 1.8587 | 1.3224 | 60.2623 | 60.55906
|  |  | 0.5124 | 1.9534 | 1.3851 | 60.56211
|  |  | 0.524 | 2.2853 | 1.5958 | 60.85278
PR3205F | 20230661 | 150℃,2小时 | 0.5146 | 1.7727 | 1.2772 | 60.61521 | 60.96285
|  |  | 0.4796 | 1.8141 | 1.2886 | 60.62196
|  |  | 0.4441 | 1.5886 | 1.1497 | 61.65138
AR3013 | 20230662 | 150℃,1小时 | 0.4281 | 1.5279 | 1.2125 | 71.32206 | 71.11668
|  |  | 0.569 | 1.7652 | 1.3957 | 69.11052
|  |  | 0.4805 | 2.0531 | 1.6272 | 72.91746
AR3013 | 20230663 | 150℃,1小时 | 0.4764 | 1.7225 | 1.3736 | 72.00064 | 72.11582
|  |  | 0.4573 | 1.4327 | 1.1596 | 72.00123
|  |  | 0.4922 | 1.4378 | 1.1763 | 72.3456
AR3013 | 20230664 | 150℃,1小时 | 0.5426 | 1.5913 | 1.2902 | 71.28826 | 71.77596
|  |  | 0.5019 | 1.5297 | 1.242 | 72.00817
|  |  | 0.4589 | 1.7432 | 1.384 | 72.03146
AR3129-70 | 20230665 | 150℃,1小时 | 0.5054 | 1.7433 | 1.3711 | 69.93295 | 70.3198
|  |  | 0.461 | 1.8742 | 1.4534 | 70.22361
|  |  | 0.5219 | 2.394 | 1.8474 | 70.80284
PR309-3 | 20230666 | 150℃,2小时 | 0.519 | 1.5607 | 1.1411 | 59.71969 | 59.99353
|  |  | 0.4945 | 1.5588 | 1.1315 | 59.85155
|  |  | 0.5691 | 2.025 | 1.4486 | 60.40937
XC1535 | 20230667 | 150℃,2小时 | 0.5645 | 1.3481 | 1.1544 | 75.28076 | 75.65659
|  |  | 0.4967 | 1.4584 | 1.2243 | 75.65769
|  |  | 0.5025 | 1.4988 | 1.26 | 76.03132
AR3010-60 | 20230668 | 150℃,1小时 | 0.4631 | 1.4943 | 1.0826 | 60.07564 | 60.21352
|  |  | 0.4753 | 1.618 | 1.1619 | 60.08576
|  |  | 0.4863 | 1.9597 | 1.3774 | 60.47916
AR3013 | 20230669 | 150℃,1小时 | 0.5199 | 1.7828 | 1.4416 | 72.98282 | 73.22066
|  |  | 0.4878 | 1.7742 | 1.4311 | 73.32867
|  |  | 0.4358 | 1.7559 | 1.4041 | 73.3505
AR3013 | 20230670 | 150℃,1小时 | 0.5182 | 1.7949 | 1.4443 | 72.53858 | 72.62983
|  |  | 0.4875 | 1.8002 | 1.4465 | 73.05553
|  |  | 0.4722 | 2.1582 | 1.6911 | 72.29537
AR3070-1 | 20230671 | 150℃,1小时 | 0.5818 | 1.8753 | 1.4918 | 70.35176 | 71.29162
|  |  | 0.4995 | 1.9307 | 1.5269 | 71.78591
|  |  | 0.5511 | 2.1157 | 1.6735 | 71.73719
AR3070H | 20230672 | 150℃,1小时 | 0.4748 | 1.6319 | 1.2654 | 68.32599 | 69.22237
|  |  | 0.4733 | 2.2968 | 1.7373 | 69.31725
|  |  | 0.518 | 1.9845 | 1.5449 | 70.02387
WX804 | 20230673 | 150℃,2小时 | 0.4975 | 1.5981 | 1.2611 | 69.38034 | 69.5119
|  |  | 0.4562 | 1.4907 | 1.1775 | 69.7245
|  |  | 0.4826 | 1.6475 | 1.2914 | 69.43085
HW3001 | 20230674 | 150℃,1小时 | 0.5133 | 1.7683 | 1.4172 | 72.0239 | 72.08181
|  |  | 0.4915 | 1.8419 | 1.4637 | 71.99348
|  |  | 0.4713 | 1.9062 | 1.5077 | 72.22803
PR301N-75 | 20230675 | 150℃,2小时 | 0.4651 | 1.8843 | 1.512 | 73.76691 | 73.8315
|  |  | 0.4961 | 1.8277 | 1.4733 | 73.3854
|  |  | 0.4793 | 2.0983 | 1.6829 | 74.34219
PR3205F | 20230676 | 150℃,2小时 | 0.4216 | 1.5741 | 1.1219 | 60.76356 | 61.14907
|  |  | 0.5355 | 1.8517 | 1.3374 | 60.92539
|  |  | 0.5346 | 2.2215 | 1.5764 | 61.75825
PR3205F | 20230677 | 150℃,2小时 | 0.5326 | 1.9376 | 1.3928 | 61.2242 | 60.98141
|  |  | 0.4623 | 1.7816 | 1.2673 | 61.01721
|  |  | 0.4983 | 1.6195 | 1.1789 | 60.70282
PR378 | 20230678 | 150℃,2小时 | 0.4501 | 1.4604 | 1.1164 | 65.95071 | 68.95965
|  |  | 0 | 1.8025 | 1.3475 | 74.75728
|  |  | 0.5259 | 1.6489 | 1.269 | 66.17097
PR378 | 20230679 | 150℃,2小时 | 0.4532 | 1.7337 | 1.2958 | 65.80242 | 65.81983
|  |  | 0.5467 | 1.7232 | 1.3194 | 65.67786
|  |  | 0.5193 | 1.8091 | 1.3703 | 65.97922
PR378 | 20230680 | 150℃,2小时 | 0.4599 | 1.7958 | 1.3311 | 65.21446 | 65.10866
|  |  | 0.5599 | 1.5986 | 1.2361 | 65.10061
|  |  | 0.4561 | 1.6479 | 1.2309 | 65.01091
PR396C | 20230681 | 150℃,2小时 | 0.4809 | 1.7045 | 1.2135 | 59.87251 | 60.08929
|  |  | 0.4263 | 1.8994 | 1.3095 | 59.9552
|  |  | 0.51 | 1.9458 | 1.3778 | 60.44017
PR301 | 20230682 | 150℃,2小时 | 0.4943 | 1.6404 | 1.1874 | 60.47465 | 59.93987
|  |  | 0.4778 | 1.5519 | 1.1196 | 59.75235
|  |  | 0.5173 | 1.5973 | 1.1609 | 59.59259
PR3205F | 20230683 | 150℃,2小时 | 0.4969 | 2.0126 | 1.433 | 61.76024 | 61.44873
|  |  | 0.5133 | 2.0828 | 1.4712 | 61.03218
|  |  | 0.5167 | 2.4269 | 1.6925 | 61.55376
PR3205F | 20230684 | 150℃,2小时 | 0.4949 | 1.9963 | 1.4174 | 61.44265 | 61.22251
|  |  | 0.4587 | 1.9877 | 1.4007 | 61.60889
|  |  | 0.4121 | 2.0615 | 1.4119 | 60.61598
PR3205F | 20230685 | 150℃,2小时 | 0.4641 | 1.7777 | 1.2742 | 61.67022 | 61.86735
|  |  | 0.5614 | 2.2457 | 1.5944 | 61.33112
|  |  | 0.4945 | 2.1702 | 1.5435 | 62.6007
AR3070H | 20230686 | 150℃,1小时 | 0.4882 | 2.2429 | 1.7259 | 70.53627 | 70.68293
|  |  | 0.5609 | 2.145 | 1.6765 | 70.42485
|  |  | 0.506 | 1.9853 | 1.5576 | 71.08768
AR3129-70 | 20230687 | 150℃,1小时 | 0.4562 | 1.5734 | 1.241 | 70.24705 | 70.33388
|  |  | 0.5895 | 1.8978 | 1.504 | 69.89987
|  |  | 0.5035 | 1.691 | 1.3449 | 70.85474
AR3070H | 20230688 | 150℃,1小时 | 0.4442 | 1.6974 | 1.3262 | 70.37983 | 70.55288
|  |  | 0.4726 | 1.8621 | 1.4507 | 70.39223
|  |  | 0.5214 | 1.7655 | 1.4033 | 70.88658
A368 | 20230689 | 100℃,2小时 | 0.5468 | 1.7815 | 1.4968 | 76.94177 | 77.13978
|  |  | 0.5036 | 1.8326 | 1.5281 | 77.08804
|  |  | 0.4847 | 2.1932 | 1.8069 | 77.38952
PR301 | 20230701 | 150℃,2小时 | 0.4976 | 1.5674 | 1.1494 | 60.92728 | 60.48941
|  |  | 0.4968 | 1.507 | 1.1055 | 60.25539
|  |  | 0.517 | 1.4975 | 1.1081 | 60.28557
PR301 | 20230702 | 150℃,2小时 | 0.4723 | 1.9259 | 1.3532 | 60.60127 | 60.63569
|  |  | 0.4613 | 1.6259 | 1.1671 | 60.6045
|  |  | 0.4556 | 1.7218 | 1.2242 | 60.70131
PR378 | 20230703 | 150℃,2小时 | 0.478 | 1.7102 | 1.2984 | 66.5801 | 66.85596
|  |  | 0.4822 | 2.2382 | 1.6554 | 66.81093
|  |  | 0.5519 | 1.826 | 1.4078 | 67.17683
PR378C | 20230704 | 150℃,2小时 | 0.4974 | 2.3028 | 1.7717 | 70.5827 | 70.52293
|  |  | 0.5026 | 1.8917 | 1.4812 | 70.44849
|  |  | 0.498 | 1.8224 | 1.4322 | 70.5376
PR378 | 20230705 | 150℃,2小时 | 0.4831 | 1.7186 | 1.2974 | 65.90854 | 66.06685
|  |  | 0.469 | 1.5633 | 1.1865 | 65.56703
|  |  | 0.4931 | 1.8653 | 1.4087 | 66.72497
PR301N-75 | 20230706 | 150℃,1小时 | 0.4429 | 1.8632 | 1.49 | 73.72386 | 73.48882
|  |  | 0.4642 | 2.2625 | 1.7817 | 73.26364
|  |  | 0.501 | 2.0805 | 1.6616 | 73.47895
PR358-60 | 20230707 | 150℃,2小时 | 0.4967 | 1.7967 | 1.296 | 61.48462 | 61.37068
|  |  | 0.5094 | 1.5805 | 1.1667 | 61.36682
|  |  | 0.4804 | 1.4466 | 1.0723 | 61.26061
PR3205F | 20230708 | 150℃,2小时 | 0.5073 | 2.8374 | 1.9717 | 62.84709 | 62.99439
|  |  | 0.4926 | 2.3628 | 1.6595 | 62.3944
|  |  | 0.4613 | 2.5502 | 1.7928 | 63.74168
PR3205F | 20230709 | 150℃,2小时 | 0.4752 | 2.3164 | 1.6235 | 62.36693 | 62.24238
|  |  | 0.4627 | 1.9316 | 1.3708 | 61.82177
|  |  | 0.4637 | 2.0253 | 1.4403 | 62.53842
PR3205F | 20230710 | 150℃,2小时 | 0.4934 | 1.7991 | 1.2997 | 61.75232 | 61.81327
|  |  | 0.5071 | 1.7804 | 1.297 | 62.03566
|  |  | 0.5216 | 1.8377 | 1.333 | 61.65185
PR3205F | 20230711 | 150℃,2小时 | 0.4245 | 1.901 | 1.3349 | 61.65933 | 61.29696
|  |  | 0.4084 | 1.85 | 1.2873 | 60.96698
|  |  | 0.4524 | 2.306 | 1.588 | 61.26457
AR3129-70 | 20230712 | 150℃,1小时 | 0.46 | 2.1588 | 1.672 | 71.34448 | 71.2947
|  |  | 0.4508 | 1.8759 | 1.4579 | 70.66873
|  |  | 0.5511 | 2.0012 | 1.5933 | 71.87091
AR3129-70 | 20230713 | 150℃,1小时 | 0.517 | 2.37 | 1.8582 | 72.37992 | 72.63185
|  |  | 0.5352 | 2.162 | 1.7131 | 72.40595
|  |  | 0.5087 | 2.6697 | 2.0886 | 73.10967
AR3129-70 | 20230714 | 150℃,1小时 | 0.4603 | 1.5125 | 1.2088 | 71.13667 | 70.83669
|  |  | 0.5254 | 1.4223 | 1.1564 | 70.35344
|  |  | 0.4549 | 1.4059 | 1.1303 | 71.01998
AR3129-1 | 20230715 | 150℃,1小时 | 0.4784 | 2.0111 | 1.5061 | 67.05161 | 67.24768
|  |  | 0.506 | 1.7718 | 1.3563 | 67.17491
|  |  | 0.4448 | 2.2608 | 1.6709 | 67.51652
AR1007 | 20230716 | 150℃,1小时 | 0.3943 | 1.593 | 1.193 | 66.63052 | 66.17355
|  |  | 0.5218 | 1.9366 | 1.4528 | 65.80435
|  |  | 0.5356 | 1.8784 | 1.423 | 66.08579
PR3735 | 20230717 | 150℃,1小时 | 0.4836 | 1.4882 | 1.0749 | 58.85925 | 59.35183
|  |  | 0.4761 | 1.6261 | 1.1584 | 59.33043
|  |  | 0.4674 | 2.5838 | 1.7344 | 59.86581
AR3013 | 20230718 | 150℃,1小时 | 0.5135 | 2.195 | 1.7457 | 73.27981 | 73.257
|  |  | 0.5009 | 1.949 | 1.559 | 73.06816
|  |  | 0.5335 | 2.4137 | 1.914 | 73.42304
AR3013 | 20230719 | 150℃,1小时 | 0.467 | 1.6989 | 1.3563 | 72.1893 | 72.60334
|  |  | 0.473 | 1.9471 | 1.5455 | 72.75626
|  |  | 0.479 | 1.844 | 1.4736 | 72.86447
AR3013 | 20230720 | 150℃,1小时 | 0.4942 | 1.636 | 1.3191 | 72.24558 | 72.46904
|  |  | 0.439 | 1.532 | 1.2305 | 72.41537
|  |  | 0.501 | 1.608 | 1.3063 | 72.74616
AR3010-60 | 20230721 | 150℃,1小时 | 0.544 | 1.7178 | 1.2697 | 61.82484 | 61.67923
|  |  | 0.5126 | 1.9354 | 1.389 | 61.59685
|  |  | 0.495 | 1.6856 | 1.2286 | 61.61599
A103 | 20230722 | 100℃,2小时 | 0.5318 | 2.2318 | 1.8903 | 79.91176 | 79.71669
|  |  | 0.4452 | 1.8703 | 1.5768 | 79.40495
|  |  | 0.4833 | 2.4276 | 2.0355 | 79.83336
HW1007 | 20230723 | 150℃,1小时 | 0.4559 | 1.3013 | 1.0086 | 65.37734 | 65.30047
|  |  | 0.5008 | 1.897 | 1.4168 | 65.60665
|  |  | 0.5244 | 1.7173 | 1.2988 | 64.91743
AR3010-60 | 20230724 | 150℃,1小时 | 0.4281 | 1.468 | 1.0529 | 60.0827 | 60.19018
|  |  | 0.4016 | 1.36 | 0.9788 | 60.22538
|  |  | 0.3759 | 1.4122 | 1.0004 | 60.26247
PR3205F | 20230725 | 150℃,2小时 | 0.4304 | 1.875 | 1.3137 | 61.14495 | 61.31098
|  |  | 0.4096 | 2.1683 | 1.4893 | 61.39194
|  |  | 0.4771 | 1.957 | 1.3857 | 61.39604
PR301 | 20230726 | 150℃,2小时 | 0.4431 | 1.691 | 1.206 | 61.13471 | 61.1708
|  |  | 0.3928 | 1.6389 | 1.1565 | 61.28722
|  |  | 0.344 | 1.7434 | 1.1989 | 61.09047
A1681 | 20230727 | 150℃,2小时 | 0.4514 | 1.7464 | 1.2164 | 59.07336 | 59.01432
|  |  | 0.4877 | 1.851 | 1.2928 | 59.05523
|  |  | 0.4643 | 2.1481 | 1.4563 | 58.91436
A1681A | 20230728 | 150℃,1小时 |  |  |  | #DIV/0! | #DIV/0!
#DIV/0!
#DIV/0!
PR301 | 20230729 | 150℃,2小时 | 0.463 | 1.5476 | 1.1168 | 60.28029 | 60.18998
|  |  | 0.4213 | 1.601 | 1.1312 | 60.17632
|  |  | 0.4772 | 2.0123 | 1.4 | 60.11335
BP303 | 20230730 | 150℃,2小时 | 0.4996 | 2.2729 | 1.5977 | 61.9241 | 61.16377
|  |  | 0.4423 | 1.8542 | 1.297 | 60.53545
|  |  | 0.4241 | 1.6705 | 1.1848 | 61.03177
PR3888 | 20230731 | 150℃,2小时 | 0.4572 | 1.7851 | 1.2185 | 57.33112 | 57.63327
|  |  | 0.3471 | 2.4818 | 1.5846 | 57.97068
|  |  | 0.4206 | 2.3948 | 1.5577 | 57.59801
PR9520C | 20230732 | 150℃,2小时 | 0.434 | 1.398 | 1.021 | 60.89212 | 60.80825
|  |  | 0.4873 | 1.7091 | 1.2288 | 60.68915
|  |  | 0.4156 | 1.549 | 1.1052 | 60.84348
PR130 | 20230733 | 150℃,2小时 | 0.4255 | 1.8028 | 1.2132 | 57.19161 | 57.21738
|  |  | 0.413 | 1.8962 | 1.2594 | 57.0658
|  |  | 0.4084 | 1.9 | 1.2645 | 57.39474
PR3205F | 20230734 | 150℃,2小时 | 0.4964 | 1.8535 | 1.323 | 60.90929 | 60.8083
|  |  | 0.3794 | 1.506 | 1.0648 | 60.83792
|  |  | 0.4381 | 1.5212 | 1.0953 | 60.67768
PR3205F | 20230735 | 150℃,2小时 | 0.4502 | 2.0259 | 1.4299 | 62.17554 | 62.33439
|  |  | 0.4546 | 1.9325 | 1.3708 | 61.99337
|  |  | 0.4522 | 2.2996 | 1.613 | 62.83425
PR3205F | 20230736 | 150℃,2小时 | 0.4131 | 1.7025 | 1.2123 | 61.98232 | 62.2133
|  |  | 0.4829 | 2.023 | 1.4414 | 62.23622
|  |  | 0.4354 | 2.0725 | 1.4573 | 62.42135
PR3205F | 20230737 | 150℃,2小时 | 0.5224 | 2.2413 | 1.5834 | 61.72552 | 62.04206
|  |  | 0.4798 | 1.8711 | 1.3456 | 62.22957
|  |  | 0.4149 | 1.84 | 1.3009 | 62.17108
PR3205F | 20230738 | 150℃,2小时 | 0.4195 | 1.9122 | 1.3454 | 62.02854 | 62.01465
|  |  | 0.3826 | 1.7266 | 1.2148 | 61.91964
|  |  | 0.3836 | 1.7473 | 1.2304 | 62.09577
PR396C | 20230739 | 150℃,2小时 | 0.4479 | 1.8548 | 1.3094 | 61.23392 | 61.34774
|  |  | 0.4957 | 2.0298 | 1.4369 | 61.35193
|  |  | 0.4008 | 2.0133 | 1.3918 | 61.45736
PR301N-75 | 20230740 | 150℃,2小时 | 0.4668 | 1.9227 | 1.5246 | 72.65609 | 72.76799
|  |  | 0.4171 | 2.2078 | 1.72 | 72.75926
|  |  | 0.4088 | 1.9694 | 1.5463 | 72.88863
HW1007 | 20230741 | 150℃,1小时 | 0.5174 | 1.4512 | 1.1338 | 66.00985 | 65.83733
|  |  | 0.4481 | 1.4891 | 1.1316 | 65.65802
|  |  | 0.5064 | 1.556 | 1.1975 | 65.84413
HW3001 | 20230742 | 150℃,1小时 | 0.4114 | 1.2836 | 1.0317 | 71.11901 | 71.17321
|  |  | 0.3961 | 1.601 | 1.255 | 71.28392
|  |  | 0.4376 | 1.7934 | 1.4018 | 71.11668
PR387-3 | 20230743 | 150℃,2小时 | 0.4881 | 1.5627 | 1.1494 | 61.53918 | 61.7657
|  |  | 0.5178 | 1.6299 | 1.206 | 61.88292
|  |  | 0.4171 | 1.5371 | 1.1101 | 61.875
AR3013 | 20230744 | 150℃,1小时 | 0.4108 | 1.5455 | 1.2306 | 72.24817 | 72.36897
|  |  | 0.4678 | 1.5636 | 1.2609 | 72.37635
|  |  | 0.4598 | 1.6107 | 1.294 | 72.48241
PR396C | 20230745 | 150℃,2小时 | 0.4215 | 1.596 | 1.128 | 60.15326 | 59.77009
|  |  | 0.4692 | 1.5526 | 1.1019 | 58.39948
|  |  | 0.4614 | 2.0138 | 1.4046 | 60.75754
AR3070-1 | 20230746 | 150℃,1小时 | 0.4447 | 1.6949 | 1.3374 | 71.40458 | 71.74493
|  |  | 0.4266 | 2.1336 | 1.6545 | 71.93322
|  |  | 0.4858 | 1.8216 | 1.4462 | 71.89699
A1681 | 20230747 | 150℃,2小时 | 0.4723 | 2.4116 | 1.6449 | 60.46512 | 60.66512
|  |  | 0.4917 | 1.9576 | 1.3781 | 60.46797
|  |  | 0.4241 | 2.0621 | 1.4243 | 61.06227
PR378 | 20230748 | 150℃,2小时 | 0.477 | 2.0299 | 1.5019 | 65.9991 | 66.25069
|  |  | 0.4338 | 1.8899 | 1.3982 | 66.23171
|  |  | 0.4349 | 1.627 | 1.2279 | 66.52126
PR883-2A | 20230749 | 150℃,2小时 | 0.4134 | 1.4185 | 1.0706 | 65.38653 | 65.41769
|  |  | 0.3523 | 1.471 | 1.0835 | 65.36158
|  |  | 0.3908 | 1.4582 | 1.09 | 65.50497
PR9520C | 20230750 | 150℃,2小时 | 0.4639 | 1.8806 | 1.331 | 61.20562 | 60.79708
|  |  | 0.4044 | 1.4481 | 1.0358 | 60.49631
|  |  | 0.4371 | 1.8095 | 1.27 | 60.6893
PR3205F | 20230751 | 150℃,2小时 | 0.4783 | 2.1598 | 1.5257 | 62.28962 | 62.23482
|  |  | 0.4786 | 1.76 | 1.2703 | 61.78399
|  |  | 0.4922 | 2.059 | 1.4735 | 62.63084
PR3205F | 20230752 | 150℃,2小时 | 0.3889 | 1.6906 | 1.1901 | 61.55028 | 61.92673
|  |  | 0.4341 | 2.0221 | 1.4269 | 62.51889
|  |  | 0.3356 | 1.7219 | 1.1911 | 61.71103
AR108G | 20230753 | 120℃,2小时 | 0.3802 | 1.3286 | 1.1436 | 80.49346 | 80.83851
|  |  | 0.3961 | 1.3477 | 1.1645 | 80.74821
|  |  | 0.5056 | 1.7365 | 1.506 | 81.27386
AR3013 | 20230754 | 150℃,1小时 | 0.3615 | 1.3206 | 1.0541 | 72.21353 | 71.62922
|  |  | 0.336 | 1.4526 | 1.1316 | 71.25202
|  |  | 0.354 | 1.6816 | 1.3022 | 71.42212
AR1007 | 20230755 | 150℃,1小时 | 0.5356 | 1.452 | 1.1441 | 66.40113 | 66.41467
|  |  | 0.523 | 1.5481 | 1.2025 | 66.28622
|  |  | 0.4043 | 1.798 | 1.3319 | 66.55665
AR3129-70 | 20230756 | 150℃,1小时 | 0.4767 | 1.7142 | 1.3492 | 70.50505 | 70.43451
|  |  | 0.4128 | 1.3908 | 1.1024 | 70.51125
|  |  | 0.4355 | 1.2641 | 1.0179 | 70.28723
PR3205F | 20230757 | 150℃,2小时 | 0.4517 | 1.5029 | 1.1052 | 62.16705 | 61.82463
|  |  | 0.3292 | 1.7718 | 1.2141 | 61.34063
|  |  | 0.4798 | 1.6811 | 1.2242 | 61.9662
AR108G | 20230758 | 120℃,2小时 | 0.405 | 1.2692 | 1.0965 | 80.0162 | 80.03934
|  |  | 0.3891 | 1.3466 | 1.1551 | 80
|  |  | 0.3537 | 1.2573 | 1.0775 | 80.10181
AR3013 | 20230759 | 150℃,1小时 | 0.3963 | 1.3141 | 1.072 | 73.6217 | 71.46638
|  |  | 0.4433 | 1.3544 | 1.0865 | 70.59598
|  |  | 0.3928 | 1.3848 | 1.089 | 70.18145
A105F | 20230760 | 100℃,1小时 | 0.4222 | 1.6062 | 1.0141 | 49.99155 | 50.71828
|  |  | 0.3882 | 1.0576 | 0.7304 | 51.12041
|  |  | 0.3995 | 1.344 | 0.8816 | 51.04288
PR378 | 20230761 | 150℃,2小时 | 0.5327 | 2.1594 | 1.6182 | 66.73019 | 66.6081
|  |  | 0.4061 | 2.1058 | 1.5307 | 66.16462
|  |  | 0.3701 | 1.6383 | 1.2189 | 66.92951
PR378 | 20230762 | 150℃,2小时 | 0.4486 | 1.6234 | 1.2181 | 65.50051 | 65.22995
|  |  | 0.4535 | 1.5244 | 1.1511 | 65.14147
|  |  | 0.4729 | 1.4963 | 1.1386 | 65.04788
PR9520C | 20230763 | 150℃,2小时 | 0.447 | 1.6581 | 1.1778 | 60.34184 | 60.54301
|  |  | 0.4472 | 1.6864 | 1.1966 | 60.4745
|  |  | 0.3786 | 1.6706 | 1.1643 | 60.81269
PR3205F | 20230764 | 150℃,2小时 | 0.4205 | 1.6018 | 1.1455 | 61.37306 | 61.14985
|  |  | 0.3919 | 1.6309 | 1.1483 | 61.04923
|  |  | 0.4214 | 1.8193 | 1.2745 | 61.02726
AR3129-1 | 20230765 | 150℃,1小时 | 0.4121 | 1.2663 | 0.9691 | 65.20721 | 65.80585
|  |  | 0.3899 | 1.6417 | 1.2109 | 65.58556
|  |  | 0.4389 | 1.9505 | 1.446 | 66.62477
AR3010-60 | 20230766 | 150℃,1小时 | 0.427 | 1.5668 | 1.125 | 61.23881 | 61.6019
|  |  | 0.4141 | 2.2972 | 1.5712 | 61.44655
|  |  | 0.3973 | 1.9282 | 1.3483 | 62.12032
PR301 | 20230801 | 150℃,2小时 | 0.3912 | 1.6861 | 1.1821 | 61.07808 | 60.77736
|  |  | 0.3861 | 1.7233 | 1.1944 | 60.4472
|  |  | 0.4382 | 2.1908 | 1.5039 | 60.8068
CP206 | 20230802 | 150℃,2小时 | 0.4238 | 1.5943 | 1.4268 | 85.68988 | 85.92113
|  |  | 0.4202 | 2.0839 | 1.8506 | 85.97704
|  |  | 0.4472 | 2.3273 | 2.0659 | 86.09648
PR358-60 | 20230803 | 150℃,2小时 | 0.5412 | 1.6772 | 1.2337 | 60.95951 | 61.06433
|  |  | 0.5458 | 1.6738 | 1.2318 | 60.8156
|  |  | 0.5146 | 2.0648 | 1.4667 | 61.41788
PR3205F | 20230804 | 150℃,2小时 | 0.4247 | 1.776 | 1.2654 | 62.21416 | 61.90571
|  |  | 0.4242 | 1.7925 | 1.2623 | 61.25119
|  |  | 0.3388 | 1.8043 | 1.2511 | 62.25179
AR3129-70 | 20230805 | 150℃,1小时 | 0.4275 | 1.5817 | 1.2248 | 69.07815 | 69.87372
|  |  | 0.4326 | 2.2236 | 1.7005 | 70.79285
|  |  | 0.4313 | 1.8042 | 1.3889 | 69.75016
AR3010-60 | 20230806 | 150℃,1小时 | 0.3652 | 1.5138 | 1.0647 | 60.90023 | 61.24621
|  |  | 0.3987 | 1.5173 | 1.0828 | 61.1568
|  |  | 0.3833 | 1.8664 | 1.2981 | 61.68161
PR3205F | 20230807 | 150℃,2小时 | 0.3393 | 1.6838 | 1.1616 | 61.16028 | 61.62202
|  |  | 0.4762 | 1.9566 | 1.3866 | 61.49689
|  |  | 0.3965 | 1.8135 | 1.278 | 62.20889
PR3015 | 20230808 | 150℃,2小时 | 0.4943 | 1.562 | 1.1305 | 59.58603 | 59.77445
|  |  | 0.5305 | 1.6394 | 1.1951 | 59.93327
|  |  | 0.5006 | 2.0724 | 1.4406 | 59.80405
AR3013 | 20230809 | 150℃,1小时 | 0.4562 | 1.4441 | 1.1747 | 72.73003 | 73.075
|  |  | 0.4158 | 1.6854 | 1.3441 | 73.11752
|  |  | 0.4272 | 1.7569 | 1.4029 | 73.37745
PR3205F | 20230810 | 150℃,2小时 | 0.504 | 1.9218 | 1.385 | 62.13852 | 62.83036
|  |  | 0.4226 | 1.9058 | 1.3499 | 62.52023
|  |  | 0.4929 | 2.3346 | 1.6685 | 63.83233
AR3013 | 20230811 | 150℃,1小时 | 0.3931 | 1.7637 | 1.3813 | 72.09981 | 72.1896
|  |  | 0.4132 | 2.2204 | 1.7203 | 72.32736
|  |  | 0.4178 | 1.686 | 1.3327 | 72.14162
WX804 | 20230812 | 150℃,2小时 | 0.5494 | 1.722 | 1.3604 | 69.16254 | 69.46846
|  |  | 0.5349 | 1.9486 | 1.5166 | 69.44189
|  |  | 0.5254 | 1.8718 | 1.4652 | 69.80095
BP131 | 20230813 | 150℃,2小时 | 0.427 | 1.8213 | 1.1891 | 54.65825 | 55.35522
|  |  | 0.5048 | 1.9153 | 1.2876 | 55.49805
|  |  | 0.44 | 1.9977 | 1.3109 | 55.90935
PR378 | 20230814 | 150℃,2小时 | 0.4273 | 1.7354 | 1.2825 | 65.37726 | 65.38419
|  |  | 0.4203 | 1.6589 | 1.2291 | 65.29953
|  |  | 0.4771 | 1.9074 | 1.4136 | 65.47577
PR301T-75 | 20230815 | 150℃,2小时 | 0.3948 | 1.9548 | 1.5262 | 72.52564 | 72.62015
|  |  | 0.3618 | 1.9558 | 1.5155 | 72.37767
|  |  | 0.4017 | 2.2288 | 1.7347 | 72.95715
PR378 | 20230816 | 150℃,2小时 | 0.473 | 1.4989 | 1.1377 | 64.79189 | 65.2468
|  |  | 0.4897 | 1.6233 | 1.228 | 65.12879
|  |  | 0.5202 | 1.756 | 1.3336 | 65.81971
PR378 | 20230817 | 150℃,2小时 | 0.5209 | 1.4857 | 1.1594 | 66.17952 | 66.30492
|  |  | 0.4635 | 1.4542 | 1.1148 | 65.74139
|  |  | 0.5265 | 1.7796 | 1.366 | 66.99386
PR378 | 20230818 | 150℃,2小时 | 0.4458 | 1.45 | 1.1061 | 65.75383 | 65.47441
|  |  | 0.5238 | 1.7137 | 1.3019 | 65.39205
|  |  | 0.5076 | 1.8056 | 1.3549 | 65.27735
PR378 | 20230819 | 150℃,2小时 | 0.4745 | 1.731 | 1.2954 | 65.33227 | 66.04958
|  |  | 0.5147 | 2.4291 | 1.7857 | 66.39156
|  |  | 0.5254 | 2.0697 | 1.5512 | 66.42492
PR301 | 20230820 | 150℃,2小时 | 0.4768 | 1.5378 | 1.122 | 60.81056 | 61.17709
|  |  | 0.4807 | 1.5868 | 1.1566 | 61.10659
|  |  | 0.5166 | 2.1125 | 1.4999 | 61.61414
PR301 | 20230821 | 150℃,2小时 | 0.4964 | 2.1445 | 1.4833 | 59.88108 | 60.19129
|  |  | 0.529 | 1.7342 | 1.2505 | 59.86558
|  |  | 0.4759 | 2.1079 | 1.4686 | 60.82721
WX804 | 20230822 | 150℃,2小时 | 0.4122 | 1.8954 | 1.45 | 69.97033 | 69.85262
|  |  | 0.5004 | 1.8953 | 1.4748 | 69.85447
|  |  | 0.4289 | 1.8562 | 1.4242 | 69.73306
WX804 | 20230823 | 150℃,2小时 | 0.5308 | 1.8272 | 1.4277 | 69.18389 | 69.31619
|  |  | 0.5114 | 2.1842 | 1.671 | 69.3209
|  |  | 0.5472 | 1.7751 | 1.3999 | 69.44377
PR3205F | 20230824 | 150℃,2小时 | 0.4563 | 1.9745 | 1.3808 | 60.89448 | 61.15915
|  |  | 0.4675 | 1.7123 | 1.2314 | 61.36729
|  |  | 0.4966 | 2.3244 | 1.6155 | 61.21567
PR3205F | 20230825 | 150℃,2小时 | 0.5292 | 1.8828 | 1.3549 | 61.0003 | 61.28643
|  |  | 0.5245 | 2.0523 | 1.452 | 60.70821
|  |  | 0.4835 | 1.8616 | 1.34 | 62.15079
PR3205F | 20230826 | 150℃,2小时 | 0.4999 | 1.7025 | 1.2302 | 60.72676 | 61.36363
|  |  | 0.5185 | 1.9257 | 1.3858 | 61.63303
|  |  | 0.5004 | 2.0058 | 1.4297 | 61.7311
PR3205F | 20230827 | 150℃,2小时 | 0.4637 | 1.5092 | 1.1077 | 61.59732 | 61.15851
|  |  | 0.4906 | 1.7283 | 1.2419 | 60.7013
|  |  | 0.5344 | 1.8684 | 1.3505 | 61.17691
PR3205F | 20230828 | 150℃,2小时 | 0.5194 | 2.0996 | 1.4927 | 61.59347 | 62.03997
|  |  | 0.4763 | 2.0135 | 1.4374 | 62.52277
|  |  | 0.4917 | 2.1287 | 1.5067 | 62.00367
PR9520C | 20230829 | 150℃,2小时 | 0.527 | 1.5818 | 1.1663 | 60.60865 | 60.32828
|  |  | 0.49 | 1.5218 | 1.1115 | 60.23454
|  |  | 0.5486 | 1.8053 | 1.3044 | 60.14164
PR9520C | 20230830 | 150℃,2小时 | 0.4714 | 1.4039 | 1.0372 | 60.6756 | 60.73131
|  |  | 0.5196 | 1.8549 | 1.3312 | 60.78035
|  |  | 0.453 | 1.7186 | 1.2217 | 60.73799
PR358-60 | 20230831 | 150℃,2小时 | 0.5306 | 1.692 | 1.2381 | 60.91786 | 61.06066
|  |  | 0.5211 | 1.9595 | 1.3976 | 60.93576
|  |  | 0.4847 | 1.909 | 1.3582 | 61.32837
PR327 | 20230832 | 150℃,2小时 | 0.5569 | 1.7313 | 1.247 | 58.76192 | 59.44432
|  |  | 0.5202 | 1.91 | 1.3481 | 59.56972
|  |  | 0.5303 | 2.0426 | 1.4377 | 60.00132
PR313 | 20230833 | 150℃,2小时 | 0.5168 | 1.5886 | 1.1687 | 60.82291 | 61.15337
|  |  | 0.4716 | 1.6381 | 1.1813 | 60.84012
|  |  | 0.4897 | 1.6705 | 1.2194 | 61.79709
PR309-3 | 20230834 | 150℃,2小时 | 0.5176 | 2.0283 | 1.4307 | 60.44218 | 60.94307
|  |  | 0.481 | 2.3483 | 1.6308 | 61.57554
|  |  | 0.4813 | 1.8516 | 1.3146 | 60.8115
AR3070H | 20230835 | 150℃,1小时 | 0.4983 | 1.572 | 1.2634 | 71.25827 | 72.0596
|  |  | 0.5135 | 2.1687 | 1.7149 | 72.58337
|  |  | 0.5428 | 2.3022 | 1.8155 | 72.33716
AR3070H | 20230836 | 150℃,1小时 | 0.498 | 1.6881 | 1.3442 | 71.10327 | 71.84838
|  |  | 0.5476 | 2.1308 | 1.6874 | 71.99343
|  |  | 0.4616 | 1.9842 | 1.5647 | 72.44844
AR3070H | 20230837 | 150℃,1小时 | 0.4979 | 1.6352 | 1.3146 | 71.81043 | 72.40251
|  |  | 0.4678 | 2.2026 | 1.7288 | 72.68849
|  |  | 0.509 | 2.067 | 1.6418 | 72.7086
HW3001 | 20230838 | 150℃,2小时 | 0.4903 | 1.6401 | 1.3003 | 70.44703 | 70.77729
|  |  | 0.4578 | 1.5878 | 1.2611 | 71.0885
|  |  | 0.4854 | 1.9609 | 1.53 | 70.79634
AR3013 | 20230839 | 150℃,1小时 | 0.5303 | 1.5833 | 1.287 | 71.86135 | 72.25834
|  |  | 0.5274 | 1.5958 | 1.3 | 72.31374
|  |  | 0.487 | 1.6578 | 1.337 | 72.59993
AR3013 | 20230840 | 150℃,1小时 | 0.5132 | 1.588 | 1.2893 | 72.20878 | 72.48136
|  |  | 0.5214 | 2.1583 | 1.713 | 72.79614
|  |  | 0.474 | 1.7109 | 1.37 | 72.43916
AR3070-1 | 20230841 | 150℃,1小时 | 0.455 | 1.6897 | 1.3391 | 71.60444 | 71.72709
|  |  | 0.48 | 1.5855 | 1.2665 | 71.14428
|  |  | 0.5357 | 2.0625 | 1.6416 | 72.43254
AR3129-1 | 20230842 | 150℃,1小时 | 0.4686 | 1.6502 | 1.256 | 66.63846 | 67.16602
|  |  | 0.4565 | 1.6439 | 1.2584 | 67.53411
|  |  | 0.475 | 1.6741 | 1.2823 | 67.32549
AR3129-70 | 20230843 | 150℃,1小时 | 0.4958 | 1.6116 | 1.2766 | 69.9767 | 70.48587
|  |  | 0.5378 | 1.5565 | 1.2606 | 70.95318
|  |  | 0.5087 | 1.6172 | 1.2905 | 70.52774
A1681 | 20230844 | 150℃,2小时 | 0.5184 | 1.979 | 1.3956 | 60.05751 | 60.41279
|  |  | 0.5307 | 2.4647 | 1.7043 | 60.68252
|  |  | 0.4226 | 2.0119 | 1.3841 | 60.49833
PR301N-75 | 20230845 | 150℃,2小时 | 0.5201 | 1.8576 | 1.5005 | 73.30093 | 73.79436
|  |  | 0.5475 | 1.8365 | 1.5008 | 73.95656
|  |  | 0.4166 | 1.9405 | 1.5462 | 74.1256
PR378 | 20230846 | 150℃,2小时 | 0.4834 | 1.4967 | 1.1456 | 65.35083 | 65.66065
|  |  | 0.4886 | 1.4618 | 1.1272 | 65.61858
|  |  | 0.4943 | 1.6918 | 1.2848 | 66.01253
PR378C | 20230847 | 150℃,2小时 | 0.5273 | 2.0664 | 1.615 | 70.67117 | 70.64518
|  |  | 0.4626 | 2.1161 | 1.6346 | 70.87995
|  |  | 0.5268 | 2.0564 | 1.6034 | 70.38441
PR380 | 20230848 | 150℃,2小时 | 0.5135 | 1.8132 | 1.515 | 77.05624 | 77.16983
|  |  | 0.4942 | 1.5979 | 1.3461 | 77.18583
|  |  | 0.4768 | 1.5871 | 1.3347 | 77.26741
HW3001 | 20230849 | 150℃,1小时 | 0.4736 | 2.1457 | 1.6406 | 69.79248 | 70.22239
|  |  | 0.536 | 2.1743 | 1.6862 | 70.20692
|  |  | 0.4935 | 2.1872 | 1.6904 | 70.66777
PR3205F | 20230850 | 150℃,2小时 | 0.4939 | 2.1676 | 1.519 | 61.24754 | 61.68398
|  |  | 0.5158 | 1.9216 | 1.3894 | 62.14255
|  |  | 0.5372 | 2.133 | 1.5212 | 61.66186
PR301 | 20230851 | 150℃,2小时 | 0.5307 | 1.8396 | 1.3255 | 60.72274 | 60.7717
|  |  | 0.4429 | 1.9212 | 1.3492 | 61.30691
|  |  | 0.5463 | 1.5482 | 1.1503 | 60.28546
PR301N-75 | 20230852 | 150℃,2小时 | 0.4579 | 1.7359 | 1.3848 | 72.52739 | 72.77264
|  |  | 0.4973 | 1.9616 | 1.5601 | 72.58076
|  |  | 0.5093 | 2.058 | 1.6431 | 73.20979
XC1535 | 20230853 | 150℃,2小时 | 0.5078 | 1.5953 | 1.3025 | 73.07586 | 73.23384
|  |  | 0.4992 | 1.6165 | 1.3183 | 73.31066
|  |  | 0.4828 | 1.7558 | 1.4161 | 73.315
AR3010-60 | 20230854 | 150℃,1小时 | 0.4812 | 1.8471 | 1.3164 | 61.1465 | 61.54548
|  |  | 0.4699 | 1.759 | 1.2648 | 61.66318
|  |  | 0.4687 | 1.5493 | 1.1368 | 61.82676
A103 | 20230855 | 100℃,2小时 | 0.4958 | 1.6424 | 1.4005 | 78.90284 | 78.94716
|  |  | 0.4715 | 1.4273 | 1.2233 | 78.65662
|  |  | 0.4889 | 1.7675 | 1.5026 | 79.28203
A368 | 20230856 | 100℃,2小时 | 0.5582 | 1.5532 | 1.324 | 76.96482 | 77.25413
|  |  | 0.4989 | 1.9934 | 1.6541 | 77.29675
|  |  | 0.5171 | 1.7647 | 1.484 | 77.5008
PR3205F | 20230857 | 150℃,2小时 | 0.5046 | 1.452 | 1.0858 | 61.34684 | 61.01179
|  |  | 0.5285 | 2.0053 | 1.4285 | 60.94258
|  |  | 0.4933 | 1.5309 | 1.1236 | 60.74595
AR3013 | 20230858 | 150℃,1小时 | 0.4388 | 1.4946 | 1.1905 | 71.1972 | 71.82906
|  |  | 0.4903 | 2.0634 | 1.6303 | 72.46837
|  |  | 0.4936 | 1.5767 | 1.2715 | 71.82162
5747 | 2023-08-15 | 100℃,1小时 | 0.5346 | 1.7257 | 1.698 | 97.67442 | 97.64641
|  |  | 0.4792 | 2.1095 | 2.0677 | 97.43605
|  |  | 0.5175 | 1.9775 | 1.9458 | 97.82877
AR3013 | 20230859 | 150℃,1小时 | 0.5285 | 1.8876 | 1.5159 | 72.65102 | 72.514
|  |  | 0.5373 | 2.0642 | 1.6315 | 71.66154
|  |  | 0.513 | 2.0083 | 1.608 | 73.22945
PU713 | 20230860 | 120℃,2小时 | 0.4636 | 1.4854 | 1.0873 | 61.03934 | 61.0803
|  |  | 0.4485 | 1.4568 | 1.0613 | 60.77556
|  |  | 0.5088 | 1.4527 | 1.0886 | 61.426
PR9520C | 20230861 | 150℃,2小时 | 0.4864 | 1.7235 | 1.2475 | 61.52292 | 61.66768
|  |  | 0.4923 | 1.6676 | 1.2158 | 61.55875
|  |  | 0.4804 | 1.8565 | 1.3325 | 61.92137
AR3129-70 | 20230862 | 150℃,2小时 | 0.4512 | 1.4283 | 1.131 | 69.57323 | 69.89139
|  |  | 0.4811 | 1.6612 | 1.3014 | 69.51106
|  |  | 0.4925 | 1.9131 | 1.4953 | 70.58989
A1681 | 20230863 | 150℃,2小时 | 0.4866 | 1.9396 | 1.3533 | 59.649 | 59.75515
|  |  | 0.4775 | 1.7329 | 1.2299 | 59.93309
|  |  | 0.5206 | 1.4175 | 1.0559 | 59.68335
A105F | 20230864 | 100℃,1小时 | 0.4651 | 1.4819 | 0.9095 | 43.70574 | 43.77981
|  |  | 0.5153 | 1.6106 | 0.9904 | 43.37624
|  |  | 0.4338 | 2.0202 | 1.1359 | 44.25744
PR378 | 20230865 | 150℃,2小时 | 0.4664 | 1.3988 | 1.0782 | 65.61562 | 65.65494
|  |  | 0.4553 | 1.5799 | 1.1921 | 65.51663
|  |  | 0.4809 | 1.2562 | 0.9913 | 65.83258
PR378 | 20230866 | 150℃,2小时 | 0.5063 | 1.7543 | 1.3144 | 64.7516 | 64.72909
|  |  | 0.4518 | 1.5677 | 1.1727 | 64.60256
|  |  | 0.514 | 1.952 | 1.4463 | 64.8331
PR378 | 20230867 | 150℃,2小时 | 0.4994 | 1.5009 | 1.1415 | 64.11383 | 64.06312
|  |  | 0.443 | 1.6119 | 1.1929 | 64.15433
|  |  | 0.4818 | 1.9181 | 1.3999 | 63.92119
PR301T-75 | 20230868 | 150℃,2小时 | 0.54 | 2.3467 | 1.856 | 72.83998 | 72.71128
|  |  | 0.5018 | 2.2878 | 1.7962 | 72.4748
|  |  | 0.5212 | 1.8681 | 1.502 | 72.81907
PR301T-75 | 20230869 | 150℃,2小时 | 0.4522 | 1.6729 | 1.3364 | 72.43385 | 72.25672
|  |  | 0.474 | 1.9039 | 1.5057 | 72.1519
|  |  | 0.4711 | 2.1022 | 1.6485 | 72.18442
PR9520C | 20230870 | 150℃,2小时 | 0.5623 | 1.7364 | 1.2776 | 60.92326 | 61.35044
|  |  | 0.4936 | 1.6196 | 1.1817 | 61.11012
|  |  | 0.5378 | 2.1999 | 1.5686 | 62.01793
PR9520C | 20230871 | 150℃,2小时 | 0.4969 | 1.5403 | 1.1339 | 61.05041 | 60.92701
|  |  | 0.5361 | 1.7755 | 1.2901 | 60.83589
|  |  | 0.447 | 1.6563 | 1.1834 | 60.89473
PR301 | 20230872 | 150℃,2小时 | 0.5086 | 1.8766 | 1.3287 | 59.94883 | 59.97674
|  |  | 0.5123 | 2.4801 | 1.6951 | 60.10773
|  |  | 0.4665 | 1.7011 | 1.2057 | 59.87364
PR301 | 20230873 | 150℃,2小时 | 0.513 | 1.829 | 1.3076 | 60.37994 | 60.8369
|  |  | 0.5011 | 2.1627 | 1.519 | 61.26023
|  |  | 0.5664 | 2.834 | 1.9467 | 60.87052
BP303 | 20230874 | 150℃,2小时 | 0.4788 | 1.6137 | 1.158 | 59.84668 | 59.88846
|  |  | 0.4768 | 1.6696 | 1.1903 | 59.81724
|  |  | 0.503 | 1.8723 | 1.3246 | 60.00146
PR309-3 | 20230875 | 150℃,2小时 | 0.4917 | 1.7 | 1.2184 | 60.14235 | 60.17628
|  |  | 0.5656 | 2.0263 | 1.4418 | 59.98494
|  |  | 0.5176 | 1.9222 | 1.366 | 60.40154
PR3205F | 20230876 | 150℃,2小时 | 0.478 | 2.0284 | 1.4342 | 61.67441 | 61.68726
|  |  | 0.534 | 1.9012 | 1.3682 | 61.01521
|  |  | 0.4129 | 1.9676 | 1.3826 | 62.37216
PR3205F | 20230877 | 150℃,2小时 | 0.5261 | 1.9893 | 1.4219 | 61.22198 | 61.52259
|  |  | 0.4551 | 1.6534 | 1.1908 | 61.39531
|  |  | 0.4789 | 1.9893 | 1.4146 | 61.95048
PR3205F | 20230878 | 150℃,2小时 | 0.513 | 1.959 | 1.4028 | 61.53527 | 61.15099
|  |  | 0.5387 | 2.1488 | 1.5197 | 60.92789
|  |  | 0.4864 | 2.2403 | 1.5561 | 60.98979
AR3129-70 | 20230879 | 150℃,1小时 | 0.3968 | 1.6474 | 1.2757 | 70.27827 | 70.67454
|  |  | 0.4936 | 1.7452 | 1.38 | 70.82135
|  |  | 0.5544 | 2.1626 | 1.695 | 70.92401
AR3129-70 | 20230880 | 150℃,1小时 | 0.4409 | 1.3273 | 1.0728 | 71.28836 | 71.8379
|  |  | 0.437 | 1.6533 | 1.3137 | 72.07926
|  |  | 0.4926 | 1.7768 | 1.4191 | 72.14608
AR3070-1 | 20230881 | 150℃,1小时 | 0.516 | 2.1194 | 1.6485 | 70.63116 | 71.27358
|  |  | 0.534 | 2.1336 | 1.6814 | 71.73043
|  |  | 0.5311 | 2.1656 | 1.6991 | 71.45916
AR1007 | 20230882 | 150℃,1小时 | 0.4558 | 1.7926 | 1.3241 | 64.95362 | 65.03228
|  |  | 0.5066 | 1.6619 | 1.2587 | 65.09997
|  |  | 0.5382 | 1.6018 | 1.23 | 65.04325
AR1007 | 20230883 | 150℃,1小时 | 0.5412 | 1.7116 | 1.314 | 66.02871 | 66.15553
|  |  | 0.4743 | 1.95 | 1.4502 | 66.13133
|  |  | 0.4914 | 1.8151 | 1.3691 | 66.30656
HW1008 | 20230884 | 150℃,1小时 | 0.4962 | 1.9522 | 1.362 | 59.46429 | 59.7136
|  |  | 0.4916 | 1.6725 | 1.1938 | 59.46312
|  |  | 0.5029 | 2.2555 | 1.5582 | 60.2134
PR3015 | 20230885 | 150℃,2小时 | 0.5254 | 2.1361 | 1.5008 | 60.55752 | 60.78498
|  |  | 0.489 | 1.6084 | 1.1689 | 60.7379
|  |  | 0.5539 | 1.8356 | 1.3365 | 61.05953
AR3080 | 20230886 | 150℃,1小时 | 0.4955 | 2.624 | 2.1562 | 78.02208 | 78.32835
|  |  | 0.484 | 2.4802 | 2.0484 | 78.3689
|  |  | 0.5009 | 2.5835 | 2.1377 | 78.59407
PR108C | 20230887 | 150℃,2小时 | 0.5266 | 1.9735 | 1.6778 | 79.5632 | 79.65361
|  |  | 0.4948 | 1.7552 | 1.5015 | 79.87147
|  |  | 0.4784 | 1.5378 | 1.3209 | 79.52615
BP320S | 20230888 | 150℃,2小时 | 0.4869 | 2.2797 | 1.5644 | 60.10152 | 60.3463
|  |  | 0.4919 | 2.1073 | 1.4688 | 60.47419
|  |  | 0.4637 | 2.0397 | 1.4166 | 60.4632
AR3010-60 | 20230889 | 150℃,1小时 | 0.4694 | 1.9192 | 1.367 | 61.91199 | 61.93313
|  |  | 0.4801 | 1.6611 | 1.2133 | 62.08298
|  |  | 0.4207 | 1.3318 | 0.9838 | 61.80441
WX804 | 20230890 | 150℃,2小时 | 0.4377 | 1.3892 | 1.099 | 69.50079 | 69.68576
|  |  | 0.4945 | 1.7964 | 1.402 | 69.70581
|  |  | 0.5025 | 1.7012 | 1.3398 | 69.85067
WX804 | 20230891 | 150℃,2小时 | 0.4776 | 1.8352 | 1.4277 | 69.98379 | 70.08218
|  |  | 0.514 | 2.0013 | 1.553 | 69.85813
|  |  | 0.4655 | 2.0769 | 1.6 | 70.40462
WX804 | 20230892 | 150℃,2小时 | 0.4678 | 1.411 | 1.1207 | 69.2218 | 69.40064
|  |  | 0.5115 | 1.5489 | 1.2314 | 69.39464
|  |  | 0.4622 | 1.9 | 1.4627 | 69.58548
AR3013 | 20230893 | 150℃,1小时 | 0.5238 | 1.8102 | 1.4484 | 71.875 | 72.40074
|  |  | 0.5282 | 1.9791 | 1.58 | 72.49294
|  |  | 0.4719 | 1.7717 | 1.4186 | 72.83428
PR378 | 20230894 | 150℃,2小时 | 0.52 | 1.8561 | 1.3885 | 65.00262 | 65.16098
|  |  | 0.4366 | 1.8614 | 1.3658 | 65.21617
|  |  | 0.4452 | 1.8213 | 1.3433 | 65.26415
PR883-2A | 20230895 | 150℃,2小时 | 0.4 | 1.386 | 1.0429 | 65.20284 | 65.33044
|  |  | 0.4275 | 1.43 | 1.0839 | 65.47631
|  |  | 0.4158 | 1.3928 | 1.0539 | 65.31218
PR3205F | 20230896 | 150℃,2小时 | 0.5285 | 2.1853 | 1.5574 | 62.10164 | 62.17815
|  |  | 0.4663 | 2.0571 | 1.45 | 61.83681
|  |  | 0.5126 | 2.1405 | 1.5316 | 62.59598
PR301N-75 | 20230897 | 150℃,2小时 | 0.4654 | 1.9956 | 1.5609 | 71.59195 | 72.0442
|  |  | 0.5349 | 1.8388 | 1.4757 | 72.15277
|  |  | 0.5316 | 2.061 | 1.6387 | 72.38786
AR3129-70 | 20230898 | 150℃,1小时 | 0.5413 | 2.0341 | 1.5892 | 70.19695 | 70.8184
|  |  | 0.5133 | 2.1247 | 1.668 | 71.65819
|  |  | 0.5048 | 1.6963 | 1.346 | 70.60008
PR378 | 20230901 | 150℃,2小时 | 0.4053 | 1.1936 | 0.922 | 65.54611 | 65.69211
|  |  | 0.416 | 1.2835 | 0.9833 | 65.39481
|  |  | 0.4209 | 1.1801 | 0.923 | 66.13541
NL1387A | 20230902 | 120℃,1小时 | 0.3789 | 2.1913 | 1.8363 | 80.41271 | 80.62445
|  |  | 0.4636 | 2.174 | 1.8411 | 80.53672
|  |  | 0.491 | 1.7292 | 1.493 | 80.92392
PR3205F | 20230903 | 150℃,2小时 | 0.438 | 1.6754 | 1.1921 | 60.9423 | 61.40841
|  |  | 0.378 | 1.986 | 1.3597 | 61.051
|  |  | 0.5137 | 2.6867 | 1.866 | 62.23194
PR3205F | 20230904 | 150℃,2小时 | 0.3661 | 1.4521 | 1.0361 | 61.69429 | 61.41381
|  |  | 0.4445 | 1.4365 | 1.046 | 60.63508
|  |  | 0.4501 | 1.6258 | 1.178 | 61.91205
PR3205F | 20230905 | 150℃,2小时 | 0.4088 | 1.6513 | 1.1755 | 61.70624 | 60.99412
|  |  | 0.5199 | 1.9395 | 1.3846 | 60.91152
|  |  | 0.5161 | 1.8326 | 1.3108 | 60.3646
PR9520C | 20230906 | 150℃,2小时 | 0.436 | 1.5416 | 1.112 | 61.14327 | 61.17931
|  |  | 0.3678 | 1.3277 | 0.9531 | 60.9751
|  |  | 0.4271 | 1.6627 | 1.186 | 61.41955
PR3205F | 20230907 | 150℃,2小时 | 0.529 | 1.8049 | 1.3156 | 61.6506 | 61.871
|  |  | 0.4217 | 1.5987 | 1.1439 | 61.35939
|  |  | 0.5434 | 1.6598 | 1.2423 | 62.60301
PR3205F | 20230908 | 150℃,2小时 | 0.519 | 1.3897 | 1.0471 | 60.65235 | 61.37123
|  |  | 0.4047 | 1.986 | 1.3791 | 61.62019
|  |  | 0.3618 | 1.6121 | 1.135 | 61.84116
PR396C | 20230909 | 150℃,2小时 | 0.4702 | 1.1314 | 0.8441 | 56.5487 | 59.95
|  |  | 0.4065 | 1.5423 | 1.0883 | 60.02817
|  |  | 0.464 | 1.5176 | 1.0948 | 59.87092
AR1007 | 20230910 | 150℃,1小时 | 0.4167 | 1.34 | 1.0366 | 67.13961 | 67.24503
|  |  | 0.4148 | 1.6629 | 1.2582 | 67.57471
|  |  | 0.4662 | 1.69 | 1.2864 | 67.02076
AR3013 | 20230911 | 150℃,1小时 | 0.4966 | 1.6414 | 1.3254 | 72.39693 | 72.64527
|  |  | 0.4513 | 1.6985 | 1.3585 | 72.73894
|  |  | 0.4172 | 2.1808 | 1.7011 | 72.79995
AR3010-60 | 20230912 | 150℃,1小时 | 0.5156 | 1.7814 | 1.3042 | 62.30052 | 62.63784
|  |  | 0.3807 | 1.6871 | 1.2021 | 62.87508
|  |  | 0.467 | 1.6438 | 1.2053 | 62.73793
AR3070H | 20230913 | 150℃,1小时 | 0.4118 | 1.5399 | 1.2099 | 70.74727 | 71.10672
|  |  | 0.5276 | 2.2774 | 1.7665 | 70.80238
|  |  | 0.4512 | 1.8508 | 1.4557 | 71.77051
AR3129-70 | 20230914 | 150℃,1小时 | 0.5216 | 1.5873 | 1.2843 | 71.56798 | 72.76938
|  |  | 0.4115 | 2.0436 | 1.6119 | 73.54941
|  |  | 0.5423 | 1.931 | 1.5587 | 73.19075
ER106K | 20230915 | 150℃,2小时 | 0.412 | 1.4261 | 0.8933 | 47.4608 | 47.40245
|  |  | 0.3908 | 1.6459 | 0.9836 | 47.2313
|  |  | 0.4211 | 1.5037 | 0.9355 | 47.51524
A1681 | 20230916 | 150℃,2小时 | 0.4836 | 1.5215 | 1.1052 | 59.89016 | 59.73517
|  |  | 0.443 | 1.3276 | 0.9713 | 59.72191
|  |  | 0.4321 | 1.229 | 0.907 | 59.59342
A1681 | 20230917 | 150℃,2小时 | 0.5166 | 1.97 | 1.391 | 60.16238 | 60.56606
|  |  | 0.4941 | 2.1204 | 1.4854 | 60.95431
|  |  | 0.3897 | 1.7586 | 1.219 | 60.58149
PR378 | 20230918 | 150℃,2小时 | 0.5022 | 1.8372 | 1.3876 | 66.3221 | 66.42503
|  |  | 0.4531 | 1.6217 | 1.2312 | 66.58395
|  |  | 0.493 | 2.173 | 1.608 | 66.36905
XC1535 | 20230919 | 150℃,2小时 | 0.3394 | 1.3439 | 1.0749 | 73.22051 | 73.68578
|  |  | 0.3825 | 1.828 | 1.451 | 73.91906
|  |  | 0.4082 | 2.3371 | 1.834 | 73.91778
AR3160 | 20230920 | 150℃,2小时 | 0.3773 | 1.8067 | 1.2522 | 61.2075 | 61.64545
|  |  | 0.4065 | 1.7382 | 1.2275 | 61.65052
|  |  | 0.3898 | 1.9728 | 1.3725 | 62.07833
AR3770 | 20230921 | 150℃,1小时 | 0.3861 | 1.055 | 0.872 | 72.64165 | 72.4189
|  |  | 0.4387 | 1.242 | 1.0191 | 72.25196
|  |  | 0.388 | 1.3266 | 1.0672 | 72.36309
PR3205F | 20230922 | 150℃,2小时 | 0.3654 | 1.6476 | 1.1654 | 62.39276 | 63.08884
|  |  | 0.3613 | 1.9904 | 1.4009 | 63.81438
|  |  | 0.4056 | 2.2223 | 1.5512 | 63.05939
AR3070H | 20230923 | 150℃,1小时 | 0.495 | 2.0792 | 1.6313 | 71.72705 | 71.49858
|  |  | 0.4072 | 1.9518 | 1.5111 | 71.46834
|  |  | 0.366 | 1.7587 | 1.359 | 71.30035
A1681A | 20230924 | 150℃,2小时 | 0.5313 | 1.812 | 1.2879 | 59.07707 | 58.78666
|  |  | 0.4459 | 1.4469 | 1.0322 | 58.57143
|  |  | 0.5306 | 1.9322 | 1.3535 | 58.71147
PR378 | 20230925 | 150℃,1小时 | 0.3726 | 1.828 | 1.3262 | 65.52151 | 65.83709
|  |  | 0.441 | 1.549 | 1.1729 | 66.05596
|  |  | 0.418 | 2.0918 | 1.5216 | 65.9338
PR378 | 20230926 | 150℃,2小时 | 0.3792 | 1.3025 | 0.9827 | 65.36337 | 65.74998
|  |  | 0.3745 | 1.425 | 1.0684 | 66.05426
|  |  | 0.3991 | 1.4618 | 1.0987 | 65.83231
PR378 | 20230927 | 150℃,2小时 | 0.436 | 2.2129 | 1.5843 | 64.62378 | 64.62502
|  |  | 0.4014 | 1.8371 | 1.3275 | 64.50512
|  |  | 0.3841 | 1.7136 | 1.2449 | 64.74615
PR378 | 20230928 | 150℃,2小时 | 0.4275 | 1.6473 | 1.219 | 64.88769 | 65.27983
|  |  | 0.4079 | 2.1676 | 1.5549 | 65.18157
|  |  | 0.4368 | 1.8461 | 1.3637 | 65.77024
PR378 | 20230929 | 150℃,2小时 | 0.4255 | 1.2673 | 0.9669 | 64.31456 | 64.72449
|  |  | 0.5202 | 1.4317 | 1.1145 | 65.20022
|  |  | 0.3972 | 1.2571 | 0.9532 | 64.65868
PR883-2A | 20230930 | 150℃,2小时 | 0.3844 | 1.7228 | 1.2578 | 65.25702 | 65.11061
|  |  | 0.4544 | 1.7504 | 1.296 | 64.93827
|  |  | 0.4424 | 1.7059 | 1.2654 | 65.13653
PR3205F | 20230931 | 150℃,2小时 | 0.355 | 1.0016 | 0.7459 | 60.45469 | 60.44382
|  |  | 0.3468 | 1.1746 | 0.8456 | 60.2561
|  |  | 0.3904 | 1.3023 | 0.9432 | 60.62068
PR3205F | 20230932 | 150℃,2小时 | 0.3929 | 1.7376 | 1.2149 | 61.12888 | 61.37519
|  |  | 0.3863 | 2.0338 | 1.392 | 61.04401
|  |  | 0.36 | 1.9496 | 1.3448 | 61.95269
PR3205F | 20230933 | 150℃,2小时 | 0.4286 | 1.3735 | 0.9818 | 58.54588 | 59.54379
|  |  | 0.4489 | 1.6074 | 1.1403 | 59.68062
|  |  | 0.5041 | 2.322 | 1.6022 | 60.40486
PR3205F | 20230934 | 150℃,2小时 | 0.3454 | 1.4175 | 0.9953 | 60.61935 | 60.98982
|  |  | 0.3759 | 1.6544 | 1.1538 | 60.84474
|  |  | 0.3855 | 2.385 | 1.6153 | 61.50538
PR309-3 | 20230935 | 150℃,2小时 | 0.4306 | 1.7903 | 1.2385 | 59.41752 | 59.57913
|  |  | 0.3646 | 1.6735 | 1.1435 | 59.50798
|  |  | 0.4162 | 1.9047 | 1.3065 | 59.81189
PR9520C | 20230936 | 150℃,2小时 | 0.3992 | 1.3751 | 1.0022 | 61.78912 | 62.0704
|  |  | 0.3816 | 1.3348 | 0.9716 | 61.89677
|  |  | 0.3852 | 1.8171 | 1.2805 | 62.52532
PR9520C | 20230937 | 150℃,2小时 | 0.4777 | 1.4774 | 1.0844 | 60.68821 | 60.88132
|  |  | 0.3662 | 1.4473 | 1.0232 | 60.77144
|  |  | 0.4052 | 2.2949 | 1.5614 | 61.18431
PR9520S | 20230938 | 150℃,2小时 | 0.39 | 1.4758 | 0.9888 | 55.14828 | 55.29913
|  |  | 0.3768 | 1.5065 | 1.0074 | 55.82013
|  |  | 0.3821 | 1.7901 | 1.1555 | 54.92898
AR3013 | 20230939 | 150℃,1小时 | 0.385 | 1.0453 | 0.8542 | 71.05861 | 71.52555
|  |  | 0.3873 | 1.4614 | 1.158 | 71.7531
|  |  | 0.3813 | 1.3751 | 1.0945 | 71.76494
AR3070-1 | 20230940 | 150℃,1小时 | 0.3566 | 1.7814 | 1.384 | 72.10837 | 72.16304
|  |  | 0.4742 | 1.87 | 1.48 | 72.05903
|  |  | 0.3869 | 1.9224 | 1.4974 | 72.32172
AR3129-70 | 20230941 | 150℃,1小时 | 0.3776 | 1.4686 | 1.154 | 71.16407 | 71.81047
|  |  | 0.4523 | 1.406 | 1.1418 | 72.29737
|  |  | 0.4116 | 1.7837 | 1.3991 | 71.96997
AR3129-70 | 20230942 | 150℃,1小时 | 0.3756 | 1.2376 | 0.9781 | 69.89559 | 70.40426
|  |  | 0.391 | 1.4909 | 1.1703 | 70.8519
|  |  | 0.358 | 1.712 | 1.3121 | 70.46529
PR301 | 20230943 | 150℃,2小时 | 0.3609 | 1.223 | 0.8824 | 60.49182 | 60.28354
|  |  | 0.3994 | 1.518 | 1.0685 | 59.81584
|  |  | 0.5129 | 2.0784 | 1.4607 | 60.54296
PR301 | 20230944 | 150℃,2小时 | 0.3639 | 1.4021 | 1.0104 | 62.27124 | 61.83395
|  |  | 0.3621 | 1.63 | 1.1431 | 61.59792
|  |  | 0.4262 | 2.0995 | 1.4575 | 61.6327
PR301T-75 | 20230945 | 150℃,2小时 | 0.3771 | 1.4056 | 1.1235 | 72.57171 | 72.39403
|  |  | 0.3808 | 1.5257 | 1.2089 | 72.32946
|  |  | 0.4393 | 1.755 | 1.3903 | 72.28092
PR358-60 | 20230946 | 150℃,2小时 | 0.3455 | 1.3254 | 0.9367 | 60.33269 | 60.71869
|  |  | 0.3713 | 1.3789 | 0.9827 | 60.67884
|  |  | 0.4676 | 1.4811 | 1.0873 | 61.14455
PR301N-75 | 20230947 | 150℃,2小时 | 0.3871 | 1.174 | 0.9601 | 72.81738 | 72.93416
|  |  | 0.4354 | 1.5294 | 1.2335 | 72.95247
|  |  | 0.3742 | 1.8241 | 1.4331 | 73.03262
AR3013 | 20230948 | 150℃,1小时 | 0.3968 | 1.2716 | 1.0239 | 71.68496 | 72.42943
|  |  | 0.3877 | 1.9565 | 1.536 | 73.19607
|  |  | 0.4047 | 1.3564 | 1.0938 | 72.40727
AR3013 | 20230949 | 150℃,1小时 | 0.3727 | 1.621 | 1.261 | 71.16078 | 72.02752
|  |  | 0.4708 | 1.8003 | 1.4303 | 72.16999
|  |  | 0.3609 | 1.9544 | 1.5202 | 72.7518
HW3001 | 20230950 | 150℃,1小时 | 0.4119 | 1.221 | 0.9801 | 70.22618 | 70.53419
|  |  | 0.3865 | 1.1728 | 0.9419 | 70.63462
|  |  | 0.392 | 1.821 | 1.4029 | 70.74178
AR3070G | 20230951 | 150℃,1小时 | 0.411 | 1.4066 | 1.1196 | 71.17316 | 71.32055
|  |  | 0.4069 | 1.4622 | 1.1619 | 71.54364
|  |  | 0.405 | 1.4702 | 1.1639 | 71.24484
PR3205F | 20230952 | 150℃,2小时 | 0.3902 | 1.875 | 1.3081 | 61.81977 | 61.80533
|  |  | 0.4411 | 2.2024 | 1.5288 | 61.75552
|  |  | 0.3557 | 2.3028 | 1.5598 | 61.84069
PR3205F | 20230953 | 150℃,2小时 | 0.3875 | 1.5919 | 1.1155 | 60.44503 | 61.28938
|  |  | 0.3564 | 1.9492 | 1.3334 | 61.33852
|  |  | 0.3738 | 2.1401 | 1.4704 | 62.08458
AR3010-60 | 20230954 | 150℃,1小时 | 0.3847 | 1.0623 | 0.789 | 59.66647 | 60.06885
|  |  | 0.3832 | 1.1165 | 0.8214 | 59.75726
|  |  | 0.4195 | 1.8528 | 1.2907 | 60.78281
AR3013 | 20230955 | 150℃,1小时 | 0.515 | 2.02 | 1.5917 | 71.54153 | 71.69161
|  |  | 0.4721 | 2.0352 | 1.5942 | 71.78683
|  |  | 0.3575 | 1.8359 | 1.4182 | 71.74648
PR378E | 20230956 | 150℃,2小时 | 0.4074 | 1.4796 | 1.108 | 65.34229 | 65.47109
|  |  | 0.4367 | 1.6187 | 1.2113 | 65.53299
|  |  | 0.393 | 1.4739 | 1.1014 | 65.53798
PR301N-75 | 20230957 | 150℃,2小时 | 0.499 | 1.7849 | 1.4397 | 73.15499 | 73.38261
|  |  | 0.3952 | 2.151 | 1.6876 | 73.60747
|  |  | 0.4057 | 1.8023 | 1.4306 | 73.38536
PR378 | 20230958 | 150℃,2小时 | 0.3933 | 1.3354 | 1.0074 | 65.18416 | 65.33627
|  |  | 0.429 | 1.3933 | 1.0588 | 65.31163
|  |  | 0.428 | 1.5722 | 1.1776 | 65.51302
PR378 | 20230959 | 150℃,2小时 | 0.427 | 1.7304 | 1.2842 | 65.76646 | 66.07845
|  |  | 0.3934 | 1.6117 | 1.1983 | 66.06747
|  |  | 0.3571 | 1.5509 | 1.1498 | 66.40141
PR378 | 20230960 | 150℃,2小时 | 0.396 | 1.5413 | 1.1449 | 65.38898 | 65.57268
|  |  | 0.3788 | 1.3769 | 1.0303 | 65.27402
|  |  | 0.4058 | 1.3432 | 1.025 | 66.05505
PR378 | 20230961 | 150℃,2小时 | 0.3706 | 1.4195 | 1.0595 | 65.67833 | 65.40026
|  |  | 0.379 | 1.1614 | 0.8902 | 65.33742
|  |  | 0.3406 | 1.227 | 0.9184 | 65.18502
PR378 | 20230962 | 150℃,2小时 | 0.4935 | 1.979 | 1.4695 | 65.70178 | 66.08304
|  |  | 0.5532 | 2.0939 | 1.5736 | 66.22964
|  |  | 0.4026 | 1.9978 | 1.4605 | 66.3177
PR378C | 20230963 | 150℃,2小时 | 0.4267 | 1.6756 | 1.2999 | 69.91753 | 69.9094
|  |  | 0.4137 | 1.7591 | 1.3548 | 69.94946
|  |  | 0.4397 | 1.8087 | 1.3961 | 69.86121
PR3205F | 20230964 | 150℃,2小时 | 0.3731 | 1.366 | 0.97 | 60.11683 | 61.10064
|  |  | 0.3806 | 1.887 | 1.3128 | 61.88263
|  |  | 0.4156 | 1.879 | 1.3127 | 61.30245
PR3205F | 20230965 | 150℃,2小时 | 0.3902 | 1.952 | 1.3413 | 60.89768 | 61.65038
|  |  | 0.3642 | 1.9674 | 1.3625 | 62.26921
|  |  | 0.3804 | 2.1268 | 1.4594 | 61.78424
PR3205F | 20230966 | 150℃,2小时 | 0.363 | 1.2893 | 0.9232 | 60.47717 | 60.58963
|  |  | 0.3912 | 1.3723 | 0.9875 | 60.77872
|  |  | 0.366 | 1.4537 | 1.0242 | 60.51301
PR3205F | 20230967 | 150℃,2小时 | 0.3694 | 1.2161 | 0.8814 | 60.47006 | 60.70575
|  |  | 0.3861 | 1.5966 | 1.1153 | 60.23957
|  |  | 0.3853 | 1.5376 | 1.0929 | 61.40762
PR3205F | 20230968 | 150℃,2小时 | 0.4908 | 1.8551 | 1.326 | 61.21821 | 61.475
|  |  | 0.4808 | 2.2245 | 1.5587 | 61.81683
|  |  | 0.5255 | 2.0536 | 1.4636 | 61.38996
PR301T-75 | 20230969 | 150℃,2小时 | 0.3083 | 1.247 | 0.9815 | 71.7162 | 71.91764
|  |  | 0.3677 | 1.4654 | 1.1575 | 71.95044
|  |  | 0.5086 | 1.9552 | 1.5514 | 72.08627
PR309-3 | 20230970 | 150℃,2小时 | 0.3158 | 1.3235 | 0.9264 | 60.59343 | 60.71736
|  |  | 0.4021 | 2.3497 | 1.5944 | 61.21894
|  |  | 0.4335 | 1.611 | 1.144 | 60.3397
PR9520C | 20230971 | 150℃,2小时 | 0.4054 | 1.3173 | 0.9552 | 60.2917 | 60.08532
|  |  | 0.3944 | 1.2817 | 0.9266 | 59.97971
|  |  | 0.3786 | 1.1553 | 0.8445 | 59.98455
AR3129-70 | 20230972 | 150℃,1小时 | 0.3877 | 0.9947 | 0.8225 | 71.63097 | 72.25361
|  |  | 0.4377 | 2.0969 | 1.6461 | 72.83028
|  |  | 0.5385 | 2.2475 | 1.7741 | 72.29959
PR301 | 20230973 | 150℃,2小时 | 0.368 | 1.4796 | 1.035 | 60.0036 | 59.84903
|  |  | 0.3842 | 1.6985 | 1.1692 | 59.72761
|  |  | 0.394 | 1.8931 | 1.2907 | 59.81589
AR3013 | 20230974 | 150℃,1小时 | 0.3538 | 1.531 | 1.21 | 72.73191 | 72.83224
|  |  | 0.4082 | 1.4816 | 1.1951 | 73.30911
|  |  | 0.3864 | 1.7522 | 1.376 | 72.4557
PR108C | 20230975 | 150℃,1小时 | 0.3257 | 1.3318 | 1.1236 | 79.30623 | 79.29125
|  |  | 0.3647 | 1.2331 | 1.0536 | 79.3298
|  |  | 0.3663 | 1.5627 | 1.3143 | 79.23771
AR3010-60 | 20230976 | 150℃,1小时 | 0.4287 | 1.6214 | 1.1172 | 57.72617 | 60.41941
|  |  | 0.3868 | 1.6431 | 1.1617 | 61.68113
|  |  | 0.3866 | 1.6249 | 1.1525 | 61.85092
AR3070H | 20230977 | 150℃,1小时 | 0.4019 | 2.246 | 1.702 | 70.50052 | 70.85608
|  |  | 0.4144 | 2.121 | 1.6251 | 70.94222
|  |  | 0.4083 | 1.8601 | 1.4409 | 71.1255
AR3070G | 20230978 | 150℃,1小时 | 0.3584 | 2.0669 | 1.5936 | 72.29734 | 72.19408
|  |  | 0.3623 | 2.0869 | 1.609 | 72.28923
|  |  | 0.3899 | 2.521 | 1.9242 | 71.99568
AR3070-1 | 20230979 | 150℃,1小时 | 0.4012 | 1.2079 | 0.9744 | 71.05492 | 71.85938
|  |  | 0.5382 | 2.325 | 1.835 | 72.57667
|  |  | 0.4695 | 2.0415 | 1.6005 | 71.94656
AR3129-1 | 20230980 | 150℃,1小时 | 0.3726 | 1.7094 | 1.2594 | 66.33752 | 66.782
|  |  | 0.401 | 1.6289 | 1.2241 | 67.03315
|  |  | 0.4646 | 1.8469 | 1.3904 | 66.97533
AR3129-70 | 20230981 | 150℃,1小时 | 0.3871 | 1.4347 | 1.1233 | 70.27491 | 71.1961
|  |  | 0.3957 | 1.71 | 1.3398 | 71.83291
|  |  | 0.3989 | 1.968 | 1.5205 | 71.48047
AR3129-70 | 20230982 | 150℃,1小时 | 0.3349 | 1.6124 | 1.2435 | 71.12329 | 70.70223
|  |  | 0.3978 | 1.7151 | 1.3236 | 70.28012
|  |  | 0.3808 | 1.925 | 1.4726 | 70.70328
AR3129-70 | 20230983 | 150℃,1小时 | 0.3959 | 1.6517 | 1.2899 | 71.18968 | 71.54279
|  |  | 0.5133 | 2.0169 | 1.597 | 72.07369
|  |  | 0.4681 | 2.1311 | 1.6549 | 71.365
PU713 | 20230984 | 120℃,2小时 | 0.4059 | 1.2786 | 0.9359 | 60.73106 | 61.36412
|  |  | 0.4034 | 1.3898 | 1.008 | 61.29359
|  |  | 0.3687 | 1.4704 | 1.0525 | 62.06771
WX806 | 20230985 | 150℃,1小时 | 0.3673 | 1.674 | 1.0622 | 53.17977 | 53.14305
|  |  | 0.3767 | 1.2067 | 0.8187 | 53.25301
|  |  | 0.3757 | 1.2284 | 0.8276 | 52.99636
A103 | 20230986 | 150℃,2小时 | 0.3794 | 1.6337 | 1.3603 | 78.20298 | 78.46583
|  |  | 0.3628 | 1.7516 | 1.4538 | 78.55703
|  |  | 0.4142 | 1.9393 | 1.6135 | 78.63747
BP301P-2 | 20230987 | 150℃,2小时 | 0.5016 | 1.9649 | 1.4696 | 66.15185 | 66.16221
|  |  | 0.4491 | 1.979 | 1.4693 | 66.6841
|  |  | 0.4055 | 1.7802 | 1.308 | 65.65069
PR378 | 20230988 | 150℃,2小时 | 0.3906 | 1.4528 | 1.0865 | 65.51497 | 65.99076
|  |  | 0.474 | 1.7439 | 1.3235 | 66.89503
|  |  | 0.3476 | 1.2742 | 0.9551 | 65.56227
PR378 | 20230989 | 150℃,2小时 | 0.3973 | 1.1891 | 0.9127 | 65.09219 | 65.1439
|  |  | 0.456 | 1.5515 | 1.1685 | 65.0388
|  |  | 0.5259 | 1.5069 | 1.1665 | 65.30071
PR378 | 20230990 | 150℃,2小时 | 0.3535 | 1.4135 | 1.0479 | 65.50943 | 65.9476
|  |  | 0.4946 | 1.7671 | 1.3349 | 66.03536
|  |  | 0.4811 | 1.6294 | 1.2424 | 66.29801
PR3205F | 20230991 | 150℃,2小时 | 0.4536 | 1.7289 | 1.2418 | 61.80507 | 61.3596
|  |  | 0.3789 | 1.9297 | 1.3329 | 61.51664
|  |  | 0.3788 | 1.5464 | 1.0882 | 60.75711
AR3013 | 20230992 | 150℃,1小时 | 0.3304 | 1.5652 | 1.2158 | 71.70392 | 71.76347
|  |  | 0.3944 | 1.8468 | 1.4369 | 71.77775
|  |  | 0.393 | 2.2982 | 1.7611 | 71.80873
AR1007 | 20230993 | 150℃,1小时 | 0.3847 | 1.1351 | 0.8699 | 64.65885 | 64.37544
|  |  | 0.4452 | 1.5168 | 1.1341 | 64.28705
|  |  | 0.4748 | 1.8383 | 1.3499 | 64.18042
BP301P-2 | 20230994 | 150℃,2小时 | 0.375 | 1.3715 | 0.9905 | 61.76618 | 61.351
|  |  | 0.3794 | 1.6031 | 1.1262 | 61.02803
|  |  | 0.4792 | 1.6454 | 1.1936 | 61.25879
PR3205F | 20230995 | 150℃,1小时 | 0.381 | 1.7012 | 1.1706 | 59.80912 | 61.12105
|  |  | 0.4938 | 2.1137 | 1.4967 | 61.91123
|  |  | 0.3698 | 2.213 | 1.506 | 61.6428
AR3010-60 | 20230996 | 150℃,1小时 | 0.4015 | 1.9437 | 1.3496 | 61.47711 | 61.72782
|  |  | 0.3896 | 2.2292 | 1.5254 | 61.74168
|  |  | 0.4438 | 2.2161 | 1.542 | 61.96468
A1681 | 20230997 | 150℃,2小时 | 0.3579 | 1.2318 | 0.8771 | 59.41183 | 59.68593
|  |  | 0.3593 | 1.4255 | 0.995 | 59.62296
|  |  | 0.4841 | 1.615 | 1.1629 | 60.02299
PR301S | 20230998 | 150℃,2小时 | 0.4668 | 1.2397 | 0.9245 | 59.21853 | 60.20261
|  |  | 0.4362 | 1.3145 | 0.9705 | 60.83343
|  |  | 0.4673 | 1.5359 | 1.1144 | 60.55587
A105F | 20230999 | 100℃,1小时 | 0.3672 | 1.4926 | 0.8542 | 43.2735 | 43.35039
|  |  | 0.3871 | 1.6294 | 0.9247 | 43.27457
|  |  | 0.3818 | 1.45 | 0.8465 | 43.50309
5717 | 5717 | 100℃,1小时 | 0.3551 | 1.6774 | 1.4238 | 80.8213 | 80.48899
|  |  | 0.4176 | 1.9814 | 1.6732 | 80.2916
|  |  | 0.4064 | 2.0897 | 1.759 | 80.35407
PR378 | 20231001 | 150℃,2小时 | 0.4323 | 1.5192 | 1.1313 | 64.31134 | 64.28085
|  |  | 0.5053 | 1.6546 | 1.2429 | 64.1782
|  |  | 0.5126 | 2.3913 | 1.7216 | 64.35301
PR378 | 20231002 | 150℃,2小时 | 0.5305 | 1.4589 | 1.1327 | 64.86428 | 65.2221
|  |  | 0.4632 | 1.6386 | 1.2269 | 64.97363
|  |  | 0.4572 | 1.7416 | 1.3027 | 65.8284
PR378 | 20231003 | 150℃,2小时 | 0.4926 | 1.5712 | 1.1884 | 64.50955 | 64.5988
|  |  | 0.5101 | 1.7887 | 1.3421 | 65.07117
|  |  | 0.4548 | 1.6788 | 1.2408 | 64.21569
PR378 | 20231004 | 150℃,2小时 | 0.4574 | 1.5048 | 1.1405 | 65.21864 | 65.74936
|  |  | 0.4223 | 1.4353 | 1.0864 | 65.55775
|  |  | 0.4612 | 1.6408 | 1.2453 | 66.47169
PR378 | 20231005 | 150℃,2小时 | 0.5129 | 1.607 | 1.2283 | 65.38708 | 65.66401
|  |  | 0.5211 | 1.558 | 1.203 | 65.76333
|  |  | 0.51 | 1.6453 | 1.2575 | 65.84163
|  | 100℃,1小时 | 0.5068 | 2.2765 | 1.9103 | 79.30723 | 80.19375
5717 | 20023-10-15 |  | 0.5089 | 2.7945 | 2.3502 | 80.5609
|  |  | 0.4896 | 1.6479 | 1.4245 | 80.71311
PR378 | 20231006 | 150℃,2小时 | 0.56 | 1.8072 | 1.3593 | 64.08756 | 64.69174
|  |  | 0.5001 | 1.6421 | 1.2406 | 64.84238
|  |  | 0.517 | 2.0244 | 1.499 | 65.14528
|  | 150℃,1小时 | 0.4776 | 1.669 | 1.6442 | 97.91842 | 97.9226
5747 | 20023-10-15 |  | 0.5226 | 1.4777 | 1.4563 | 97.7594
|  |  | 0.5026 | 1.9005 | 1.8738 | 98.08999
A105F | 20231007 | 100℃,1小时 | 0.5262 | 1.9812 | 1.1607 | 43.60825 | 43.65379
|  |  | 0.5095 | 1.7697 | 1.0644 | 44.03269
|  |  | 0.4857 | 1.5187 | 0.9332 | 43.32043
PR301 | 20231008 | 150℃,2小时 | 0.5352 | 1.8278 | 1.3127 | 60.15009 | 60.31251
|  |  | 0.523 | 2.0028 | 1.4102 | 59.95405
|  |  | 0.4954 | 1.9617 | 1.3874 | 60.83339
PR301 | 20231009 | 150℃,2小时 | 0.5552 | 1.7045 | 1.2478 | 60.26277 | 60.26085
|  |  | 0.5359 | 1.8312 | 1.3141 | 60.07875
|  |  | 0.5065 | 1.9939 | 1.4055 | 60.44104
PR301 | 20231010 | 150℃,2小时 | 0.4803 | 2.0941 | 1.4441 | 59.72239 | 60.02988
|  |  | 0.4968 | 1.6681 | 1.195 | 59.60898
|  |  | 0.5199 | 2.2739 | 1.5856 | 60.75827
PR380 | 20231011 | 150℃,2小时 | 0.5413 | 1.6579 | 1.4013 | 77.01952 | 77.27648
|  |  | 0.47 | 2.0216 | 1.6689 | 77.26863
|  |  | 0.5128 | 2.1055 | 1.7478 | 77.54128
AR3129C | 20231012 | 150℃,1小时 | 0.4867 | 1.6555 | 1.2123 | 62.08077 | 62.16519
|  |  | 0.472 | 1.8482 | 1.3167 | 61.37916
|  |  | 0.5455 | 1.8757 | 1.384 | 63.03563
PR301 | 20231013 | 150℃,2小时 | 0.5067 | 1.7772 | 1.2822 | 61.03896 | 61.43657
|  |  | 0.5023 | 2.0472 | 1.4522 | 61.48618
|  |  | 0.4704 | 2.4238 | 1.6773 | 61.78458
PR301 | 20231014 | 150℃,2小时 | 0.4707 | 1.5904 | 1.1461 | 60.31973 | 60.403
|  |  | 0.5222 | 1.7571 | 1.2672 | 60.32877
|  |  | 0.4934 | 1.6638 | 1.2022 | 60.56049
BP303 | 20231015 | 150℃,2小时 | 0.4984 | 1.6238 | 1.1822 | 60.76062 | 58.80573
|  |  | 0.4394 | 1.8907 | 1.3226 | 60.85578
|  |  | 0.6914 | 1.8308 | 1.3158 | 54.80077
PR309-3 | 20231016 | 150℃,2小时 | 0.5122 | 1.6996 | 1.2354 | 60.90618 | 61.25949
|  |  | 0.5031 | 2.0862 | 1.4845 | 61.99229
|  |  | 0.4943 | 1.6625 | 1.2055 | 60.87999
PR309-3 | 20231017 | 150℃,2小时 | 0.4856 | 1.826 | 1.2846 | 59.60907 | 60.04184
|  |  | 0.4711 | 1.8551 | 1.3017 | 60.01445
|  |  | 0.4888 | 1.8952 | 1.3397 | 60.50199
PR3205F | 20231018 | 150℃,2小时 | 0.476 | 1.5247 | 1.1122 | 60.66559 | 61.03981
|  |  | 0.48 | 1.7522 | 1.2548 | 60.90237
|  |  | 0.5186 | 1.9366 | 1.3914 | 61.55148
PR3205F | 20231019 | 150℃,2小时 | 0.4953 | 1.9447 | 1.3776 | 60.87346 | 61.87632
|  |  | 0.4642 | 2.0831 | 1.4703 | 62.14714
|  |  | 0.5343 | 2.5647 | 1.8055 | 62.60835
PR3205F | 20231020 | 150℃,2小时 | 0.5202 | 1.8145 | 1.3076 | 60.83597 | 61.02959
|  |  | 0.4843 | 1.6069 | 1.1718 | 61.24176
|  |  | 0.4863 | 1.6633 | 1.2044 | 61.01105
PR3205F | 20231021 | 150℃,2小时 | 0.5114 | 1.6239 | 1.1957 | 61.51011 | 61.98354
|  |  | 0.4965 | 1.8386 | 1.3275 | 61.91789
|  |  | 0.4593 | 2.1179 | 1.4963 | 62.52261
PR3205F | 20231022 | 150℃,2小时 | 0.4659 | 2.3535 | 1.6172 | 60.9928 | 60.58041
|  |  | 0.4985 | 1.9698 | 1.3837 | 60.16448
|  |  | 0.4967 | 1.8667 | 1.3267 | 60.58394
PR3205F | 20231023 | 150℃,2小时 | 0.4781 | 1.7615 | 1.2575 | 60.72931 | 61.05191
|  |  | 0.516 | 2.0249 | 1.4386 | 61.14388
|  |  | 0.4496 | 2.1057 | 1.4645 | 61.28253
PR3205F | 20231024 | 150℃,2小时 | 0.4637 | 1.5613 | 1.1318 | 60.86917 | 61.41175
|  |  | 0.5058 | 1.9258 | 1.3818 | 61.69014
|  |  | 0.4208 | 1.5903 | 1.1421 | 61.67593
PR3205F | 20231025 | 150℃,2小时 | 0.4932 | 1.5479 | 1.1326 | 60.62387 | 59.37922
|  |  | 0.5014 | 1.7302 | 1.1966 | 56.57552
|  |  | 0.5216 | 1.7302 | 1.2581 | 60.93828
PR3205F | 20231026 | 150℃,2小时 | 0.504 | 1.6711 | 1.211 | 60.5775 | 60.91206
|  |  | 0.5088 | 1.7275 | 1.2505 | 60.85993
|  |  | 0.4391 | 2.0499 | 1.4265 | 61.29873
PR3205H | 20231027 | 150℃,2小时 | 0.4939 | 1.5482 | 1.1239 | 59.75529 | 60.32798
|  |  | 0.4508 | 1.6562 | 1.1812 | 60.59399
|  |  | 0.469 | 1.7831 | 1.2658 | 60.63465
PR9520S | 20231028 | 150℃,2小时 | 0.4498 | 1.684 | 1.1289 | 55.0235 | 55.31572
|  |  | 0.467 | 1.6621 | 1.1243 | 54.99958
|  |  | 0.4925 | 1.9729 | 1.3204 | 55.92407
PR301S | 20231029 | 150℃,2小时 | 0.482 | 1.9268 | 1.3455 | 59.76606 | 60.23231
|  |  | 0.4861 | 1.6747 | 1.2034 | 60.34831
|  |  | 0.5027 | 2.2433 | 1.5572 | 60.58256
PR301T-75 | 20231030 | 150℃,2小时 | 0.5217 | 1.6243 | 1.309 | 71.40395 | 71.71923
|  |  | 0.5 | 1.7623 | 1.4055 | 71.73414
|  |  | 0.483 | 2.013 | 1.5849 | 72.01961
PR301N-75 | 20231031 | 150℃,2小时 | 0.5304 | 1.6639 | 1.3449 | 71.85708 | 71.91481
|  |  | 0.5485 | 1.2498 | 1.0516 | 71.7382
|  |  | 0.5096 | 1.5663 | 1.272 | 72.14914
AR3013 | 20231032 | 150℃,1小时 | 0.5157 | 1.5112 | 1.2185 | 70.59769 | 71.12127
|  |  | 0.5207 | 1.9818 | 1.5639 | 71.39826
|  |  | 0.5431 | 2.5199 | 1.9539 | 71.36787
AR3013 | 20231033 | 150℃,1小时 | 0.5192 | 1.8452 | 1.4699 | 71.69683 | 72.05202
|  |  | 0.4838 | 2.3275 | 1.8156 | 72.23518
|  |  | 0.5576 | 2.3948 | 1.8845 | 72.22404
AR3013 | 20231034 | 150℃,1小时 | 0.4793 | 1.7982 | 1.4203 | 71.34733 | 71.52665
|  |  | 0.5167 | 1.8352 | 1.4618 | 71.67994
|  |  | 0.5392 | 1.8975 | 1.5111 | 71.55268
AR3010-60 | 20231035 | 150℃,1小时 | 0.4839 | 1.6599 | 1.196 | 60.55272 | 61.10897
|  |  | 0.5099 | 2.0989 | 1.4872 | 61.50409
|  |  | 0.4616 | 1.9607 | 1.3801 | 61.2701
AR3129-1 | 20231036 | 150℃,1小时 | 0.5125 | 1.896 | 1.4158 | 65.29093 | 65.67227
|  |  | 0.5508 | 2.1279 | 1.5864 | 65.66483
|  |  | 0.5561 | 2.2073 | 1.6469 | 66.06105
AR3129-70 | 20231037 | 150℃,1小时 | 0.511 | 1.5228 | 1.2289 | 70.95276 | 71.50337
|  |  | 0.5237 | 2.1886 | 1.7165 | 71.64394
|  |  | 0.5619 | 2.1972 | 1.7379 | 71.91341
AR3129-70 | 20231038 | 150℃,1小时 | 0.4947 | 2.1113 | 1.6491 | 71.40913 | 71.56476
|  |  | 0.4976 | 1.8086 | 1.4385 | 71.76964
|  |  | 0.5117 | 1.9904 | 1.5692 | 71.51552
AR3129-70 | 20231039 | 150℃,1小时 | 0.5226 | 1.4323 | 1.1581 | 69.8582 | 70.46361
|  |  | 0.456 | 1.8115 | 1.4136 | 70.64552
|  |  | 0.4879 | 1.5802 | 1.2622 | 70.88712
AR3070H | 20231040 | 150℃,1小时 | 0.5057 | 1.3935 | 1.13 | 70.31989 | 70.64978
|  |  | 0.4822 | 2.0407 | 1.5891 | 71.02342
|  |  | 0.4958 | 2.0832 | 1.6166 | 70.60602
AR3070-1 | 20231041 | 150℃,1小时 | 0.4691 | 1.6068 | 1.269 | 70.30852 | 70.9405
|  |  | 0.4824 | 1.8377 | 1.4468 | 71.15768
|  |  | 0.5139 | 1.8981 | 1.5016 | 71.3553
HW3001 | 20231042 | 150℃,1小时 | 0.5293 | 1.8822 | 1.4825 | 70.45606 | 71.07525
|  |  | 0.5138 | 1.8532 | 1.4699 | 71.38271
|  |  | 0.5301 | 2.0413 | 1.6089 | 71.38698
HW3001 | 20231043 | 150℃,1小时 | 0.4906 | 1.7595 | 1.3944 | 71.22705 | 71.60331
|  |  | 0.4833 | 1.9955 | 1.5696 | 71.83574
|  |  | 0.5333 | 1.6723 | 1.3505 | 71.74715
PR301S | 20231044 | 150℃,2小时 | 0.4926 | 1.8215 | 1.2992 | 60.69682 | 61.03238
|  |  | 0.4814 | 1.8246 | 1.298 | 60.79512
|  |  | 0.525 | 2.1958 | 1.5543 | 61.60522
HW31007 | 20231045 | 150℃,1小时 | 0.4519 | 1.7982 | 1.3346 | 65.56488 | 65.92867
|  |  | 0.4809 | 1.7396 | 1.3135 | 66.14761
|  |  | 0.4899 | 2.3837 | 1.7412 | 66.0735
PR301S | 20231046 | 150℃,2小时 | 0.4123 | 1.7222 | 1.1913 | 59.47019 | 59.4472
|  |  | 0.4802 | 2.0863 | 1.4331 | 59.33005
|  |  | 0.5258 | 1.9648 | 1.3826 | 59.54135
PR3205F | 20231047 | 150℃,2小时 | 0.5097 | 1.7548 | 1.2666 | 60.7903 | 60.89815
|  |  | 0.549 | 1.9329 | 1.3918 | 60.90035
|  |  | 0.5064 | 2.0645 | 1.4569 | 61.00379
PR3205F | 20231048 | 150℃,2小时 | 0.4833 | 1.823 | 1.295 | 60.58819 | 60.60139
|  |  | 0.4884 | 1.8583 | 1.3197 | 60.68326
|  |  | 0.5116 | 1.7881 | 1.2843 | 60.53271
PR3205F | 20231049 | 150℃,2小时 | 0.4708 | 1.6259 | 1.1614 | 59.78703 | 60.63801
|  |  | 0.4905 | 1.8377 | 1.3125 | 61.01544
|  |  | 0.4874 | 1.7037 | 1.2307 | 61.11157
PR3205F | 20231050 | 150℃,2小时 | 0.4662 | 1.8075 | 1.2899 | 61.41057 | 61.48028
|  |  | 0.47 | 1.7187 | 1.2344 | 61.21566
|  |  | 0.5219 | 1.7894 | 1.3054 | 61.8146
PR3205F | 20231051 | 150℃,2小时 | 0.4479 | 1.7618 | 1.2463 | 60.76566 | 61.52571
|  |  | 0.4992 | 1.6784 | 1.2276 | 61.77069
|  |  | 0.4693 | 1.9256 | 1.3728 | 62.04079
PR3205F | 20231052 | 150℃,2小时 | 0.5429 | 1.5391 | 1.1444 | 60.37944 | 60.8594
|  |  | 0.4962 | 1.6659 | 1.2122 | 61.21228
|  |  | 0.4892 | 1.6793 | 1.215 | 60.98647
PR3205F | 20231053 | 150℃,2小时 | 0.4585 | 1.6732 | 1.1932 | 60.48407 | 60.90926
|  |  | 0.5081 | 1.8538 | 1.3288 | 60.98685
|  |  | 0.514 | 2.0957 | 1.4829 | 61.25688
PR3205F | 20231054 | 150℃,2小时 | 0.5151 | 1.5244 | 1.1081 | 58.75359 | 59.95556
|  |  | 0.4897 | 1.7515 | 1.2536 | 60.5405
|  |  | 0.4487 | 1.9332 | 1.3479 | 60.57258
AR3013 | 20231055 | 150℃,1小时 | 0.5175 | 1.7382 | 1.3881 | 71.31973 | 71.81282
|  |  | 0.5008 | 1.7007 | 1.363 | 71.85599
|  |  | 0.5015 | 2.0651 | 1.6314 | 72.26273
AR3129-70 | 20231056 | 150℃,1小时 | 0.4232 | 1.1626 | 0.9335 | 69.01542 | 69.5869
|  |  | 0.3553 | 2.0123 | 1.5149 | 69.98189
|  |  | 0.3422 | 2.2862 | 1.6984 | 69.76337
AR3129-70 | 20231057 | 150℃,1小时 | 0.5148 | 1.6915 | 1.3329 | 69.52494 | 69.66195
|  |  | 0.5624 | 1.6163 | 1.2999 | 69.97818
|  |  | 0.4838 | 1.5432 | 1.2199 | 69.48273
PR9520S | 20231058 | 150℃,2小时 | 0.497 | 1.5145 | 1.0596 | 55.29238 | 55.42108
|  |  | 0.4709 | 1.5561 | 1.0661 | 54.84703
|  |  | 0.4595 | 1.7969 | 1.2101 | 56.12382
PR301 | 20231059 | 150℃,2小时 | 0.4759 | 1.9592 | 1.3635 | 59.83955 | 60.62269
|  |  | 0.4365 | 1.7309 | 1.2235 | 60.80037
|  |  | 0.5022 | 1.6747 | 1.2201 | 61.22814
PR301 | 20231060 | 150℃,2小时 | 0.4852 | 1.5007 | 1.097 | 60.24618 | 60.36887
|  |  | 0.4916 | 1.8556 | 1.3139 | 60.28592
|  |  | 0.4862 | 1.8404 | 1.3065 | 60.57451
BP303 | 20231061 | 150℃,2小时 | 0.421 | 1.7402 | 1.2054 | 59.46028 | 60.15199
|  |  | 0.4775 | 1.6785 | 1.2027 | 60.38301
|  |  | 0.5317 | 1.6285 | 1.1965 | 60.61269
PR9520C | 20231062 | 150℃,2小时 | 0.4411 | 1.4684 | 1.0627 | 60.50813 | 60.7759
|  |  | 0.5032 | 1.8067 | 1.3001 | 61.1354
|  |  | 0.4891 | 1.9712 | 1.3885 | 60.68416
PR396C | 20231063 | 150℃,2小时 | 0.5064 | 1.6811 | 1.2127 | 60.12599 | 60.30693
|  |  | 0.4654 | 1.5361 | 1.1109 | 60.28766
|  |  | 0.5152 | 1.722 | 1.2454 | 60.50713
PR3015 | 20231064 | 150℃,2小时 | 0.5064 | 1.6811 | 1.2127 | 60.12599 | 60.30693
|  |  | 0.4654 | 1.5361 | 1.1109 | 60.28766
|  |  | 0.5152 | 1.722 | 1.2454 | 60.50713
PR108C | 20231065 | 150℃,2小时 | 0.4722 | 1.8758 | 1.5637 | 77.76432 | 77.99733
|  |  | 0.4864 | 2.1551 | 1.7949 | 78.41433
|  |  | 0.506 | 1.8185 | 1.5273 | 77.81333
AR3013 | 20231066 | 150℃,1小时 | 0.4999 | 2.2989 | 1.7859 | 71.48416 | 71.89457
|  |  | 0.4273 | 2.1478 | 1.6687 | 72.15344
|  |  | 0.4345 | 2.0654 | 1.6095 | 72.04611
| 20231067 |  |  |  |  | #DIV/0! | #DIV/0!
#DIV/0!
#DIV/0!
AR3129-70 | 20231068 | 150℃,1小时 | 0.4882 | 1.5766 | 1.2532 | 70.28666 | 70.63947
|  |  | 0.5447 | 1.7721 | 1.4147 | 70.88154
|  |  | 0.544 | 2.0982 | 1.6436 | 70.75023
AR3129-70 | 20231069 | 150℃,1小时 | 0.4793 | 1.5065 | 1.1961 | 69.78193 | 69.67837
|  |  | 0.4573 | 1.3334 | 1.0662 | 69.5012
|  |  | 0.5014 | 1.5537 | 1.2354 | 69.75197
AR3129-1 | 20231070 | 150℃,1小时 | 0.4848 | 1.8028 | 1.359 | 66.32777 | 66.64273
|  |  | 0.5015 | 1.6587 | 1.2726 | 66.63498
|  |  | 0.5488 | 1.5641 | 1.2287 | 66.96543
AR3129-1 | 20231071 | 150℃,1小时 | 0.4928 | 1.6257 | 1.2364 | 65.63686 | 66.22184
|  |  | 0.4887 | 1.9863 | 1.4804 | 66.21928
|  |  | 0.52 | 1.7345 | 1.3314 | 66.80939
AR3165 | 20231072 | 150℃,1小时 | 0.4939 | 1.9298 | 1.498 | 69.92827 | 69.73832
|  |  | 0.5123 | 1.912 | 1.4873 | 69.65778
|  |  | 0.533 | 1.9531 | 1.5218 | 69.6289
PR301N-75 | 20231073 | 150℃,2小时 | 0.5036 | 1.8179 | 1.4518 | 72.14487 | 72.37352
|  |  | 0.5384 | 1.9028 | 1.5284 | 72.55937
|  |  | 0.543 | 2.0399 | 1.627 | 72.41633
HW1008 | 20231074 | 150℃,1小时 | 0.5311 | 1.3693 | 1.0446 | 61.26223 | 61.42457
|  |  | 0.4998 | 1.3506 | 1.0235 | 61.55383
|  |  | 0.5078 | 1.5643 | 1.1571 | 61.45764
A1681 | 20231075 | 150℃,2小时 | 0.4312 | 1.7853 | 1.2388 | 59.64109 | 59.28565
|  |  | 0.5004 | 1.4056 | 1.0345 | 59.00354
|  |  | 0.5063 | 1.5245 | 1.1092 | 59.21234
5717 | 2023-10-20 | 100℃,1小时 | 0.447 | 1.6278 | 1.3899 | 79.85264 | 80.01084
|  |  | 0.5514 | 1.7832 | 1.5369 | 80.00487
|  |  | 0.461 | 2.0837 | 1.762 | 80.17502
5747 | 2023-10-20 | 100℃,1小时 | 0.5058 | 2.1634 | 2.1388 | 98.51593 | 98.65153
|  |  | 0.4486 | 1.9434 | 1.9227 | 98.6152
|  |  | 0.516 | 2.0374 | 2.0195 | 98.82345
AR3010-60 | 20231076 | 150℃,1小时 | 0.5398 | 1.5536 | 1.1514 | 60.32748 | 60.41863
|  |  | 0.4763 | 1.4093 | 1.0378 | 60.18221
|  |  | 0.4521 | 1.9289 | 1.3492 | 60.74621
PR301S | 20231077 | 150℃,2小时 | 0.4418 | 1.4191 | 1.0231 | 59.4802 | 59.89705
|  |  | 0.4511 | 1.5857 | 1.1334 | 60.13573
|  |  | 0.4663 | 1.8757 | 1.313 | 60.07521
PR301T-75 | 20231078 | 150℃,2小时 | 0.4943 | 2.1669 | 1.6911 | 71.55327 | 71.43229
|  |  | 0.4965 | 1.5887 | 1.2727 | 71.06757
|  |  | 0.5368 | 2.2802 | 1.7864 | 71.67604
AR3129-70 | 20231079 | 150℃,1小时 | 0.534 | 1.2543 | 1.048 | 71.35916 | 70.4761
|  |  | 0.4925 | 1.4807 | 1.1751 | 69.07509
|  |  | 0.4979 | 1.6618 | 1.3242 | 70.99407
AR3129-60 | 20231080 | 150℃,1小时 | 0.548 | 1.9916 | 1.498 | 65.8077 | 65.82461
|  |  | 0.4723 | 2.241 | 1.6403 | 66.0372
|  |  | 0.503 | 1.9324 | 1.4411 | 65.62894
PR9520C | 20231081 | 150℃,2小时 | 0.5462 | 1.8532 | 1.3311 | 60.05356 | 60.38925
|  |  | 0.5451 | 1.5865 | 1.175 | 60.48588
|  |  | 0.5338 | 1.7593 | 1.2768 | 60.62831
5717 | 2023-10-28 | 100℃,1小时 | 0.5411 | 1.4417 | 1.2462 | 78.29225 | 78.38
|  |  | 0.4967 | 1.5975 | 1.3488 | 77.40734
|  |  | 0.5115 | 1.9483 | 1.6529 | 79.44042
5747 | 2023-10-28 | 100℃,1小时 | 0.4941 | 2.0415 | 1.9907 | 96.71707 | 96.93913
|  |  | 0.5144 | 2.0666 | 2.0264 | 97.41013
|  |  | 0.514 | 1.7467 | 1.7059 | 96.69019
PR378 | 20231101 | 150℃,2小时 | 0.4023 | 1.6526 | 1.2115 | 64.72047 | 65.07772
|  |  | 0.4085 | 1.8847 | 1.3634 | 64.68636
|  |  | 0.3535 | 1.7458 | 1.27 | 65.82633
PR378 | 20231102 | 150℃,2小时 | 0.3516 | 1.2097 | 0.9158 | 65.74991 | 65.7
|  |  | 0.354 | 1.2805 | 0.9615 | 65.56935
PR378 | 20231103 | 150℃,2小时 | 0.3609 | 1.6228 | 1.1979 | 66.32855 | 66.19317
|  |  | 0.3765 | 2.0214 | 1.4652 | 66.18639
|  |  | 0.4106 | 1.9164 | 1.4054 | 66.06455
PR378 | 20231104 | 150℃,2小时 | 0.3813 | 1.2532 | 0.9536 | 65.63826 | 65.73677
|  |  | 0.3502 | 1.761 | 1.2827 | 66.09725
|  |  | 0.3982 | 1.5924 | 1.1801 | 65.47479
PR378 | 20231105 | 150℃,2小时 | 0.3806 | 1.1474 | 0.8876 | 66.11894 | 65.87035
|  |  | 0.4214 | 1.2859 | 0.9865 | 65.36726
|  |  | 0.375 | 1.2609 | 0.9608 | 66.12484
PR378 | 20231106 | 150℃,2小时 | 0.3954 | 1.5533 | 1.152 | 65.34243 | 65.71084
|  |  | 0.4034 | 1.6549 | 1.2249 | 65.64123
|  |  | 0.3524 | 1.3695 | 1.0252 | 66.14885
PR378 | 20231107 | 150℃,2小时 | 0.3715 | 1.149 | 0.8723 | 64.41158 | 64.70931
|  |  | 0.3887 | 1.2354 | 0.935 | 64.52108
|  |  | 0.3694 | 1.2348 | 0.9336 | 65.19529
PR378 | 20231108 | 150℃,2小时 | 0.3791 | 1.3371 | 1.0067 | 65.51148 | 65.64492
|  |  | 0.3594 | 1.514 | 1.1177 | 65.67642
|  |  | 0.4292 | 1.7447 | 1.2941 | 65.74686
PR378 | 20231109 | 150℃,1小时 | 0.5277 | 1.589 | 1.2213 | 65.35381 | 65.55282
|  |  | 0.504 | 1.4639 | 1.132 | 65.42348
|  |  | 0.5161 | 1.5091 | 1.1703 | 65.88117
PR378 | 20231110 | 150℃,2小时 | 0.3934 | 1.0549 | 0.8261 | 65.41194 | 65.39184
|  |  | 0.3971 | 1.3297 | 1.0042 | 65.09758
|  |  | 0.4091 | 1.2019 | 0.9297 | 65.66599
PR378 | 20231111 | 150℃,2小时 | 0.5431 | 1.677 | 1.2805 | 65.03219 | 65.57977
|  |  | 0.5359 | 1.736 | 1.3229 | 65.57787
|  |  | 0.5095 | 2.0849 | 1.5513 | 66.12924
PR378 | 20231112 | 150℃,2小时 | 0.4082 | 1.5876 | 1.1852 | 65.88096 | 65.95396
|  |  | 0.4122 | 1.6768 | 1.2469 | 66.00506
|  |  | 0.4306 | 1.9216 | 1.4143 | 65.97586
PR378 | 20231113 | 150℃,1小时 | 0.4584 | 1.353 | 1.043 | 65.34764 | 65.24088
|  |  | 0.2688 | 1.1703 | 0.8565 | 65.19135
|  |  | 0.3361 | 1.3543 | 0.9998 | 65.18366
PR378 | 20231114 | 150℃,1小时 | 0.4316 | 1.3006 | 0.9984 | 65.2244 | 64.95327
|  |  | 0.4315 | 1.2811 | 0.9827 | 64.87759
|  |  | 0.4188 | 1.1889 | 0.9175 | 64.75782
AR3160 | 20231115 | 150℃,1小时 | 0.4127 | 1.7743 | 1.2266 | 59.77526 | 59.92555
|  |  | 0.4208 | 1.748 | 1.215 | 59.84027
|  |  | 0.447 | 1.7751 | 1.246 | 60.16113
PR108C | 20231116 | 150℃,1小时 | 0.4009 | 1.789 | 1.4992 | 79.12254 | 79.23512
|  |  | 0.3781 | 1.7195 | 1.4398 | 79.14865
|  |  | 0.3921 | 1.9544 | 1.6331 | 79.43417
PR108C | 20231117 | 150℃,1小时 | 0.407 | 1.7165 | 1.4326 | 78.31997 | 78.23755
|  |  | 0.3882 | 1.9749 | 1.6198 | 77.62022
|  |  | 0.4179 | 2.0879 | 1.7334 | 78.77246
A103 | 20231118 | 100℃,2小时 | 0.4299 | 1.5674 | 1.3249 | 78.68132 | 78.65971
|  |  | 0.3845 | 1.8225 | 1.5144 | 78.57441
|  |  | 0.3919 | 1.769 | 1.476 | 78.7234
PR9520C | 20231119 | 150℃,2小时 | 0.3311 | 1.7679 | 1.201 | 60.54427 | 60.71024
|  |  | 0.4172 | 2.1734 | 1.4877 | 60.95547
|  |  | 0.3486 | 1.9176 | 1.2999 | 60.63098
PR3205F | 20231120 | 150℃,2小时 | 0.3727 | 1.5265 | 1.0935 | 62.47183 | 62.03696
|  |  | 0.3376 | 1.9559 | 1.3345 | 61.60168
|  |  | 0.3803 | 2.2798 | 1.5587 | 62.03738
PR327 | 20231121 | 150℃,2小时 | 0.3828 | 1.362 | 0.9709 | 60.05923 | 60.16243
|  |  | 0.3225 | 1.21 | 0.8512 | 59.57183
|  |  | 0.4505 | 1.56 | 1.1257 | 60.85624
AR3010-60 | 20231122 | 150℃,1小时 | 0.3921 | 1.572 | 1.1176 | 61.48826 | 61.73038
|  |  | 0.3798 | 2.0166 | 1.4013 | 62.40836
|  |  | 0.3854 | 1.6152 | 1.1392 | 61.29452
AR108A | 20231123 | 150℃,1小时 | 0.3205 | 1.8446 | 1.5257 | 79.07618 | 79.03589
|  |  | 0.3758 | 1.6359 | 1.3727 | 79.11277
|  |  | 0.3826 | 1.522 | 1.2818 | 78.91873
PR387-3 | 20231124 | 150℃,2小时 | 0.3737 | 1.2874 | 0.9295 | 60.82959 | 60.75654
|  |  | 0.3539 | 1.1196 | 0.8177 | 60.57203
|  |  | 0.3661 | 1.1956 | 0.871 | 60.86799
PR301N-75 | 20231125 | 150℃,2小时 | 0.454 | 1.5301 | 1.233 | 72.39104 | 72.27172
|  |  | 0.4452 | 2.2563 | 1.7553 | 72.33725
|  |  | 0.4239 | 2.0081 | 1.5659 | 72.08686
XC1535 | 20231126 | 150℃,2小时 | 0.3718 | 1.5035 | 1.2089 | 73.96837 | 73.9802
|  |  | 0.417 | 1.4767 | 1.2018 | 74.0587
|  |  | 0.5039 | 1.3875 | 1.157 | 73.91354
PR3205F | 20231127 | 150℃,2小时 | 0.3796 | 1.527 | 1.0816 | 61.1818 | 61.6481
|  |  | 0.4431 | 1.4089 | 1.0391 | 61.7105
|  |  | 0.3906 | 2.0173 | 1.4 | 62.05201
A1681 | 20231128 | 150℃,2小时 | 0.4039 | 1.6775 | 1.1696 | 60.12092 | 60.32232
|  |  | 0.3573 | 1.5477 | 1.0787 | 60.60148
|  |  | 0.3808 | 1.3867 | 0.9868 | 60.24456
PR301S | 20231129 | 150℃,2小时 | 0.418 | 1.6439 | 1.1599 | 60.5188 | 60.67667
|  |  | 0.3588 | 1.6422 | 1.1326 | 60.29297
|  |  | 0.4186 | 1.8863 | 1.3171 | 61.21823
AR3013 | 20231130 | 150℃,1小时 | 0.362 | 1.0399 | 0.8368 | 70.03983 | 71.5236
|  |  | 0.48 | 1.2873 | 1.0608 | 71.94352
|  |  | 0.4662 | 1.7211 | 1.3771 | 72.58746
AR3010-60 | 20231131 | 150℃,1小时 | 0.4977 | 1.4205 | 1.0623 | 61.18336 | 61.27244
|  |  | 0.3702 | 1.6315 | 1.1458 | 61.49211
|  |  | 0.3561 | 1.4946 | 1.0522 | 61.14185
PR3205F | 20231132 | 150℃,2小时 | 0.4068 | 1.9181 | 1.341 | 61.81433 | 61.81825
|  |  | 0.4221 | 1.6096 | 1.151 | 61.38105
|  |  | 0.3809 | 2.5833 | 1.7521 | 62.25935
AR3013 | 20231133 | 150℃,1小时 | 0.4147 | 1.9793 | 1.549 | 72.49776 | 72.41494
|  |  | 0.372 | 1.8794 | 1.4611 | 72.25023
|  |  | 0.3984 | 2.284 | 1.7654 | 72.49682
A1681 | 20231134 | 150℃,2小时 | 0.5105 | 1.5644 | 1.1442 | 60.12904 | 60.4645
|  |  | 0.3752 | 2.1163 | 1.4305 | 60.61111
|  |  | 0.4266 | 1.7337 | 1.2194 | 60.65335
PR502 | 20231135 | 150℃,2小时 | 0.4906 | 1.384 | 1.0586 | 63.57734 | 63.88005
|  |  | 0.502 | 1.5032 | 1.1405 | 63.77347
|  |  | 0.4849 | 1.4692 | 1.1177 | 64.28934
BP301P-2 | 20231136 | 150℃,2小时 | 0.4 | 1.5886 | 1.1303 | 61.44203 | 61.39579
|  |  | 0.3903 | 1.6592 | 1.1692 | 61.38388
|  |  | 0.387 | 1.7429 | 1.219 | 61.36146
PU713 | 20231137 | 150℃,2小时 | 0.5428 | 1.6072 | 1.1979 | 61.54641 | 61.86088
|  |  | 0.544 | 1.8798 | 1.365 | 61.4613
|  |  | 0.4919 | 2.0935 | 1.4941 | 62.57493
A368 | 20231138 | 100℃,2小时 | 0.495 | 1.6514 | 1.3646 | 75.19889 | 75.58183
|  |  | 0.5116 | 1.5021 | 1.2566 | 75.21454
|  |  | 0.501 | 2.2802 | 1.8591 | 76.33206
PR301 | 20231139 | 150℃,2小时 | 0.382 | 1.5313 | 1.0809 | 60.81093 | 61.70032
|  |  | 0.3744 | 2.111 | 1.4581 | 62.40355
|  |  | 0.3961 | 1.9323 | 1.3468 | 61.88647
PR301T-75 | 20231140 | 150℃,2小时 | 0.5223 | 2.051 | 1.6055 | 70.85759 | 70.77588
|  |  | 0.4985 | 1.4301 | 1.1548 | 70.44869
|  |  | 0.5256 | 1.9394 | 1.5297 | 71.02136
AR3013 | 20231141 | 150℃,1小时 | 0.3684 | 1.4481 | 1.1314 | 70.66778 | 71.76855
|  |  | 0.3316 | 2.034 | 1.5675 | 72.59751
|  |  | 0.3981 | 2.014 | 1.5622 | 72.04035
PR3015 | 20231142 | 150℃,2小时 | 0.3478 | 1.5876 | 1.079 | 58.97725 | 60.2331
|  |  | 0.3746 | 2.1868 | 1.4803 | 61.01424
|  |  | 0.3997 | 1.7758 | 1.2351 | 60.7078
PR301T-75 | 20231143 | 150℃,2小时 | 0.3431 | 1.9479 | 1.5039 | 72.333 | 72.70512
|  |  | 0.4966 | 1.9905 | 1.5832 | 72.73579
|  |  | 0.5118 | 2.1973 | 1.743 | 73.04657
AR1007 | 20231144 | 150℃,1小时 | 0.404 | 1.9147 | 1.4092 | 66.53869 | 66.55654
|  |  | 0.3764 | 1.9047 | 1.3968 | 66.767
|  |  | 0.4037 | 1.9122 | 1.4048 | 66.36394
AR1007 | 20231145 | 150℃,1小时 | 0.4231 | 1.775 | 1.3144 | 65.92943 | 66.14719
|  |  | 0.3927 | 1.8572 | 1.3655 | 66.4254
|  |  | 0.4136 | 2 | 1.462 | 66.08674
AR3013 | 20231146 | 150℃,1小时 | 0.4303 | 1.8965 | 1.4666 | 70.67931 | 71.25348
|  |  | 0.3988 | 2.0663 | 1.5937 | 71.65817
|  |  | 0.4118 | 2.194 | 1.6847 | 71.42296
AR3013 | 20231147 | 150℃,1小时 | 0.4366 | 1.9293 | 1.4907 | 70.617 | 70.82805
|  |  | 0.3636 | 1.8342 | 1.4109 | 71.21583
|  |  | 0.4157 | 2.057 | 1.5753 | 70.65131
PR3205F | 20231148 | 150℃,2小时 | 0.3257 | 1.5768 | 1.0866 | 60.81848 | 60.84355
|  |  | 0.411 | 1.78 | 1.2398 | 60.54054
|  |  | 0.3389 | 1.725 | 1.1868 | 61.17163
PR3205F | 20231149 | 150℃,2小时 | 0.4436 | 2.252 | 1.5559 | 61.50741 | 60.69328
|  |  | 0.38 | 1.6483 | 1.1449 | 60.30908
|  |  | 0.3942 | 1.503 | 1.0624 | 60.26335
PU713 | 20231150 | 120℃,2小时 | 0.4315 | 1.5558 | 1.1279 | 61.94076 | 61.79207
|  |  | 0.4112 | 1.1961 | 0.8931 | 61.39636
|  |  | 0.446 | 1.5769 | 1.1476 | 62.03908
PR301N-75 | 20231151 | 150℃,2小时 | 0.4495 | 1.599 | 1.3005 | 74.03219 | 74.17053
|  |  | 0.3478 | 1.378 | 1.1104 | 74.02446
|  |  | 0.381 | 1.546 | 1.2484 | 74.45494
AR3129-70 | 20231152 | 150℃,1小时 | 0.4253 | 1.8548 | 1.4314 | 70.38125 | 70.44051
|  |  | 0.3696 | 1.8151 | 1.3879 | 70.44621
|  |  | 0.3392 | 2.007 | 1.5149 | 70.49406
AR3129C | 20231153 | 150℃,1小时 | 0.4338 | 1.3762 | 1.0139 | 61.5556 | 61.9126
|  |  | 0.3712 | 2.351 | 1.6054 | 62.33963
|  |  | 0.424 | 1.8405 | 1.3 | 61.84257
A368 | 20231154 | 100℃,2小时 | 0.4296 | 1.1024 | 0.9427 | 76.26338 | 76.40563
|  |  | 0.423 | 1.4401 | 1.2 | 76.39367
|  |  | 0.3562 | 1.3579 | 1.1231 | 76.55985
PR301S | 20231155 | 150℃,2小时 | 0.4099 | 1.6094 | 1.1448 | 61.26719 | 61.46011
|  |  | 0.3648 | 1.4366 | 1.0246 | 61.55999
|  |  | 0.3796 | 2.1077 | 1.4433 | 61.55315
PR326 | 20231156 | 150℃,2小时 | 0.523 | 1.4555 | 1.1805 | 70.50938 | 70.55083
|  |  | 0.4268 | 1.308 | 1.0489 | 70.59691
|  |  | 0.423 | 1.2762 | 1.0249 | 70.54618
PR3205F | 20231157 | 150℃,2小时 | 0.4215 | 1.9597 | 1.3576 | 60.85685 | 61.11169
|  |  | 0.3727 | 1.5367 | 1.0853 | 61.21993
|  |  | 0.3918 | 1.781 | 1.2428 | 61.25828
PR378 | 20231158 | 150℃,2小时 | 0.348 | 1.751 | 1.273 | 65.93015 | 66.46555
|  |  | 0.455 | 1.3752 | 1.0624 | 66.00739
|  |  | 0.4039 | 2.1285 | 1.5673 | 67.45912
PR3205F | 20231159 | 150℃,2小时 | 0.3912 | 1.5513 | 1.0944 | 60.61546 | 60.87963
|  |  | 0.3688 | 1.5044 | 1.0601 | 60.87531
|  |  | 0.3256 | 1.8864 | 1.28 | 61.14813
| 20231160 | 150℃,1小时 |  |  |  | #DIV/0! | #DIV/0!
#DIV/0!
#DIV/0!
| 20231161 | 150℃,1小时 |  |  |  | #DIV/0! | #DIV/0!
#DIV/0!
#DIV/0!
PR3205F | 20231162 | 150℃,2小时 | 0.4118 | 1.5481 | 1.1018 | 60.7234 | 61.16391
|  |  | 0.3788 | 1.5217 | 1.0798 | 61.3352
|  |  | 0.4288 | 1.6192 | 1.1601 | 61.43313
PR3205F | 20231163 | 150℃,2小时 | 0.5017 | 1.776 | 1.2766 | 60.80986 | 60.98418
|  |  | 0.3744 | 1.6773 | 1.1699 | 61.05611
|  |  | 0.4589 | 1.8854 | 1.3303 | 61.08658
WX804 | 20231164 | 150℃,2小时 | 0.4073 | 1.6212 | 1.2556 | 69.8822 | 69.44564
|  |  | 0.3999 | 1.2123 | 0.961 | 69.06696
|  |  | 0.4321 | 2.0148 | 1.5303 | 69.38776
PR3015 | 20231165 | 150℃,2小时 | 0.3871 | 1.8469 | 1.2787 | 61.07686 | 61.27707
|  |  | 0.4562 | 2.317 | 1.5986 | 61.39295
|  |  | 0.3711 | 1.7006 | 1.1869 | 61.36141
AR3129-70 | 20231166 | 150℃,1小时 | 0.3616 | 1.5317 | 1.1898 | 70.78028 | 71.32232
|  |  | 0.3858 | 1.5375 | 1.2109 | 71.64192
|  |  | 0.4311 | 1.7834 | 1.3986 | 71.54478
BP301P-2 | 20231167 | 150℃,2小时 | 0.4794 | 1.7566 | 1.2709 | 61.9715 | 62.27984
|  |  | 0.3951 | 1.5156 | 1.0937 | 62.34717
|  |  | 0.4125 | 1.7303 | 1.2364 | 62.52087
PR3205H | 20231168 | 150℃,2小时 | 0.4102 | 1.3364 | 0.962 | 59.57677 | 60.32214
|  |  | 0.3842 | 1.4753 | 1.0499 | 61.01182
|  |  | 0.3751 | 1.5608 | 1.091 | 60.37784
PR302-70 | 20231169 | 150℃,1小时 | 0.4075 | 2.184 | 1.665 | 70.78525 | 70.69058
|  |  | 0.4378 | 2.1087 | 1.6219 | 70.866
|  |  | 0.452 | 2.093 | 1.6076 | 70.42048
PR301N-75 | 20231170 | 150℃,2小时 | 0.4099 | 1.8474 | 1.4609 | 73.11304 | 73.34951
|  |  | 0.4056 | 2.1823 | 1.7125 | 73.55772
|  |  | 0.4077 | 1.9827 | 1.5634 | 73.37778
PR301S | 20231171 | 150℃,2小时 | 0.3995 | 1.6194 | 1.1537 | 61.82474 | 62.08445
|  |  | 0.4189 | 2.1464 | 1.4939 | 62.22865
|  |  | 0.4086 | 2.025 | 1.414 | 62.19995
PR301 | 20231172 | 150℃,2小时 | 0.3721 | 1.6397 | 1.126 | 59.4746 | 59.59459
|  |  | 0.3988 | 1.6416 | 1.1396 | 59.60734
|  |  | 0.4195 | 1.7811 | 1.2324 | 59.70182
PR301T-75 | 20231173 | 150℃,2小时 | 0.3952 | 1.147 | 0.9319 | 71.38867 | 71.9321
|  |  | 0.4551 | 1.2289 | 1.0129 | 72.08581
|  |  | 0.3855 | 1.2667 | 1.0228 | 72.32183
AR3129-65 | 20231174 | 150℃,1小时 | 0.4031 | 1.2284 | 0.9466 | 65.85484 | 66.61425
|  |  | 0.4244 | 1.8757 | 1.3925 | 66.70571
|  |  | 0.3896 | 2.0575 | 1.5118 | 67.28221
PR301S | 20231175 | 150℃,2小时 | 0.338 | 1.4305 | 1.0027 | 60.84211 | 61.03449
|  |  | 0.455 | 2.0781 | 1.4501 | 61.30861
|  |  | 0.4093 | 1.9669 | 1.3587 | 60.95275
A105F | 20231176 | 100℃,1小时 | 0.3626 | 1.2649 | 0.7528 | 43.24504 | 43.56164
|  |  | 0.4246 | 1.442 | 0.8692 | 43.69963
|  |  | 0.3547 | 1.6375 | 0.9158 | 43.74026
A1681 | 20231177 | 150℃,2小时 | 0.3467 | 1.6829 | 1.1599 | 60.85915 | 60.97199
|  |  | 0.3849 | 1.9546 | 1.3426 | 61.01166
|  |  | 0.3722 | 1.905 | 1.3079 | 61.04515
PR3205F | 20231178 | 150℃,2小时 | 0.4247 | 1.9961 | 1.376 | 60.53837 | 61.05671
|  |  | 0.384 | 1.741 | 1.2136 | 61.13486
|  |  | 0.4131 | 2.134 | 1.4714 | 61.49689
PR3205F | 20231179 | 150℃,2小时 | 0.4091 | 2.0412 | 1.4089 | 61.2585 | 61.34282
|  |  | 0.3396 | 1.9682 | 1.333 | 60.99718
|  |  | 0.3941 | 2.0322 | 1.406 | 61.77279
PR3205F | 20231180 | 150℃,2小时 | 0.3735 | 1.4654 | 1.0289 | 60.02381 | 60.4162
|  |  | 0.4023 | 1.4853 | 1.0595 | 60.68329
|  |  | 0.3737 | 1.6553 | 1.1496 | 60.54151
PR3205F | 20231181 | 150℃,2小时 | 0.4259 | 1.6826 | 1.1929 | 61.03286 | 61.08639
|  |  | 0.3732 | 1.6998 | 1.1814 | 60.92266
|  |  | 0.3807 | 2.0023 | 1.3748 | 61.30365
PR3205F | 20231182 | 150℃,2小时 | 0.3891 | 1.3186 | 0.958 | 61.20495 | 61.48927
|  |  | 0.4274 | 1.5169 | 1.1024 | 61.95503
|  |  | 0.3784 | 1.4091 | 1.0103 | 61.30785
PR3205F | 20231183 | 150℃,2小时 | 0.395 | 1.8554 | 1.2895 | 61.25034 | 61.62061
|  |  | 0.4235 | 1.9626 | 1.369 | 61.43201
|  |  | 0.4021 | 2.1493 | 1.4885 | 62.17949
PR3205F | 20231184 | 150℃,2小时 | 0.377 | 1.3529 | 0.9722 | 60.98986 | 60.51989
|  |  | 0.406 | 1.4241 | 1.0163 | 59.945
|  |  | 0.3476 | 1.6728 | 1.151 | 60.62481
PR3205F | 20231185 | 150℃,2小时 | 0.4847 | 1.286 | 0.979 | 61.68726 | 61.83061
|  |  | 0.4205 | 1.3936 | 1.0225 | 61.86415
|  |  | 0.4499 | 1.5043 | 1.103 | 61.94044
PR9520C | 20231186 | 150℃,2小时 | 0.3742 | 2.1092 | 1.4268 | 60.66859 | 60.6354
|  |  | 0.3297 | 1.4292 | 0.9947 | 60.48204
|  |  | 0.3982 | 2.267 | 1.5336 | 60.75557
PR301 | 20231187 | 150℃,2小时 | 0.447 | 1.8846 | 1.3182 | 60.601 | 60.55787
|  |  | 0.3839 | 2.109 | 1.4266 | 60.44287
|  |  | 0.4475 | 2.0863 | 1.4411 | 60.62973
PR309-3 | 20231188 | 150℃,2小时 | 0.366 | 1.3336 | 0.941 | 59.42538 | 59.855
|  |  | 0.3886 | 1.5553 | 1.0885 | 59.98971
|  |  | 0.362 | 1.496 | 1.0441 | 60.14991
PR309-3 | 20231189 | 150℃,2小时 | 0.4994 | 1.969 | 1.3835 | 60.15923 | 59.71885
|  |  | 0.3708 | 1.9319 | 1.2925 | 59.0417
|  |  | 0.4118 | 2.2148 | 1.4928 | 59.95563
PR358-60 | 20231190 | 150℃,2小时 | 0.416 | 1.4038 | 1.0125 | 60.38672 | 60.57676
|  |  | 0.4076 | 1.8069 | 1.2492 | 60.14436
|  |  | 0.3854 | 1.9748 | 1.3581 | 61.19919
BP303 | 20231191 | 150℃,2小时 | 0.3747 | 1.8511 | 1.2634 | 60.19371 | 60.41316
|  |  | 0.3814 | 2.0623 | 1.3985 | 60.50925
|  |  | 0.4358 | 1.6995 | 1.2008 | 60.53652
WX804 | 20231192 | 150℃,2小时 | 0.3787 | 1.6795 | 1.2771 | 69.06519 | 69.13645
|  |  | 0.4055 | 2.0884 | 1.5697 | 69.1782
|  |  | 0.3675 | 1.5305 | 1.1719 | 69.16595
PR301N-75 | 20231193 | 150℃,2小时 | 0.4125 | 1.289 | 1.0394 | 71.5231 | 71.67705
|  |  | 0.3647 | 1.591 | 1.2417 | 71.51594
|  |  | 0.3909 | 1.7573 | 1.3746 | 71.9921
BP301P-2 | 20231194 | 150℃,2小时 | 0.4064 | 1.8 | 1.2671 | 61.76091 | 61.522
|  |  | 0.3392 | 1.773 | 1.224 | 61.71014
|  |  | 0.4277 | 1.9748 | 1.3729 | 61.09495
AR3013 | 20231195 | 150℃,1小时 | 0.4173 | 2.0499 | 1.5646 | 70.27441 | 70.83643
|  |  | 0.4404 | 2.0721 | 1.595 | 70.76056
|  |  | 0.4276 | 1.9571 | 1.5208 | 71.47434
AR3013 | 20231196 | 150℃,1小时 | 0.4254 | 1.7899 | 1.3979 | 71.27153 | 71.18144
|  |  | 0.4021 | 1.8945 | 1.4665 | 71.32136
|  |  | 0.4295 | 1.7349 | 1.3557 | 70.95143
AR108A | 20231197 | 150℃,1小时 | 0.4097 | 1.97 | 1.6399 | 78.84381 | 78.8556
|  |  | 0.4482 | 1.6273 | 1.379 | 78.94157
|  |  | 0.4002 | 2.0874 | 1.7294 | 78.78141
AR108A | 20231198 | 150℃,1小时 | 0.4186 | 1.9567 | 1.6144 | 77.74527 | 78.13
|  |  | 0.4468 | 1.6165 | 不准 | #VALUE!
|  |  | 0.4804 | 1.9373 | 1.6243 | 78.51603
PR301N-75 | 20231199 | 150℃,2小时 | 0.4543 | 1.6672 | 1.3418 | 73.17174 | 72.7155
|  |  | 0.3667 | 1.441 | 1.1457 | 72.51233
|  |  | 0.3893 | 1.6868 | 1.3295 | 72.46243
AR3010-60 | 202311100 | 150℃,1小时 | 0.3739 | 1.1381 | 0.8334 | 60.12824 | 60.39873
|  |  | 0.3418 | 0.8877 | 0.6733 | 60.72541
|  |  | 0.4096 | 1.4722 | 1.0508 | 60.34256
AR3010-60 | 202311101 | 150℃,1小时 | 0.3424 | 1.1958 | 0.8656 | 61.30771 | 61.42035
|  |  | 0.3973 | 1.6378 | 1.1595 | 61.44297
|  |  | 0.4368 | 2.2443 | 1.5486 | 61.51037
AR3010-60 | 202311102 | 150℃,1小时 | 0.3754 | 1.4976 | 1.057 | 60.73784 | 60.76487
|  |  | 0.4151 | 1.3172 | 0.9613 | 60.54761
|  |  | 0.3999 | 1.3155 | 0.9585 | 61.00917
AR3070H-65 | 202311103 | 150℃,1小时 | 0.372 | 1.8555 | 1.3205 | 63.93664 | 64.13993
|  |  | 0.3754 | 1.8744 | 1.3396 | 64.32288
|  |  | 0.3781 | 1.7732 | 1.2732 | 64.16028
AR3070G-65 | 202311104 | 150℃,1小时 | 0.3274 | 1.8141 | 1.2916 | 64.85505 | 65.17645
|  |  | 0.4246 | 2.0649 | 1.4999 | 65.55508
|  |  | 0.3731 | 1.56 | 1.146 | 65.11922
AR3070H | 202311105 | 150℃,1小时 | 0.4469 | 1.6076 | 1.2582 | 69.89748 | 70.75694
|  |  | 0.416 | 1.9232 | 1.4925 | 71.42383
|  |  | 0.3921 | 1.4716 | 1.158 | 70.94951
AR3070H | 202311106 | 150℃,1小时 | 0.4291 | 1.4386 | 1.1378 | 70.20307 | 71.01127
|  |  | 0.4776 | 1.8913 | 1.4836 | 71.16078
|  |  | 0.414 | 1.6805 | 1.3217 | 71.66996
AR3129-70 | 202311107 | 150℃,1小时 | 0.4266 | 1.8602 | 1.4509 | 71.4495 | 71.48443
|  |  | 0.419 | 1.6741 | 1.3177 | 71.60386
|  |  | 0.365 | 1.9615 | 1.5049 | 71.39994
AR3129-70 | 202311108 | 150℃,1小时 | 0.4378 | 1.8151 | 1.4212 | 71.40057 | 72.08174
|  |  | 0.3951 | 1.9197 | 1.5 | 72.47147
|  |  | 0.4639 | 1.9838 | 1.5639 | 72.37318
AR3129-70 | 202311109 | 150℃,1小时 | 0.385 | 1.8208 | 1.3659 | 68.31731 | 70.5069
|  |  | 0.3625 | 1.967 | 1.51 | 71.51761
|  |  | 0.4057 | 1.9664 | 1.5245 | 71.68578
PR3015 | 202311110 | 150℃,2小时 | 0.4189 | 1.6737 | 1.1622 | 59.23653 | 59.58139
|  |  | 0.3457 | 1.9837 | 1.3243 | 59.74359
|  |  | 0.419 | 1.8431 | 1.2701 | 59.76406
PR3015 | 202311111 | 150℃,2小时 | 0.4655 | 1.9941 | 1.3909 | 60.53906 | 60.56166
|  |  | 0.3826 | 1.8636 | 1.2795 | 60.56043
|  |  | 0.4307 | 2.1831 | 1.4924 | 60.58548
AR3013 | 202311112 | 150℃,1小时 | 0.4192 | 1.2863 | 1.0365 | 71.19133 | 71.29044
|  |  | 0.4126 | 1.8985 | 1.47 | 71.16226
|  |  | 0.4063 | 1.9283 | 1.4948 | 71.51774
AR1007 | 202311113 | 150℃,1小时 | 0.3808 | 2.1581 | 1.5599 | 66.3422 | 66.42706
|  |  | 0.4339 | 1.7756 | 1.3246 | 66.38593
|  |  | 0.3351 | 1.5965 | 1.1746 | 66.55304
PR301S | 202311114 | 150℃,2小时 | 0.43 | 1.2859 | 0.9435 | 59.99533 | 60.51752
|  |  | 0.3874 | 1.3452 | 0.9678 | 60.5972
|  |  | 0.3806 | 1.6493 | 1.154 | 60.96004
A1681 | 202311115 | 150℃,2小时 | 0.3677 | 1.528 | 1.0763 | 61.07041 | 60.9081
|  |  | 0.4169 | 1.6495 | 1.1679 | 60.92812
|  |  | 0.4046 | 1.9919 | 1.3685 | 60.72576
AR3070F | 202311116 | 150℃,1小时 | 0.3426 | 1.647 | 1.1902 | 64.98007 | 65.29406
|  |  | 0.3423 | 1.719 | 1.2411 | 65.28655
|  |  | 0.383 | 2.235 | 1.5982 | 65.61555
A105F | 202311117 | 100℃,1小时 | 0.4312 | 1.7592 | 1.0025 | 43.01958 | 43.04778
|  |  | 0.393 | 2.027 | 1.0963 | 43.04162
|  |  | 0.3923 | 1.7511 | 0.9777 | 43.08213
PR301N-75 | 20231201 | 150℃,2小时 | 0.3824 | 1.5407 | 1.2129 | 71.69991 | 71.6462
|  |  | 0.3774 | 1.7151 | 1.3333 | 71.45847
|  |  | 0.4076 | 1.8091 | 1.4136 | 71.78024
PR301N-75 | 20231202 | 150℃,2小时 | 0.4712 | 1.4713 | 1.1851 | 71.38286 | 71.52321
|  |  | 0.401 | 1.5885 | 1.2536 | 71.79789
|  |  | 0.3933 | 1.3286 | 1.061 | 71.38886
PR3205F | 20231203 | 150℃,2小时 | 0.7086 | 2.181 | 1.5898 | 59.84787 | 59.45451
|  |  | 0.5026 | 1.4286 | 1.0519 | 59.31965
|  |  | 0.4608 | 1.8016 | 1.2545 | 59.196
PR3205F | 20231204 | 150℃,2小时 | 0.4858 | 1.657 | 1.1971 | 60.73258 | 60.76953
|  |  | 0.4859 | 1.6485 | 1.1868 | 60.28729
|  |  | 0.5006 | 1.7018 | 1.2368 | 61.28871
PR3205F | 20231205 | 150℃,2小时 | 0.451 | 1.7379 | 1.2233 | 60.01243 | 59.73381
|  |  | 0.3596 | 1.7493 | 1.1857 | 59.44448
|  |  | 0.4288 | 1.924 | 1.3221 | 59.74452
A1681 | 20231206 | 150℃,2小时 | 0.3692 | 1.4604 | 1.0155 | 59.22837 | 59.7106
|  |  | 0.412 | 1.9777 | 1.3519 | 60.03066
|  |  | 0.4416 | 1.9822 | 1.364 | 59.87278
AEP568 | 20231207 | 100℃,1小时 | 0.4981 | 1.6192 | 1.2959 | 71.16225 | 71.36341
|  |  | 0.471 | 1.6011 | 1.2774 | 71.35652
|  |  | 0.4869 | 1.7367 | 1.3814 | 71.57145
PR3205F | 20231208 | 150℃,2小时 | 0.4356 | 1.8711 | 1.3128 | 61.10763 | 61.25684
|  |  | 0.4691 | 1.9125 | 1.3565 | 61.47984
|  |  | 0.4489 | 2.0938 | 1.4553 | 61.18305
PR358-60 | 20231209 | 150℃,2小时 | 0.4578 | 1.6307 | 1.1713 | 60.83213 | 60.93005
|  |  | 0.4642 | 1.6975 | 1.2137 | 60.77191
|  |  | 0.5312 | 2.5681 | 1.7775 | 61.18612
PR9520S | 20231210 | 150℃,2小时 | 0.4615 | 1.6068 | 1.1089 | 56.52667 | 56.00552
|  |  | 0.4686 | 1.6794 | 1.1407 | 55.50875
|  |  | 0.4462 | 1.6341 | 1.1112 | 55.98114
AR3013 | 20231211 | 150℃,1小时 | 0.4818 | 2.0908 | 1.6346 | 71.64699 | 72.12055
|  |  | 0.4731 | 1.9132 | 1.5099 | 71.995
|  |  | 0.4989 | 2.651 | 2.0639 | 72.71967
AR3013 | 20231212 | 150℃,1小时 | 0.4209 | 2.0011 | 1.5534 | 71.66814 | 71.76528
|  |  | 0.5005 | 1.8379 | 1.4635 | 72.00538
|  |  | 0.4051 | 1.9831 | 1.5353 | 71.62231
AR3013 | 20231213 | 150℃,1小时 | 0.536 | 2.1548 | 1.6889 | 71.21942 | 71.54248
|  |  | 0.4574 | 2.3124 | 1.7882 | 71.74124
|  |  | 0.4897 | 2.199 | 1.7147 | 71.66676
AR3013 | 20231214 | 150℃,1小时 | 0.4803 | 1.5129 | 1.2107 | 70.73407 | 71.06446
|  |  | 0.4603 | 1.7505 | 1.3794 | 71.23702
|  |  | 0.4985 | 1.9736 | 1.5491 | 71.22229
AR108A | 20231215 | 150℃,1小时 | 0.4853 | 1.7062 | 1.4522 | 79.19568 | 79.26245
|  |  | 0.5052 | 2.176 | 1.8338 | 79.51879
|  |  | 0.5115 | 1.8619 | 1.5793 | 79.07287
AR108A | 20231216 | 150℃,1小时 | 0.4626 | 2.2892 | 1.8839 | 77.81123 | 78.14376
|  |  | 0.492 | 1.7023 | 1.4423 | 78.51772
|  |  | 0.4875 | 2.0452 | 1.7041 | 78.10233
AR108A | 20231217 | 150℃,1小时 | 0.4108 | 1.5408 | 1.3009 | 78.76991 | 78.8908
|  |  | 0.4866 | 1.8974 | 1.5997 | 78.8985
|  |  | 0.5145 | 1.9643 | 1.6599 | 79.004
PR396C | 20231218 | 150℃,2小时 | 0.4883 | 1.7123 | 1.2353 | 61.02941 | 61.23846
|  |  | 0.5268 | 1.9905 | 1.425 | 61.36503
|  |  | 0.5052 | 2.0647 | 1.4615 | 61.32094
XC1535 | 20231219 | 150℃,2小时 | 0.3972 | 1.6396 | 1.3244 | 74.62975 | 75.08369
|  |  | 0.5049 | 1.5931 | 1.3243 | 75.29866
|  |  | 0.4247 | 1.8503 | 1.4985 | 75.32267
PR301 | 20231220 | 150℃,2小时 | 0.4722 | 1.4525 | 1.0602 | 59.98164 | 61.55341
|  |  | 0.3585 | 1.292 | 0.9162 | 59.7429
|  |  | 0.3554 | 2.0346 | 1.4458 | 64.93568
PR387-3 | 20231221 | 150℃,2小时 | 0.4691 | 1.6431 | 1.1986 | 62.13799 | 62.00896
|  |  | 0.4114 | 1.8788 | 1.3226 | 62.09622
|  |  | 0.563 | 1.6463 | 1.2324 | 61.79267
BP303 | 20231222 | 150℃,2小时 | 0.5158 | 1.506 | 1.1124 | 60.25045 | 60.53447
|  |  | 0.4832 | 1.5485 | 1.1294 | 60.65897
|  |  | 0.4835 | 1.9619 | 1.3808 | 60.69399
NL1387A | 20231223 | 100℃,1小时 | 0.5727 | 1.6428 | 1.4339 | 80.47846 | 80.542
|  |  | 0.4824 | 2.1647 | 1.8457 | 81.03786
|  |  | 0.4905 | 1.8218 | 1.557 | 80.10967
PR301 | 20231224 | 150℃,2小时 | 0.4726 | 1.8714 | 1.3322 | 61.45267 | 61.59771
|  |  | 0.4702 | 1.6902 | 1.2224 | 61.65574
|  |  | 0.4591 | 1.7056 | 1.228 | 61.68472
A1681 | 20231225 | 150℃,2小时 | 0.3869 | 1.6462 | 1.1608 | 61.45478 | 60.95109
|  |  | 0.496 | 1.7752 | 1.2726 | 60.70982
|  |  | 0.4733 | 2.1054 | 1.4638 | 60.68868
PR301 | 20231226 | 150℃,2小时 | 0.4323 | 1.4253 | 1.0345 | 60.64451 | 60.5094
|  |  | 0.4979 | 1.6399 | 1.1869 | 60.33275
|  |  | 0.443 | 1.8116 | 1.2717 | 60.55093
PR358-60 | 20231227 | 150℃,2小时 | 0.4879 | 1.3402 | 1.0044 | 60.60073 | 61.18508
|  |  | 0.4161 | 1.6735 | 1.1884 | 61.42039
|  |  | 0.402 | 1.8165 | 1.2724 | 61.53411
CP206 | 20231228 | 150℃,2小时 | 0.4785 | 1.8229 | 1.656 | 87.58554 | 86.88629
|  |  | 0.5171 | 1.8459 | 1.6739 | 87.05599
|  |  | 0.4835 | 1.7751 | 1.5945 | 86.01734
CP206 | 20231229 | 150℃,2小时 | 0.4907 | 1.6122 | 1.4641 | 86.79447 | 86.92958
|  |  | 0.7152 | 2.3852 | 2.169 | 87.05389
|  |  | 0.45 | 2.1185 | 1.9006 | 86.94037
AR3129C | 20231230 | 150℃,1小时 | 0.4316 | 1.2166 | 0.9046 | 60.25478 | 60.55981
|  |  | 0.5167 | 2.1462 | 1.5099 | 60.95121
|  |  | 0.5083 | 1.8221 | 1.3028 | 60.47344
AR3129C | 20231231 | 150℃,1小时 | 0.4826 | 1.6241 | 1.1699 | 60.21025 | 59.93535
|  |  | 0.475 | 1.7176 | 1.2129 | 59.38355
|  |  | 0.4992 | 1.9974 | 1.4013 | 60.21225
AR3129C | 20231232 | 150℃,1小时 | 0.531 | 1.4546 | 1.0808 | 59.52793 | 60.04721
|  |  | 0.4905 | 1.5925 | 1.1533 | 60.14519
|  |  | 0.4902 | 1.5916 | 1.1562 | 60.46849
AR3219CG | 20231233 | 150℃,1小时 | 0.4657 | 1.7115 | 1.2709 | 64.63317 | 64.49286
|  |  | 0.4596 | 1.7119 | 1.2629 | 64.14597
|  |  | 0.4698 | 1.8423 | 1.3578 | 64.69945
A800-2 | 20231234 | 100℃,2小时 | 0.4197 | 1.9906 | 1.5122 | 69.54612 | 69.46169
|  |  | 0.5343 | 2.2145 | 1.6987 | 69.30127
|  |  | 0.4195 | 1.8882 | 1.4408 | 69.53769
PR502 | 20231235 | 150℃,2小时 | 0.4587 | 1.9973 | 1.4641 | 65.34512 | 65.15344
|  |  | 0.4778 | 2.4867 | 1.791 | 65.36911
|  |  | 0.5002 | 1.4513 | 1.116 | 64.74608
PR313 | 20231236 | 150℃,2小时 | 0.4467 | 1.8654 | 1.3057 | 60.54839 | 60.70379
|  |  | 0.4509 | 2.5517 | 1.7233 | 60.5674
|  |  | 0.4691 | 2.7773 | 1.877 | 60.99558
PR305B | 20231237 | 150℃,2小时 | 0.4146 | 1.2543 | 0.9259 | 60.89079 | 61.25327
|  |  | 0.4294 | 1.9603 | 1.369 | 61.37566
|  |  | 0.4691 | 1.9182 | 1.3602 | 61.49334
PU713 | 20231238 | 120℃,2小时 | 0.5145 | 1.9085 | 1.3531 | 60.15782 | 60.21843
|  |  | 0.5014 | 1.4759 | 1.0847 | 59.85634
|  |  | 0.4967 | 1.8443 | 1.3139 | 60.64114
PU713 | 20231239 | 120℃,2小时 | 0.537 | 1.6364 | 1.2198 | 62.1066 | 62.65338
|  |  | 0.4073 | 1.7364 | 1.2443 | 62.97495
|  |  | 0.4497 | 1.569 | 1.1535 | 62.87858
PU713 | 20231240 | 120℃,2小时 | 0.4796 | 1.3596 | 1.0137 | 60.69318 | 60.9273
|  |  | 0.4255 | 1.2675 | 0.9321 | 60.16627
|  |  | 0.4902 | 1.5139 | 1.1241 | 61.92244
A1681 | 20231241 | 150℃,2小时 | 0.4671 | 1.412 | 1.0286 | 59.42428 | 59.52164
|  |  | 0.4715 | 1.4884 | 1.0804 | 59.87806
|  |  | 0.5003 | 1.5065 | 1.0966 | 59.26257
PR301N-75 | 20231242 | 150℃,2小时 | 0.4847 | 1.9059 | 1.4852 | 70.39825 | 70.37088
|  |  | 0.5315 | 2.2301 | 1.7266 | 70.35794
|  |  | 0.5171 | 1.9255 | 1.508 | 70.35643
PR9520M | 20231243 | 150℃,2小时 | 0.4509 | 1.6382 | 1.1684 | 60.43123 | 60.33317
|  |  | 0.4966 | 1.6677 | 1.2013 | 60.1742
|  |  | 0.4611 | 1.7806 | 1.258 | 60.39409
PR301S | 20231244 | 150℃,2小时 | 0.4194 | 1.4906 | 1.0752 | 61.22106 | 61.78694
|  |  | 0.501 | 1.8158 | 1.3139 | 61.82689
|  |  | 0.4838 | 2.1804 | 1.541 | 62.31286
PR3205F | 20231245 | 150℃,2小时 | 0.5612 | 1.6983 | 1.2652 | 61.91188 | 61.52245
|  |  | 0.4094 | 1.4014 | 1.0149 | 61.03831
|  |  | 0.5805 | 2.1833 | 1.5681 | 61.61717
AR3129-65 | 20231246 | 150℃,1小时 | 0.468 | 1.5358 | 1.174 | 66.11725 | 65.99922
|  |  | 0.4632 | 1.6537 | 1.2512 | 66.19068
|  |  | 0.4646 | 1.6281 | 1.2289 | 65.68973
AR3129C | 20231247 | 150℃,1小时 | 0.4389 | 1.5251 | 1.0931 | 60.22832 | 60.76947
|  |  | 0.4876 | 1.6326 | 1.1854 | 60.94323
|  |  | 0.4464 | 2.0438 | 1.423 | 61.13685
A103 | 20231248 | 150℃,2小时 | 0.5715 | 1.8535 | 1.558 | 76.95008 | 76.895
|  |  | 0.4767 | 1.8982 | 1.5702 | 76.92578
|  |  | 0.5356 | 1.9534 | 1.6246 | 76.80914
WX804 | 20231249 | 150℃,2小时 | 0.4195 | 1.4907 | 1.1524 | 68.4186 | 68.33067
|  |  | 0.4213 | 1.6392 | 1.2525 | 68.24862
|  |  | 0.4687 | 1.6387 | 1.2681 | 68.32479
PR3205F | 20231250 | 150℃,2小时 | 0.4683 | 1.6414 | 1.1919 | 61.68272 | 61.65215
|  |  | 0.4964 | 1.9044 | 1.3597 | 61.31392
|  |  | 0.4768 | 2.2678 | 1.5865 | 61.9598
PR3205F | 20231251 | 150℃,2小时 | 0.4757 | 1.4737 | 1.0903 | 61.58317 | 61.90532
|  |  | 0.5045 | 1.8516 | 1.3399 | 62.0147
|  |  | 0.4262 | 1.7878 | 1.272 | 62.1181
PR3205F | 20231252 | 150℃,2小时 | 0.4427 | 1.9786 | 1.3949 | 61.99622 | 61.84481
|  |  | 0.4114 | 1.7315 | 1.2241 | 61.56352
|  |  | 0.4815 | 2.6469 | 1.8235 | 61.97469
PR3205F | 20231253 | 150℃,2小时 | 0.3966 | 1.8063 | 1.2745 | 62.27566 | 61.53777
|  |  | 0.4687 | 1.2675 | 0.9559 | 60.99149
|  |  | 0.4497 | 1.4258 | 1.0485 | 61.34617
AR3129C | 20231254 | 150℃,1小时 | 0.4265 | 1.8322 | 1.3409 | 65.04944 | 60.72688
|  |  | 0.3859 | 1.7332 | 1.2001 | 60.43198
|  |  | 0.5133 | 1.8754 | 1.2856 | 56.69921
AR3129C | 20231255 | 150℃,1小时 | 0.4632 | 1.4435 | 1.0584 | 60.71611 | 60.70898
|  |  | 0.4576 | 1.4836 | 1.0801 | 60.67251
|  |  | 0.4502 | 1.5202 | 1.1001 | 60.73832
AR3129-65 | 20231256 | 150℃,1小时 | 0.5011 | 1.3602 | 1.0658 | 65.73158 | 66.24695
|  |  | 0.4974 | 1.4152 | 1.1097 | 66.71388
|  |  | 0.3997 | 1.3693 | 1.0425 | 66.29538
AR3129-65 | 20231257 | 150℃,1小时 | 0.4511 | 1.5963 | 1.2205 | 67.18477 | 66.84668
|  |  | 0.4921 | 1.5452 | 1.1941 | 66.66034
|  |  | 0.4875 | 1.5492 | 1.1956 | 66.69492
PR301S | 20231258 | 150℃,2小时 | 0.5441 | 2.4033 | 1.6999 | 62.16652 | 61.59687
|  |  | 0.4483 | 2.2257 | 1.5326 | 61.00484
|  |  | 0.491 | 2.1004 | 1.4827 | 61.61924
PR309-3 | 20231259 | 150℃,2小时 | 0.4546 | 1.3415 | 0.9749 | 58.66501 | 58.76552
|  |  | 0.471 | 1.8801 | 1.2999 | 58.82478
|  |  | 0.4645 | 1.9026 | 1.3102 | 58.80676
AR3070M | 20231260 | 150℃,1小时 | 0.4818 | 2.1194 | 1.581 | 67.12262 | 65.83911
|  |  | 0.7 | 1.6722 | 1.3335 | 65.16149
|  |  | 0.4561 | 1.8025 | 1.3344 | 65.23321
5747 | 2023-12-07 | 100℃,1小时 | 0.4958 | 1.8863 | 1.8475 | 97.20964 | 97.59473
|  |  | 0.4466 | 2.1327 | 2.0914 | 97.55056
|  |  | 0.4349 | 2.6363 | 2.5928 | 98.02398
PR3015 | 20231261 | 150℃,2小时 | 0.5739 | 1.9652 | 1.3767 | 57.70143 | 58.23768
|  |  | 0.4529 | 1.5066 | 1.0683 | 58.40372
|  |  | 0.4325 | 1.8591 | 1.2686 | 58.60788
PR3015 | 20231262 | 150℃,2小时 | 0.3881 | 1.4683 | 1.045 | 60.81281 | 60.62657
|  |  | 0.4092 | 1.9304 | 1.3351 | 60.86642
|  |  | 0.5128 | 2.0191 | 1.4196 | 60.20049
PR9520M | 20231263 | 150℃,2小时 | 0.4001 | 1.4504 | 1.0353 | 60.47796 | 60.55473
|  |  | 0.4488 | 1.8109 | 1.2721 | 60.44343
|  |  | 0.5073 | 1.8724 | 1.3365 | 60.7428
PR301 | 20231264 | 150℃,2小时 | 0.4931 | 1.5934 | 1.1525 | 59.92911 | 59.80752
|  |  | 0.4735 | 1.6998 | 1.207 | 59.81407
|  |  | 0.4094 | 1.9875 | 1.3512 | 59.67936
PR358-60 | 20231265 | 150℃,2小时 | 0.4801 | 2.672 | 1.8299 | 61.58128 | 61.29666
|  |  | 0.5306 | 2.3693 | 1.6494 | 60.84734
|  |  | 0.476 | 1.9527 | 1.3836 | 61.46137
WX804 | 20231266 | 150℃,2小时 | 0.4499 | 1.5526 | 1.2093 | 68.86733 | 69.00995
|  |  | 0.3794 | 1.3774 | 1.0669 | 68.88778
|  |  | 0.5358 | 1.7947 | 1.4079 | 69.27476
WX804 | 20231267 | 150℃,2小时 | 0.4156 | 1.344 | 1.0539 | 68.75269 | 68.60445
|  |  | 0.3866 | 1.2234 | 0.9611 | 68.6544
|  |  | 0.4447 | 1.6538 | 1.2718 | 68.40625
PR309-3 | 20231268 | 150℃,2小时 | 0.429 | 1.4716 | 1.0574 | 60.2724 | 60.49444
|  |  | 0.4583 | 1.7832 | 1.2679 | 61.1065
|  |  | 0.4966 | 1.5882 | 1.1527 | 60.10443
PR313 | 20231269 | 150℃,2小时 | 0.4971 | 1.2204 | 0.9361 | 60.69404 | 60.86915
|  |  | 0.4603 | 1.2738 | 0.9558 | 60.90965
|  |  | 0.5287 | 1.5429 | 1.1474 | 61.00375
PR3205F | 20231270 | 150℃,2小时 | 0.466 | 1.5974 | 1.1448 | 59.99646 | 59.38174
|  |  | 0.437 | 1.3339 | 0.9665 | 59.03668
|  |  | 0.3921 | 1.2728 | 0.9127 | 59.11207
AR3129C | 20231271 | 150℃,1小时 | 0.4978 | 1.7599 | 1.2743 | 61.52444 | 61.77006
|  |  | 0.4924 | 1.658 | 1.2153 | 62.01956
|  |  | 0.4513 | 1.6403 | 1.1857 | 61.76619
AR3129C | 20231272 | 150℃,1小时 | 0.3095 | 1.4452 | 1.0386 | 64.19829 | 62.67775
|  |  | 0.5041 | 1.9738 | 1.4174 | 62.14193
|  |  | 0.4273 | 2.2985 | 1.5817 | 61.69303
AR3129C | 20231273 | 150℃,1小时 | 0.4926 | 1.6066 | 1.1869 | 62.32496 | 62.38711
|  |  | 0.4661 | 2.0792 | 1.4694 | 62.19701
|  |  | 0.4641 | 1.7197 | 1.2506 | 62.63938
PR3205F | 20231274 | 150℃,2小时 | 0.5047 | 1.9294 | 1.3753 | 61.1076 | 61.09777
|  |  | 0.4831 | 1.7494 | 1.2517 | 60.69652
|  |  | 0.4173 | 2.2129 | 1.5214 | 61.4892
PR3205F | 20231275 | 150℃,2小时 | 0.4835 | 1.9682 | 1.3979 | 61.5882 | 61.39844
|  |  | 0.4327 | 2.0794 | 1.4451 | 61.48054
|  |  | 0.4862 | 2.0307 | 1.4303 | 61.12658
PR3205F | 20231276 | 150℃,2小时 | 0.3732 | 2.1708 | 1.4858 | 61.89364 | 61.41812
|  |  | 0.5227 | 2.2035 | 1.5515 | 61.20895
|  |  | 0.4743 | 2.2646 | 1.5691 | 61.15176
AR3070M | 20231277 | 150℃,1小时 | 0.4955 | 2.1449 | 1.6001 | 66.96981 | 67.03625
|  |  | 0.4476 | 1.812 | 1.3626 | 67.06245
|  |  | 0.549 | 2.0455 | 1.5528 | 67.07651
A1681 | 20231278 | 150℃,2小时 | 0.4862 | 1.6374 | 1.2041 | 62.36101 | 61.54891
|  |  | 0.5159 | 1.4912 | 1.1164 | 61.5708
|  |  | 0.4063 | 1.5449 | 1.0976 | 60.71491
AR3070P | 20231279 | 150℃,1小时 | 0.4958 | 1.5085 | 1.2053 | 70.06024 | 70.14856
|  |  | 0.4102 | 1.5184 | 1.1878 | 70.16784
|  |  | 0.4719 | 2.0527 | 1.5819 | 70.21761
PR301S | 20231280 | 150℃,2小时 | 0.4305 | 1.8239 | 1.2747 | 60.58562 | 60.24203
|  |  | 0.5473 | 1.5078 | 1.1264 | 60.29151
|  |  | 0.4863 | 1.5854 | 1.1441 | 59.84897
A105F | 20231281 | 100℃,1小时 | 0.4954 | 1.5958 | 0.9652 | 42.69357 | 42.50488
|  |  | 0.4307 | 1.6031 | 0.9315 | 42.7158
|  |  | 0.3778 | 1.9339 | 1.033 | 42.10526
AR3013 | 20231282 | 150℃,1小时 | 0.5311 | 2.0327 | 1.6124 | 72.00986 | 71.73847
|  |  | 0.4831 | 2.1089 | 1.6483 | 71.66933
|  |  | 0.5174 | 1.7119 | 1.3719 | 71.53621
AR3160 | 20231283 | 150℃,1小时 | 0.4818 | 1.9225 | 1.3581 | 60.8246 | 60.30351
|  |  | 0.3955 | 1.4927 | 1.0547 | 60.0802
|  |  | 0.4613 | 1.859 | 1.3 | 60.00572
PR301S | 20231284 | 150℃,2小时 | 0.45 | 1.8436 | 1.3109 | 61.77526 | 60.82523
|  |  | 0.4163 | 1.5643 | 1.1102 | 60.44425
|  |  | 0.396 | 1.5826 | 1.111 | 60.25619
PR380 | 20231285 | 150℃,2小时 | 0.4176 | 1.6298 | 1.3799 | 79.38459 | 78.5789
|  |  | 0.477 | 1.5843 | 1.3453 | 78.41597
|  |  | 0.459 | 1.6306 | 1.3721 | 77.93616
XC1535 | 20231286 | 150℃,2小时 | 0.3529 | 1.3481 | 1.0949 | 74.55788 | 74.30062
|  |  | 0.4054 | 1.5388 | 1.247 | 74.25446
|  |  | 0.3984 | 1.4775 | 1.1979 | 74.08952
AR3010-60 | 20231287 | 150℃,1小时 | 0.493 | 1.6152 | 1.1722 | 60.52397 | 60.53239
|  |  | 0.4878 | 1.6217 | 1.1748 | 60.58735
|  |  | 0.4875 | 1.7554 | 1.2544 | 60.48584
AR3010-60 | 20231288 | 150℃,1小时 | 0.5169 | 1.5853 | 1.161 | 60.28641 | 60.35987
|  |  | 0.3814 | 1.4173 | 1.0067 | 60.36297
|  |  | 0.4796 | 1.8324 | 1.2971 | 60.43022
AR3013 | 20231289 | 150℃,1小时 | 0.4792 | 1.9095 | 1.5067 | 71.83808 | 71.60308
|  |  | 0.5412 | 1.5278 | 1.2495 | 71.79201
|  |  | 0.4623 | 1.2069 | 0.9923 | 71.17916
AR3010-60 | 20231290 | 150℃,1小时 | 0.4142 | 1.5204 | 1.091 | 61.18243 | 61.04467
|  |  | 0.4451 | 1.9407 | 1.3559 | 60.89864
|  |  | 0.4387 | 2.1482 | 1.4824 | 61.05294
A103 | 20231291 | 100℃,2小时 | 0.5084 | 1.8698 | 1.5661 | 77.69208 | 77.67201
|  |  | 0.5085 | 1.9447 | 1.6279 | 77.94179
|  |  | 0.4714 | 1.3645 | 1.1625 | 77.38215
AR3735-60 | 20231292 | 150℃,1小时 | 0.3827 | 1.4151 | 1.0147 | 61.21658 | 61.10875
|  |  | 0.4552 | 1.512 | 1.0994 | 60.95761
|  |  | 0.4724 | 1.5713 | 1.1444 | 61.15206
PR3205F | 20231293 | 150℃,2小时 | 0.4359 | 1.7548 | 1.2449 | 61.33899 | 61.67673
|  |  | 0.4574 | 2.0087 | 1.4148 | 61.71598
|  |  | 0.4038 | 2.0259 | 1.4091 | 61.97522
AR3070M | 20231294 | 150℃,1小时 | 0.4416 | 1.6646 | 1.2322 | 64.64432 | 64.26307
|  |  | 0.4683 | 1.988 | 1.4399 | 63.93367
|  |  | 0.5195 | 1.7277 | 1.2953 | 64.21122
AR3070M | 20231295 | 150℃,1小时 | 0.4749 | 1.7708 | 1.3041 | 63.98642 | 63.56186
|  |  | 0.3543 | 1.7162 | 1.2173 | 63.36735
|  |  | 0.4978 | 2.0201 | 1.4619 | 63.3318
PR301S | 20231296 | 150℃,2小时 | 0.3956 | 1.8543 | 1.2952 | 61.67135 | 61.328
|  |  | 0.4708 | 1.9497 | 1.3755 | 61.17385
|  |  | 0.385 | 2.1307 | 1.4523 | 61.1388
PR9520C | 20231297 | 150℃,2小时 | 0.4501 | 1.7681 | 1.2591 | 61.38088 | 61.33281
|  |  | 0.3906 | 1.7621 | 1.232 | 61.34889
|  |  | 0.5228 | 1.7745 | 1.2897 | 61.26867
PR301S | 20231298 | 150℃,2小时 | 0.478 | 1.9138 | 1.3593 | 61.38042 | 60.52536
|  |  | 0.4493 | 2.286 | 1.5399 | 59.37823
|  |  | 0.4302 | 1.8395 | 1.2873 | 60.81743
PR301 | 20231299 | 150℃,2小时 | 0.5075 | 1.7488 | 1.2546 | 60.1869 | 60.13953
|  |  | 0.5694 | 1.9782 | 1.4137 | 59.93044
|  |  | 0.4628 | 1.9699 | 1.3716 | 60.30124
PR309-3 | 202312100 | 150℃,2小时 | 0.4437 | 1.7537 | 1.2447 | 61.14504 | 61.05397
|  |  | 0.4215 | 1.8389 | 1.293 | 61.48582
|  |  | 0.4845 | 1.8704 | 1.3234 | 60.53106
PR309-3 | 202312101 | 150℃,2小时 | 0.4986 | 2.5214 | 1.7808 | 63.38738 | 62.81983
|  |  | 0.3832 | 1.9342 | 1.3485 | 62.23727
|  |  | 0.4716 | 2.3158 | 1.6304 | 62.83483
AR3129-65 | 202312103 | 150℃,1小时 | 0.3924 | 2.0053 | 1.4581 | 66.07353 | 66.0898
|  |  | 0.4724 | 2.2071 | 1.624 | 66.38612
|  |  | 0.4126 | 2.2953 | 1.6516 | 65.80974
NL568 | 202312106 | 150℃,2小时 | 0.4258 | 1.6985 | 1.3187 | 70.15793 | 70.19661
|  |  | 0.5315 | 2.0363 | 1.5831 | 69.88304
|  |  | 0.5558 | 2.0352 | 1.5995 | 70.54887
5717 | 2023-12-29 | 100℃,1小时 | 0.4806 | 1.7869 | 1.5324 | 80.51749 | 80.26587
|  |  | 0.498 | 1.8116 | 1.5509 | 80.15378
|  |  | 0.4291 | 1.6639 | 1.4185 | 80.12634
Note on A662: WYQC: 中间一个不标准，舍弃
Note on A2351: WYQC: 小批量试的20KG
Note on A2354: WYQC: 小批量试的20KG
Note on A2357: WYQC: 小批量试的20KG

## 发货质检单留底
发货单位 | 去向 | 产品名称 | 包装规格 | 本批数量（Kg） | 生产批号 | 检验日期 | 出厂日期 | 外观 | 色度（Fe-Co）/# | 固体份/% | 粘度/s | 酸值/(mgKOH/g) | pH值 | NCO含量/% | 结论
物源 | 中来 | PR01 | 200Kg/桶 | 15600 | 20221259 | 2022-12-29 | 2023-01-02 | 透明 | ＜2 | 64.77 | 42 | 5.5 |  |  | 合格
物源 | 中来 | PR01 | 200Kg/桶 | 15800 | 20221280 | 2022-12-29 | 2023-01-02 | 透明 | ＜2 | 65.18 | 36 | 5.8 |  |  | 合格
物源 | 中来 | PR01 | 200Kg/桶 | 15200 | 20221282 | 2022-12-29 | 2023-01-02 | 透明 | ＜2 | 65.28 | 40 | 5.4 |  |  | 合格
物源 | 华达 | NL301H | 1000Kg/桶 | 15000 | 20221228 | 2022-12-15 | 2023-01-02 | 透明 | ＜2 | 61.23 | 16 | 3.7 |  |  | 合格
物源 | 华达 | NL335 | 1000Kg/桶 | 17000 | 20221241 | 2022-12-15 | 2023-01-02 | 透明 | ＜2 | 60.24 | 18 | 5.6 |  |  | 合格
物源 | 华达 | NL301H | 1000Kg/桶 | 16000 | 20221237 | 2022-12-15 | 2023-01-02 | 透明 | ＜2 | 61.30 | 15 | 4.5 |  |  | 合格
物源 | 华达 | NL568 | 200Kg/桶 | 5000 | 20221253 | 2022-12-18 | 2023-01-02 | 透明 | ＜16 | 78.52 | 15 | 52.6 |  |  | 合格
物源 | 华达 | NL335 | 200Kg/桶 | 18000 | 20221262 | 2022-12-28 | 2023-01-02 | 透明 | ＜2 | 59.73 | 18 | 5.0 |  |  | 合格
物源 | 科瑞 | NL301P | 200Kg/桶 | 16000 | 20221175 | 2022-11-30 | 2023-01-02 | 透明 | ＜2 | 60.26 | 17 | 3.8 |  |  | 合格
物源 | 科瑞 | NL325 | 200Kg/桶 | 14600 | 20221251 | 2022-12-19 | 2023-01-02 | 透明 | ＜2 | 58.79 | 19 | 3.6
物源 | 仁乐 | NL7130M | 200Kg/桶 | 5400 | 20221246 | 2022-12-30 | 2023-01-02 | 透明 | 11 | 60.98 | 19 | NCO:0.2 |  |  | 合格
物源 | 爱普瑞 | NL3800 | 200Kg/桶 | 11400 | 20221116 | 2022-11-05 | 2023-01-02 | 透明 | ＜2 | 78.69 | 55 | 3.9 |  |  | 合格
物源 | 爱普瑞 | NL325 | 200Kg/桶 | 17000 | 20221241 | 2022-12-15 | 2023-01-02 | 透明 | ＜2 | 60.24 | 18 | 5.6 |  |  | 合格
物源 | 爱普瑞 | NL387 | 200Kg/桶 | 15200 | 20221023 | 2022-10-28 | 2023-01-02 | 透明 | ＜2 | 61.06 | 19 | 4.2 |  |  | 合格
物源 | 李总 | NL326W | 200Kg/桶 | 5200 | 20220943 | 2022-09-19 | 2023-01-02 | 透明 | ＜2 | 71.71 | 258 | 33.7 |  |  | 合格
物源 | 李总 | NL3070-1 | 200Kg/桶 | 13600 | 20221146 | 2022-11-13 | 2023-01-02 | 透明 | ＜2 | 70.74 | 1146 | 5.6 |  |  | 合格
物源 | 新瑞邦 | NL327M | 200Kg/桶 | 17800 | 20221208 | 2022-12-03 | 2023-01-03 | 透明 | ＜2 | 61.19 | 21 | 5.3 |  |  | 合格
物源 | 新瑞邦 | NL301F | 200Kg/桶 | 15200 | 20221239 | 2022-12-17 | 2023-01-03 | 透明 | ＜2 | 61.11 | 16 | 4.7 |  |  | 合格
物源 | 新瑞邦 | NL301F | 200Kg/桶 | 15800 | 20221269 | 2022-12-24 | 2023-01-03 | 透明 | ＜3 | 61.28 | 19 | 4.3 |  |  | 合格
物源 | 新瑞邦 | NL3888 | 200Kg/桶 | 7200 | 20220942 | 2022-09-20 | 2023-01-03 | 透明 | ＜2 | 56.86 | 48 | 7.6 |  |  | 合格
物源 | 捷润 | NL362 | 200Kg/桶 | 15600 | 20221164 | 2022-11-24 | 2023-01-04 | 透明 | ＜2 | 60.81 | 17 | 3.5 |  |  | 合格
物源 | 捷润 | NL362 | 200Kg/桶 | 15400 | 20221240 | 2022-12-15 | 2023-01-04 | 透明 | ＜2 | 60.02 | 18 | 4.5 |  |  | 合格
物源 | 鑫双汇 | NL108G | 200Kg/桶 | 13000 | 20221252 | 2022-12-18 | 2023-01-04 | 透明 | ＜2 | 79.17 | 63 | 7.8 |  |  | 合格
物源 | 艾迪尔 | NL7130M | 200Kg/桶 | 5400 | 20221246 | 2022-12-30 | 2023-01-04 | 透明 | 11 | 60.98 | 19 | NCO:0.2 |  |  | 合格
物源 | 张 | NL1681 | 200Kg/桶 | 5100 | 20221168 | 2022-11-24 | 2023-01-04 | 透明 | ＜2 | 51.89 | 11 | 70.4 |  |  | 合格
物源 | 张 | NL1681 | 200Kg/桶 | 5100 | 20221244 | 2022-12-19 | 2023-01-04 | 透明 | ＜2 | 51.76 | 10 | 76.2 |  |  | 合格
物源 | 中来 | PR01 | 200Kg/桶 | 15200 | 20221281 | 2022-12-29 | 2023-01-04 | 透明 | ＜2 | 66.07 | 36 | 5.5 |  |  | 合格
物源 | 中来 | PR01 | 200Kg/桶 | 15200 | 20221282 | 2022-12-29 | 2023-01-04 | 透明 | ＜2 | 65.28 | 40 | 5.4 |  |  | 合格
物源 | 中来 | PR01 | 200Kg/桶 | 15200 | 20221260 | 2022-12-31 | 2023-01-04 | 透明 | ＜2 | 64.55 | 39 | 5.9 |  |  | 合格
物源 | 联盟 | NL7130M | 200Kg/桶 | 5400 | 20221246 | 2022-12-30 | 2023-01-04 | 透明 | 11 | 60.98 | 19 | NCO:0.2 |  |  | 合格
物源 | 中来 | PR01 | 200Kg/桶 | 15400 | 20221236 | 2022-12-16 | 2023-01-04 | 透明 | ＜2 | 66.43 | 37 | 5.3 |  |  | 合格
物源 | 瑞恩 | NL3013-3 | 200Kg/桶 | 13600 | 20221270 | 2022-12-25 | 2023-01-04 | 透明 | ＜2 | 70.85 | 123 | 6.1 |  |  | 合格
物源 | 李总 | NL3070-1 | 200Kg/桶 | 13600 | 20221146 | 2022-11-13 | 2023-01-04 | 透明 | ＜2 | 70.74 | 1146 | 5.6 |  |  | 合格
物源 | 李总 | NL3070-1 | 200Kg/桶 | 13600 | 20221279 | 2022-12-30 | 2023-01-04 | 透明 | ＜2 | 71.50 | 1196 | 6.9 |  |  | 合格
物源 | 李总 | NL326W | 200Kg/桶 | 5200 | 20220943 | 2022-09-19 | 2023-01-04 | 透明 | ＜2 | 71.71 | 258 | 33.7 |  |  | 合格
物源 | 东科 | NL883-2A | 200Kg/桶 | 14600 | 20221212 | 2022-12-05 | 2023-01-05 | 透明 | ＜2 | 65.77 | 33 | 3.9 |  |  | 合格
物源 | 中来 | PR02 | 200Kg/桶 | 6600 | 20221234 | 2022-12-09 | 2023-01-05 | 透明 | ＜2 | 64.82 | 95 | 5.0 |  |  | 合格
物源 | 中来 | PR02 | 200Kg/桶 | 14800 | 20230103 | 2023-01-05 | 2023-01-05 | 透明 | ＜2 | 65.94 | 102 | 5.9 |  |  | 合格
物源 | 中来 | PR02 | 200Kg/桶 | 14800 | 20230104 | 2023-01-05 | 2023-01-05 | 透明 | ＜2 | 65.57 | 100 | 5.6 |  |  | 合格
物源 | 中来 | PR01 | 200Kg/桶 | 16000 | 20230101 | 2023-01-05 | 2023-01-05 | 透明 | ＜2 | 65.45 | 40 | 5.6
物源 | 联盟 | NL883-2A | 200Kg/桶 | 14600 | 20221212 | 2022-12-05 | 2023-01-05 | 透明 | ＜2 | 65.77 | 33 | 3.9 |  |  | 合格
物源 | 联盟 | NL1681 | 200Kg/桶 | 5100 | 20221244 | 2022-12-19 | 2023-01-05 | 透明 | ＜2 | 51.76 | 10 | 76.2 |  |  | 合格
物源 | 双鑫 | NL325 | 200Kg/桶 | 18200 | 20221255 | 2022-12-22 | 2023-01-05 | 透明 | ＜2 | 59.70 | 17 | 5.6 |  |  | 合格
物源 | 李总 | NL3070-1 | 200Kg/桶 | 13600 | 20221279 | 2022-12-30 | 2023-01-05 | 透明 | ＜2 | 71.50 | 1196 | 6.9 |  |  | 合格
物源 | 华达 | NL335 | 200Kg/桶 | 18000 | 20221262 | 2022-12-28 | 2023-01-06 | 透明 | ＜2 | 59.73 | 18 | 5.0 |  |  | 合格
物源 | 华达 | NL301H | 200Kg/桶 | 16000 | 20221237 | 2022-12-15 | 2023-01-06 | 透明 | ＜2 | 61.30 | 15 | 4.5 |  |  | 合格
物源 | 铭志 | NL305B | 200Kg/桶 | 14800 | 20230111 | 2023-01-06 | 2023-01-06 | 透明 | ＜2 | 60.23 | 26 | 4.5 |  |  | 合格
物源 | 中来 | PR01 | 200Kg/桶 | 16000 | 20230101 | 2023-01-05 | 2023-01-06 | 透明 | ＜2 | 65.45 | 40 | 5.6 |  |  | 合格
物源 | 中来 | PR01 | 200Kg/桶 | 15200 | 20230102 | 2023-01-05 | 2023-01-06 | 透明 | ＜2 | 65.81 | 37 | 5.7 |  |  | 合格
物源 | 阿尔法 | NL387 | 200Kg/桶 | 13800 | 20221104 | 2022-11-08 | 2023-01-06 | 透明 | ＜2 | 69.28 | 41 | 5.2 |  |  | 合格
物源 | 谢总 | NL3013 | 200Kg/桶 | 13600 | 20221270 | 2022-12-25 | 2023-01-06 | 透明 | ＜2 | 70.85 | 123 | 6.1 |  |  | 合格
物源 | 科瑞 | NL325 | 200Kg/桶 | 14600 | 20221251 | 2022-12-19 | 2023-01-07 | 透明 | ＜2 | 58.79 | 19 | 3.6 |  |  | 合格
物源 | 科瑞 | NL325 | 200Kg/桶 | 14600 | 20221265 | 2022-12-22 | 2023-01-07 | 透明 | ＜2 | 60.76 | 18 | 4.1 |  |  | 合格
物源 | 科瑞 | NL301P | 200Kg/桶 | 16000 | 20221175 | 2022-11-30 | 2023-01-07 | 透明 | ＜2 | 60.26 | 17 | 3.8 |  |  | 合格
物源 | 科瑞 | NL301P | 200Kg/桶 | 18600 | 20221218 | 2022-12-09 | 2023-01-07 | 透明 | ＜3 | 61.50 | 17 | 5.1 |  |  | 合格
物源 | 爱普瑞 | NL3800 | 200Kg/桶 | 11400 | 20221116 | 2022-11-05 | 2023-01-07 | 透明 | ＜2 | 78.69 | 55 | 3.9 |  |  | 合格
物源 | 爱普瑞 | NL3800 | 200Kg/桶 | 11800 | 20230112 | 2023-01-06 | 2023-01-07 | 透明 | ＜2 | 79.42 | 68 | 5.7 |  |  | 合格
物源 | 爱普瑞 | NL325 | 200Kg/桶 | 19000 | 20230113 | 2023-01-07 | 2023-01-07 | 透明 | ＜2 | 60.87 | 19 | 4.9 |  |  | 合格
物源 | 明冠 | T203 | 200Kg/桶 | 15000 | 20230105 | 2023-01-07 | 2023-01-07 | 透明 | ＜2 | 66.42 | 3113 | 5.1 | 26.5 |  | 合格
物源 | 福斯特 | NL387 | 200Kg/桶 | 16000 | 20230101 | 2023-01-05 | 2023-01-07 | 透明 | ＜2 | 65.45 | 40 | 5.6 |  |  | 合格
物源 | 福斯特 | NL387 | 200Kg/桶 | 15200 | 20230108 | 2023-01-07 | 2023-01-07 | 透明 | ＜2 | 65.63 | 39 | 5.6 |  |  | 合格
物源 | 福斯特 | NL387 | 200Kg/桶 | 15200 | 20230102 | 2023-01-05 | 2023-01-07 | 透明 | ＜2 | 65.81 | 37 | 5.7 |  |  | 合格
物源 | 华信 | NL3010-60 | 200Kg/桶 | 15200 | 20230123 | 2023-01-04 | 2023-01-08 | 透明 | ＜2 | 60.64 | 41 | 6.8 |  |  | 合格
物源 | 秦篆 | WX804 | 200Kg/桶 | 12400 | 20221277 | 2022-12-25 | 2023-01-08 | 透明 | 1 | 70.29 | 4167 | 6.9 |  |  | 合格
物源 | 秦篆 | WX804 | 200Kg/桶 | 12600 | 20230122 | 2023-01-08 | 2023-01-08 | 透明 | 1 | 68.15 | 3528 | 7.3 |  |  | 合格
物源 | 李总 | NL3070-1 | 200Kg/桶 | 13600 | 20221279 | 2022-12-30 | 2023-01-09 | 透明 | ＜2 | 71.50 | 1196 | 6.9 |  |  | 合格
物源 | 福斯特 | NL387 | 200Kg/桶 | 15200 | 20230108 | 2023-01-07 | 2023-01-09 | 透明 | ＜2 | 65.63 | 39 | 5.6 |  |  | 合格
物源 | 福斯特 | NL387 | 200Kg/桶 | 15200 | 20230109 | 2023-01-09 | 2023-01-09 | 透明 | ＜2 | 65.58 | 42 | 5.1 |  |  | 合格
物源 | 联盟 | NL1387A | 200Kg/桶 | 800 | 20230129 | 2023-01-09 | 2023-01-09 | 透明 | 1 | 81.15 | 11 | 3.5 |  |  | 合格
物源 | 联盟 | NL883-2A | 200Kg/桶 | 14600 | 20221212 | 2022-12-05 | 2023-01-10 | 透明 | ＜2 | 65.77 | 33 | 3.9 |  |  | 合格
物源 | 中来 | PR01 | 200Kg/桶 | 15200 | 20230109 | 2023-01-09 | 2023-01-10 | 透明 | ＜2 | 65.58 | 42 | 5.1 |  |  | 合格
物源 | 中来 | PR01 | 200Kg/桶 | 15200 | 20230124 | 2023-01-10 | 2023-01-10 | 透明 | ＜2 | 65.67 | 41 | 5.2 |  |  | 合格
物源 | 中来 | PR01 | 200Kg/桶 | 15200 | 20230110 | 2023-01-10 | 2023-01-10 | 透明 | ＜2 | 64.63 | 42 | 5.2 |  |  | 合格
物源 | 鑫双汇 | NL108G | 200Kg/桶 | 13200 | 20230125 | 2023-01-05 | 2023-01-11 | 透明 | ＜2 | 79.47 | 58 | 7.7 |  |  | 合格
物源 | 科瑞 | NL301P | 200Kg/桶 | 18600 | 20221218 | 2022-12-09 | 2023-01-11 | 透明 | ＜3 | 61.50 | 17 | 5.1 |  |  | 合格
物源 | 科瑞 | NL301P | 200Kg/桶 | 16600 | 20221243 | 2022-12-22 | 2023-01-11 | 透明 | ＜3 | 60.84 | 19 | 4.5 |  |  | 合格
物源 | 科瑞 | NL325 | 200Kg/桶 | 14600 | 20221265 | 2022-12-22 | 2023-01-11 | 透明 | ＜2 | 60.76 | 18 | 4.1 |  |  | 合格
物源 | 科瑞 | NL325 | 200Kg/桶 | 15800 | 20221263 | 2022-12-24 | 2023-01-11 | 透明 | ＜2 | 59.30 | 20 | 3.7 |  |  | 合格
物源 | 华达 | NL335 | 1000Kg/桶 | 18000 | 20221205 | 2022-12-01 | 2023-01-11 | 透明 | ＜2 | 59.15 | 22 | 4.3 |  |  | 合格
物源 | 华达 | NL301H | 200Kg/桶 | 19000 | 20221217 | 2022-12-09 | 2023-01-11 | 透明 | ＜2 | 61.27 | 18 | 3.8 |  |  | 合格
物源 | 华达 | NL301H | 1000Kg/桶 | 16000 | 20221237 | 2022-12-15 | 2023-01-11 | 透明 | ＜2 | 61.30 | 15 | 4.5 |  |  | 合格
物源 | 华达 | NL568 | 200Kg/桶 | 5000 | 20221253 | 2022-12-18 | 2023-01-11 | 透明 | ＜16 | 78.52 | 15 | 52.6 |  |  | 合格
物源 | 华达 | NL335 | 200Kg/桶 | 18000 | 20221262 | 2022-12-28 | 2023-01-11 | 透明 | ＜2 | 59.73 | 18 | 5.0 |  |  | 合格
物源 | 捷润 | NL387A | 200Kg/桶 | 15200 | 20221023 | 2022-10-28 | 2023-01-11 | 透明 | ＜2 | 61.06 | 19 | 4.2 |  |  | 合格
物源 | 中来 | PR01 | 200Kg/桶 | 16800 | 20230110 | 2023-01-10 | 2023-01-12 | 透明 | ＜2 | 64.63 | 42 | 5.2 |  |  | 合格
物源 | 中来 | PR01 | 200Kg/桶 | 17600 | 20230133 | 2023-01-11 | 2023-01-12 | 透明 | ＜2 | 65.49 | 38 | 4.6 |  |  | 合格
物源 | 福斯特 | NL387 | 200Kg/桶 | 17600 | 20230130 | 2023-01-12 | 2023-01-13 | 透明 | ＜2 | 65.29 | 38 | 5.1 |  |  | 合格
物源 | 联盟 | NL387-6 | 200Kg/桶 | 17600 | 20230130 | 2023-01-12 | 2023-01-13 | 透明 | ＜2 | 65.29 | 38 | 5.1 |  |  | 合格
物源 | 联盟 | NL387-6 | 200Kg/桶 | 17600 | 20230133 | 2023-01-11 | 2023-01-13 | 透明 | ＜2 | 65.49 | 38 | 4.6 |  |  | 合格
物源 | 联盟 | HDU878 | 200Kg/桶 | 13400 | 20230137 | 2023-01-13 | 2023-01-13 | 透明 | ＜2 | 71.67 | 38 | 6.7 |  |  | 合格
物源 | 联盟 | 883-2A | 200Kg/桶 | 14600 | 20221212 | 2022-12-05 | 2023-01-13 | 透明 | ＜2 | 65.77 | 33 | 3.9 |  |  | 合格
物源 | 中来 | PR01 | 200Kg/桶 | 17600 | 20230130 | 2023-01-12 | 2023-01-15 | 透明 | ＜2 | 65.29 | 38 | 5.1 |  |  | 合格
物源 | 中来 | PR01 | 200Kg/桶 | 17400 | 20230131 | 2023-01-12 | 2023-01-15 | 透明 | ＜2 | 64.90 | 38 | 5.2 |  |  | 合格
物源 | 中来 | PR01 | 200Kg/桶 | 18400 | 20230132 | 2023-01-12 | 2023-01-15 | 透明 | ＜2 | 65.43 | 38 | 5.1 |  |  | 合格
物源 | 浩达 | NL3013 | 200Kg/桶 | 13400 | 20221271 | 2022-12-29 | 2023-01-29 | 透明 | ＜2 | 70.65 | 133 | 5.8 |  |  | 合格
物源 | 浩达 | NL301T-75 | 200Kg/桶 | 14000 | 20221230 | 2022-12-09 | 2023-01-29 | 透明 | ＜5 | 73.61 | 25 | 4.3 |  |  | 合格
物源 | 晨辉 | NL3070-1 | 200Kg/桶 | 13600 | 20221279 | 2022-12-30 | 2023-01-29 | 透明 | ＜2 | 71.50 | 1196 | 6.9 |  |  | 合格
物源 | 晨辉 | NL3070-1 | 200Kg/桶 | 13600 | 20230127 | 2023-01-15 | 2023-01-29 | 透明 | ＜2 | 69.16 | 1186 | 7.5 |  |  | 合格
物源 | 晨辉 | NL398-1 | 200Kg/桶 | 15800 | 20221263 | 2022-12-24 | 2023-01-29 | 透明 | ＜2 | 59.30 | 20 | 3.7 |  |  | 合格
物源 | 晨辉 | NL3129-1 | 200Kg/桶 | 14000 | 20221041 | 2022-10-25 | 2023-01-29 | 透明 | 2 | 65.72 | 1507 | 6.4 |  |  | 合格
物源 | 晨辉 | NL3129-1 | 200Kg/桶 | 13400 | 20221147 | 2022-11-15 | 2023-01-29 | 透明 | ＜2 | 65.60 | 1169 | 6.1 |  |  | 合格
物源 | 东科 | NL357-60 | 200Kg/桶 | 15300 | 20221268 | 2022-12-24 | 2023-01-29 | 透明 | ＜2 | 59.51 | 19 | 3.9 |  |  | 合格
物源 | 东科 | NL357-60 | 200Kg/桶 | 14400 | 20230121 | 2023-01-08 | 2023-01-29 | 透明 | ＜2 | 59.21 | 20 | 3.9 |  |  | 合格
物源 | 陶总 | NL3120 | 200Kg/桶 | 16200 | 20221224 | 2022-12-04 | 2023-01-30 | 透明 | ＜2 | 54.98 | 28 | 4.9 |  |  | 合格
物源 | 陶总 | NL1681 | 200Kg/桶 | 5100 | 20221244 | 2022-12-19 | 2023-01-30 | 透明 | ＜2 | 51.76 | 10 | 76.2 |  |  | 合格
物源 | 陶总 | NL3120 | 200Kg/桶 | 15200 | 20230128 | 2023-01-11 | 2023-01-30 | 透明 | ＜2 | 55.80 | 21 | 6.2 |  |  | 合格
物源 | 李总 | NL3070-1 | 200Kg/桶 | 13600 | 20230127 | 2023-01-15 | 2023-01-30 | 透明 | ＜2 | 69.16 | 1186 | 7.5 |  |  | 合格
物源 | 欧尔美 | NL301T-5 | 200Kg/桶 | 13600 | 20221270 | 2022-12-25 | 2023-01-31 | 透明 | ＜2 | 70.85 | 123 | 6.1 |  |  | 合格
物源 | 欧尔美 | NL301T-5 | 200Kg/桶 | 13400 | 20221271 | 2022-12-29 | 2023-01-31 | 透明 | ＜2 | 70.65 | 133 | 5.8 |  |  | 合格
物源 | 中来 | PR01 | 200Kg/桶 | 18400 | 20230132 | 2023-01-12 | 2023-01-31 | 透明 | ＜2 | 65.43 | 38 | 5.1 |  |  | 合格
物源 | 中来 | PR01 | 200Kg/桶 | 15000 | 20230135 | 2023-01-16 | 2023-01-31 | 透明 | ＜2 | 65.35 | 41 | 6.0 |  |  | 合格
物源 | 中来 | PR01 | 200Kg/桶 | 15200 | 20230141 | 2023-01-16 | 2023-01-31 | 透明 | ＜2 | 65.63 | 36 | 5.2 |  |  | 合格
物源 | 荣冠 | NL305B | 200Kg/桶 | 15000 | 20221115 | 2022-11-04 | 2023-01-31 | 透明 | ＜2 | 61.43 | 28 | 4.1 |  |  | 合格
物源 | 荣冠 | NL305B | 200Kg/桶 | 14800 | 20230111 | 2023-01-06 | 2023-01-31 | 透明 | ＜2 | 60.23 | 26 | 4.5 |  |  | 合格
物源 | 谢总 | NL396C | 200Kg/桶 | 5600 | 20221152 | 2022-11-18 | 2023-01-31 | 透明 | ＜2 | 64.64 | 23 | 5.1 |  |  | 合格
物源 | 谢总 | NL3013 | 200Kg/桶 | 13400 | 20221271 | 2022-12-29 | 2023-01-31 | 透明 | ＜2 | 70.65 | 133 | 5.8 |  |  | 合格
物源 | 康乘 | A9 | 200Kg/桶 | 12600 | 20221214 | 2022-12-03 | 2023-01-31 | 透明 | ＜5 | 73.50 | 23 | 3.7 |  |  | 合格
物源 | 鑫双汇 | NL108G | 200Kg/桶 | 13200 | 20230125 | 2023-01-05 | 2023-02-01 | 透明 | ＜2 | 79.47 | 58 | 7.7 |  |  | 合格
物源 | 鑫双汇 | NL108G | 200Kg/桶 | 12400 | 20221151 | 2022-11-18 | 2023-02-01 | 透明 | ＜2 | 79.31 | 57 | 8.0 |  |  | 合格
物源 | 磐政 | AER568 | 200Kg/桶 | 925 | 20221254 | 2022-12-18 | 2023-02-01 | 透明 | 1 | 68.98 | 8 | 69.8 |  |  | 合格
物源 | 韩总 | NL3120 | 200Kg/桶 | 15400 | 20221142 | 2022-11-15 | 2023-02-02 | 透明 | ＜2 | 55.04 | 26 | 5.2 |  |  | 合格
物源 | 韩总 | NL301F | 200Kg/桶 | 16600 | 20221243 | 2022-12-22 | 2023-02-02 | 透明 | ＜3 | 60.84 | 19 | 4.5 |  |  | 合格
物源 | 韩总 | NL1681 | 200Kg/桶 | 5100 | 20221244 | 2022-12-19 | 2023-02-02 | 透明 | ＜2 | 51.76 | 10 | 76.2 |  |  | 合格
物源 | 新瑞邦 | NL327M | 200Kg/桶 | 17800 | 20221208 | 2022-12-03 | 2023-02-03 | 透明 | ＜2 | 61.19 | 21 | 5.3 |  |  | 合格
物源 | 新瑞邦 | NL301F | 200Kg/桶 | 16600 | 20221243 | 2022-12-22 | 2023-02-03 | 透明 | ＜3 | 60.84 | 19 | 4.5 |  |  | 合格
物源 | 华达 | NL335 | 200Kg/桶 | 18000 | 20221262 | 2022-12-28 | 2023-02-04 | 透明 | ＜2 | 59.73 | 18 | 5.0 |  |  | 合格
物源 | 华达 | NL335 | 200Kg/桶 | 19000 | 20230113 | 2023-01-07 | 2023-02-04 | 透明 | ＜2 | 60.87 | 19 | 4.9 |  |  | 合格
物源 | 华达 | NL301H | 200Kg/桶 | 16000 | 20221237 | 2022-12-15 | 2023-02-04 | 透明 | ＜2 | 61.30 | 15 | 4.5 |  |  | 合格
物源 | 华达 | NL301H | 200Kg/桶 | 15000 | 20230114 | 2023-01-07 | 2023-02-04 | 透明 | ＜3 | 61.30 | 16 | 4.4 |  |  | 合格
物源 | 华达 | NL568 | 200Kg/桶 | 5000 | 20221253 | 2022-12-18 | 2023-02-04 | 透明 | ＜16 | 78.52 | 15 | 52.6 |  |  | 合格
物源 | 圣力邦 | NL301T-75 | 200Kg/桶 | 12600 | 20221214 | 2022-12-03 | 2023-02-05 | 透明 | ＜5 | 73.50 | 23 | 3.7 |  |  | 合格
物源 | 圣力邦 | NL301T-75 | 200Kg/桶 | 14000 | 20221230 | 2022-12-09 | 2023-02-05 | 透明 | ＜5 | 73.61 | 25 | 4.3 |  |  | 合格
物源 | 齐昊 | NL173-60 | 200Kg/桶 | 16400 | 20221261 | 2022-12-23 | 2023-02-05 | 透明 | ＜2 | 60.70 | 21 | 4.9 |  |  | 合格
物源 | 齐昊 | NL173-60 | 200Kg/桶 | 15800 | 20221263 | 2022-12-24 | 2023-02-05 | 透明 | ＜2 | 61.28 | 19 | 4.3 |  |  | 合格
物源 | 美尔莉 | NL301T-75 | 200Kg/桶 | 14000 | 20221230 | 2022-12-09 | 2023-02-06 | 透明 | ＜5 | 73.61 | 25 | 4.3 |  |  | 合格
物源 | 美尔莉 | NL1681 | 200Kg/桶 | 5100 | 20221244 | 2022-12-19 | 2023-02-06 | 透明 | ＜2 | 51.76 | 10 | 76.2 |  |  | 合格
物源 | 陶总 | NL3120 | 200Kg/桶 | 15200 | 20230128 | 2023-01-11 | 2023-02-06 | 透明 | ＜2 | 55.80 | 21 | 6.2 |  |  | 合格
物源 | 谢涛 | NL3070-1 | 200Kg/桶 | 13000 | 20221272 | 2022-12-28 | 2023-02-07 | 透明 | ＜2 | 70.53 | 1127 | 6.5 |  |  | 合格
物源 | 李总 | NL3070-1 | 200Kg/桶 | 13600 | 20230127 | 2023-01-15 | 2023-02-07 | 透明 | ＜2 | 69.16 | 1186 | 7.5 |  |  | 合格
物源 | 欧尔美 | NL301T-60 | 200Kg/桶 | 15400 | 20220644 | 2022-06-25 | 2023-02-07 | 透明 | ＜2 | 59.09 | 45 | 6.3 |  |  | 合格
物源 | 亘元 | NL301H | 1000Kg/桶 | 15000 | 20221228 | 2022-12-15 | 2023-02-08 | 透明 | ＜2 | 61.23 | 16 | 3.7 |  |  | 合格
物源 | 亘元 | NL301H | 1000Kg/桶 | 16000 | 20221237 | 2022-12-15 | 2023-02-08 | 透明 | ＜2 | 61.30 | 15 | 4.5 |  |  | 合格
物源 | 亘元 | NL301H | 1000Kg/桶 | 15000 | 20230114 | 2023-01-07 | 2023-02-08 | 透明 | ＜3 | 61.30 | 16 | 4.4 |  |  | 合格
物源 | 亘元 | NL301H | 1000Kg/桶 | 16000 | 20230115 | 2023-01-09 | 2023-02-08 | 透明 | ＜3 | 61.57 | 16 | 4.9 |  |  | 合格
物源 | 亘元 | NL301H | 1000Kg/桶 | 16000 | 20230116 | 2023-01-10 | 2023-02-08 | 透明 | ＜3 | 60.75 | 15 | 4.6 |  |  | 合格
物源 | 彦博 | NL362 | 200Kg/桶 | 15400 | 20221240 | 2022-12-15 | 2023-02-08 | 透明 | ＜2 | 60.02 | 18 | 4.5 |  |  | 合格
物源 | 彦博 | NL362 | 200Kg/桶 | 17800 | 20230126 | 2023-01-09 | 2023-02-08 | 透明 | ＜2 | 60.66 | 16 | 5.1 |  |  | 合格
物源 | 彦博 | NL952 | 200Kg/桶 | 16000 | 20220811 | 2022-08-09 | 2023-02-08 | 透明 | ＜2 | 64.71 | 22 | 5.4 |  |  | 合格
物源 | 彦博 | NL1180 | 200Kg/桶 | 5000 | 20230119 | 2023-01-16 | 2023-02-08 | 透明 | ＜2 | 78.52 |  | 54.7 |  |  | 合格
物源 | 欧尔美 | NL301T-5 | 200Kg/桶 | 13400 | 20230213 | 2023-02-08 | 2023-02-08 | 透明 | ＜2 | 70.68 | 103 | 7.6 |  |  | 合格
物源 | 浩达 | NL3013 | 200Kg/桶 | 13400 | 20230213 | 2023-02-08 | 2023-02-08 | 透明 | ＜2 | 70.68 | 103 | 7.6 |  |  | 合格
物源 | 浩达 | NL301T-75 | 200Kg/桶 | 14000 | 20230206 | 2023-02-08 | 2023-02-08 | 透明 | ＜7 | 73.90 | 23 | 5.6 |  |  | 合格
物源 | 贝尔 | NL3001 | 200Kg/桶 | 12800 | 20221121 | 2022-11-04 | 2023-02-09 | 透明 | ＜2 | 70.75 | 505 | 4.6 |  |  | 合格
物源 | 韩总 | NL3120 | 200Kg/桶 | 15400 | 20221142 | 2022-11-15 | 2023-02-09 | 透明 | ＜2 | 55.04 | 26 | 5.2 |  |  | 合格
物源 | 捷润 | NL362 | 200Kg/桶 | 17800 | 20230126 | 2023-01-09 | 2023-02-09 | 透明 | ＜2 | 60.66 | 16 | 5.1 |  |  | 合格
物源 | 鑫双汇 | NL108G | 200Kg/桶 | 12800 | 20230218 | 2023-02-08 | 2023-02-09 | 透明 | ＜2 | 78.42 | 65 | 9.4 |  |  | 合格
物源 | 科瑞 | NL301P | 200Kg/桶 | 15800 | 20221269 | 2022-12-24 | 2023-02-09 | 透明 | ＜3 | 61.28 | 19 | 4.3 |  |  | 合格
物源 | 科瑞 | NL325 | 200Kg/桶 | 14600 | 20221265 | 2022-12-22 | 2023-02-09 | 透明 | ＜2 | 60.76 | 18 | 4.1 |  |  | 合格
物源 | 科瑞 | NL325 | 200Kg/桶 | 15800 | 20221263 | 2022-12-24 | 2023-02-09 | 透明 | ＜2 | 61.28 | 19 | 4.3 |  |  | 合格
物源 | 科瑞 | NL325 | 200Kg/桶 | 18200 | 20221255 | 2022-12-22 | 2023-02-09 | 透明 | ＜2 | 59.70 | 17 | 5.6 |  |  | 合格
物源 | 苏州中来 | PR01 | 200Kg/桶 | 15000 | 20230134 | 2023-01-14 | 2023-02-09 | 透明 | ＜2 | 65.74 | 37 | 4.9 |  |  | 合格
物源 | 江苏中来 | PR01 | 200Kg/桶 | 15000 | 20230134 | 2023-01-14 | 2023-02-09 | 透明 | ＜2 | 65.74 | 37 | 4.9 |  |  | 合格
物源 | 江苏中来 | PR01 | 200Kg/桶 | 18400 | 20230138 | 2023-01-16 | 2023-02-09 | 透明 | ＜2 | 64.86 | 40 | 5.3 |  |  | 合格
物源 | 联盟 | NL387-6 | 200Kg/桶 | 18400 | 20230138 | 2023-01-16 | 2023-02-09 | 透明 | ＜2 | 64.86 | 40 | 5.3 |  |  | 合格
物源 | 联盟 | NL1387A | 200Kg/桶 | 5000 | 20230223 | 2023-02-08 | 2023-02-09 | 透明 | 1 | 80.34 | 10 | 3.8 |  |  | 合格
物源 | 联盟 | NL387 | 200Kg/桶 | 13400 | 20230137 | 2023-01-13 | 2023-02-09 | 透明 | ＜2 | 71.67 | 38 | 6.7 |  |  | 合格
物源 | 李总 | NL3070-1 | 200Kg/桶 | 13600 | 20230127 | 2023-01-15 | 2023-02-09 | 透明 | ＜2 | 69.16 | 1186 | 7.5 |  |  | 合格
物源 | 李总 | NL3070-1 | 200Kg/桶 | 13600 | 20230209 | 2023-02-09 | 2023-02-09 | 透明 | ＜2 | 71.76 | 1163 | 6.8 |  |  | 合格
物源 | 华科 | NL3013 | 200Kg/桶 | 13200 | 20230214 | 2023-02-09 | 2023-02-10 | 透明 | ＜2 | 70.28 | 103 | 6.8 |  |  | 合格
物源 | 左总 | NL3120 | 200Kg/桶 | 15400 | 20221142 | 2022-11-15 | 2023-02-10 | 透明 | ＜2 | 55.04 | 26 | 5.2 |  |  | 合格
物源 | 左总 | NL3120 | 200Kg/桶 | 15200 | 20230128 | 2023-01-11 | 2023-02-10 | 透明 | ＜2 | 55.80 | 21 | 6.2 |  |  | 合格
物源 | 左总 | NL3110H | 200Kg/桶 | 15600 | 20221161 | 2022-11-25 | 2023-02-10 | 透明 | ＜2 | 60.56 | 20 | 3.9 |  |  | 合格
物源 | 左总 | NL1681 | 200Kg/桶 | 5100 | 20221244 | 2022-12-19 | 2023-02-10 | 透明 | ＜2 | 51.76 | 10 | 76.2 |  |  | 合格
物源 | 左总 | NL1681 | 200Kg/桶 | 5300 | 20230120 | 2023-01-16 | 2023-02-10 | 透明 | ＜2 | 51.53 | 9 | 71.0 |  |  | 合格
物源 | 福斯特 | NL387 | 200Kg/桶 | 15200 | 20230141 | 2023-01-16 | 2023-02-10 | 透明 | ＜2 | 65.63 | 36 | 5.2 |  |  | 合格
物源 | 福斯特 | NL387 | 200Kg/桶 | 18400 | 20230138 | 2023-01-16 | 2023-02-10 | 透明 | ＜2 | 64.86 | 40 | 5.3 |  |  | 合格
物源 | 仁乐 | NL7130M | 200Kg/桶 | 5000 | 20230221 | 2023-02-10 | 2023-02-10 | 透明 | ＜12 | 59.76 | 18 | 0.19 |  |  | 合格
物源 | 彦博 | NL362 | 200Kg/桶 | 17800 | 20230126 | 2023-01-09 | 2023-02-12 | 透明 | ＜2 | 60.66 | 16 | 5.1 |  |  | 合格
物源 | 福斯特 | NL387 | 200Kg/桶 | 18400 | 20230138 | 2023-01-16 | 2023-02-12 | 透明 | ＜2 | 64.86 | 40 | 5.3 |  |  | 合格
物源 | 彦博 | NL1180 | 200Kg/桶 | 5000 | 20230119 | 2023-01-16 | 2023-02-12 | 透明 | ＜2 | 78.52 |  | 54.7 |  |  | 合格
物源 | 浩达 | NL301T-75 | 200Kg/桶 | 14000 | 20230206 | 2023-02-08 | 2023-02-12 | 透明 | ＜7 | 73.90 | 23 | 5.6 |  |  | 合格
物源 | 李总 | NL3070-1 | 200Kg/桶 | 13600 | 20230209 | 2023-02-09 | 2023-02-12 | 透明 | ＜2 | 71.76 | 1163 | 6.8 |  |  | 合格
物源 | 华科 | NL3013 | 200Kg/桶 | 13200 | 20230214 | 2023-02-09 | 2023-02-12 | 透明 | ＜2 | 70.28 | 103 | 6.8 |  |  | 合格
物源 | 谢涛 | NL3070-1 | 200Kg/桶 | 13000 | 20221272 | 2022-12-28 | 2023-02-12 | 透明 | ＜2 | 70.53 | 1127 | 6.5 |  |  | 合格
物源 | 谢涛 | NL3070-1 | 200Kg/桶 | 13000 | 20221272 | 2022-12-28 | 2023-02-13 | 透明 | ＜2 | 70.53 | 1127 | 6.5 |  |  | 合格
物源 | 谢涛 | NL3070-1 | 200Kg/桶 | 13000 | 20230211 | 2023-02-12 | 2023-02-13 | 透明 | ＜2 | 71.68 | 1196 | 6.7 |  |  | 合格
物源 | 晨辉 | NL3070-1 | 200Kg/桶 | 13000 | 20230211 | 2023-02-12 | 2023-02-14 | 透明 | ＜2 | 71.68 | 1196 | 6.7 |  |  | 合格
物源 | 物源油漆 | NL3013-60 | 200Kg/桶 | 14800 | 20230215 | 2023-02-10 | 2023-02-14 | 透明 | ＜2 | 60.90 | 33 | 7.5 |  |  | 合格
物源 | 美尔莉 | NL301T-75 | 200Kg/桶 | 14000 | 20230206 | 2023-02-08 | 2023-02-14 | 透明 | ＜7 | 73.90 | 23 | 5.6 |  |  | 合格
物源 | 美尔莉 | NL1681 | 200Kg/桶 | 5300 | 20230120 | 2023-01-16 | 2023-02-14 | 透明 | ＜2 | 51.53 | 9 | 71.0 |  |  | 合格
物源 | 李总 | NL3070-1 | 200Kg/桶 | 13000 | 20230211 | 2023-02-12 | 2023-02-14 | 透明 | ＜2 | 71.68 | 1196 | 6.7 |  |  | 合格
物源 | 中来 | PR01 | 200Kg/桶 | 14600 | 20230202 | 2023-02-10 | 2023-02-14 | 透明 | ＜2 | 65.75 | 43 | 5.3 |  |  | 合格
物源 | 中来 | PR01 | 200Kg/桶 | 18000 | 20230203 | 2023-02-12 | 2023-02-14 | 透明 | ＜2 | 64.57 | 40 | 5.1 |  |  | 合格
物源 | 中来 | PR01 | 200Kg/桶 | 15800 | 20230204 | 2023-02-11 | 2023-02-14 | 透明 | ＜2 | 65.09 | 42 | 5.7 |  |  | 合格
物源 | 仁乐 | NL7130M | 200Kg/桶 | 5000 | 20230221 | 2023-02-10 | 2023-02-14 | 透明 | ＜12 | 59.76 | 18 | 0.19 |  |  | 合格
物源 | 刘瑞毅 | NL301F | 200Kg/桶 | 15800 | 20221269 | 2022-12-24 | 2023-02-14 | 透明 | ＜3 | 61.28 | 19 | 4.3 |  |  | 合格
物源 | 刘瑞毅 | NL3013 | 200Kg/桶 | 14800 | 20230215 | 2023-02-10 | 2023-02-14 | 透明 | ＜2 | 60.90 | 33 | 7.5 |  |  | 合格
物源 | 东科 | NL357-60 | 200Kg/桶 | 14400 | 20230207 | 2023-02-09 | 2023-02-15 | 透明 | ＜2 | 59.69 | 15 | 5.0 |  |  | 合格
物源 | 左总 | NL3120 | 200Kg/桶 | 15200 | 20230128 | 2023-01-11 | 2023-02-15 | 透明 | ＜2 | 55.80 | 21 | 6.2 |  |  | 合格
物源 | 左总 | NL3120 | 200Kg/桶 | 16000 | 20230227 | 2023-02-10 | 2023-02-15 | 透明 | ＜2 | 55.32 | 22 | 4.6 |  |  | 合格
物源 | 华达 | NL568 | 200Kg/桶 | 5400 | 20230220 | 2023-02-13 | 2023-02-15 | 透明 | ＜15 | 78.18 | 10 | 51.4 |  |  | 合格
物源 | 华达 | NL568 | 200Kg/桶 | 5000 | 20221253 | 2022-12-18 | 2023-02-15 | 透明 | ＜16 | 78.52 | 15 | 52.6 |  |  | 合格
物源 | 华达 | NL335 | 200Kg/桶 | 19000 | 20230113 | 2023-01-07 | 2023-02-15 | 透明 | ＜2 | 60.87 | 19 | 4.9 |  |  | 合格
物源 | 华达 | NL301H | 200Kg/桶 | 16000 | 20230116 | 2023-01-10 | 2023-02-15 | 透明 | ＜3 | 60.75 | 15 | 4.6 |  |  | 合格
物源 | 华达 | NL301H | 200Kg/桶 | 16000 | 20230230 | 2023-02-13 | 2023-02-15 | 透明 | ＜3 | 61.14 | 19 | 4.6 |  |  | 合格
物源 | 刘康博 | NL3229 | 200Kg/桶 | 13400 | 20221147 | 2022-11-15 | 2023-02-15 | 透明 | ＜2 | 65.60 | 1169 | 6.1 |  |  | 合格
物源 | 刘康博 | NL3229 | 200Kg/桶 | 14600 | 20221148 | 2022-11-18 | 2023-02-15 | 透明 | ＜2 | 66.58 | 1463 | 6.3 |  |  | 合格
物源 | 仁乐 | NL7130M | 200Kg/桶 | 5000 | 20230221 | 2023-02-10 | 2023-02-15 | 透明 | ＜12 | 59.76 | 18 | 0.19 |  |  | 合格
物源 | 谢总 | NL396C | 200Kg/桶 | 5600 | 20221152 | 2022-11-18 | 2023-02-15 | 透明 | ＜2 | 64.64 | 23 | 5.1 |  |  | 合格
物源 | 谢总 | NL3013-60 | 200Kg/桶 | 16800 | 20230217 | 2023-02-13 | 2023-02-15 | 透明 | ＜2 | 61.07 | 44 | 6.7 |  |  | 合格
物源 | 欧尔美 | 密着剂3013 | 200Kg/桶 | 5300 | 20230120 | 2023-01-16 | 2023-02-17 | 透明 | ＜2 | 51.53 | 9 | 71.0 |  |  | 合格
物源 | 欧尔美 | NL301T-5 | 200Kg/桶 | 13200 | 20230214 | 2023-02-09 | 2023-02-17 | 透明 | ＜2 | 70.28 | 103 | 6.8 |  |  | 合格
物源 | 欧尔美 | NL301T-5 | 200Kg/桶 | 13400 | 20230245 | 2023-02-17 | 2023-02-17 | 透明 | ＜2 | 70.42 | 117 | 7.5 |  |  | 合格
物源 | 利雅 | NL173-60 | 200Kg/桶 | 15800 | 20221263 | 2022-12-24 | 2023-02-17 | 透明 | ＜2 | 59.30 | 20 | 3.7 |  |  | 合格
物源 | 利雅 | NL173-60 | 200Kg/桶 | 15800 | 20221264 | 2022-12-30 | 2023-02-17 | 透明 | ＜2 | 59.33 | 18 | 5.0 |  |  | 合格
物源 | 浩达 | NL301T-75 | 200Kg/桶 | 12200 | 20230239 | 2023-02-17 | 2023-02-17 | 透明 | ＜8 | 73.10 | 23 | 5.6 |  |  | 合格
物源 | 浩达 | NL3013 | 200Kg/桶 | 13400 | 20230245 | 2023-02-17 | 2023-02-17 | 透明 | ＜2 | 70.42 | 117 | 7.5 |  |  | 合格
物源 | 秦篆 | WX-J804 | 200Kg/桶 | 12600 | 20230236 | 2023-02-17 | 2023-02-17 | 透明 | 1 | 68.10 | 4254 | 7.3 |  |  | 合格
物源 | 美达 | NL3800 | 200Kg/桶 | 11800 | 20230112 | 2023-01-06 | 2023-02-17 | 透明 | ＜2 | 79.42 | 68 | 5.7 |  |  | 合格
物源 | 树人 | NL3070-1 | 200Kg/桶 | 18800 | 20230212 | 2023-02-14 | 2023-02-17 | 透明 | ＜2 | 69.96 | 1190 | 6.2 |  |  | 合格
物源 | 树人 | NL3001 | 200Kg/桶 | 12800 | 20221121 | 2022-11-04 | 2023-02-17 | 透明 | ＜2 | 70.75 | 505 | 4.6 |  |  | 合格
物源 | 树人 | NL3229 | 200Kg/桶 | 14600 | 20221148 | 2022-11-18 | 2023-02-17 | 透明 | ＜2 | 66.58 | 1463 | 6.3 |  |  | 合格
物源 | 谢涛 | NL3070-1 | 200Kg/桶 | 18800 | 20230212 | 2023-02-14 | 2023-02-18 | 透明 | ＜2 | 69.96 | 1190 | 6.2 |  |  | 合格
物源 | 秦篆 | WX-J804 | 200Kg/桶 | 12600 | 20230236 | 2023-02-17 | 2023-02-18 | 透明 | 1 | 68.10 | 4254 | 7.3 |  |  | 合格
物源 | 谢总 | NL3013 | 200Kg/桶 | 13200 | 20230246 | 2023-02-18 | 2023-02-18 | 透明 | ＜2 | 71.18 | 122 | 7.2 |  |  | 合格
物源 | 格瑞特 | NL659 | 200Kg/桶 | 5800 | 20220454 | 2022-04-17 | 2023-02-18 | 透明 | ＜2 | 41.72 | 24 | 1.9 |  |  | 合格
物源 | 格瑞特 | NL659 | 200Kg/桶 | 5600 | 20220578 | 2022-05-29 | 2023-02-18 | 透明 | ＜2 | 41.79 | 33 | 1.5 |  |  | 合格
物源 | 中来 | PR01 | 200Kg/桶 | 15800 | 20230204 | 2023-02-11 | 2023-02-18 | 透明 | ＜2 | 65.09 | 42 | 5.7 |  |  | 合格
物源 | 中来 | PR01 | 200Kg/桶 | 16800 | 20230229 | 2023-02-14 | 2023-02-18 | 透明 | ＜2 | 64.89 | 40 | 5.3 |  |  | 合格
物源 | 联盟 | NL1387A | 200Kg/桶 | 5000 | 20230223 | 2023-02-08 | 2023-02-18 | 透明 | 1 | 80.34 | 10 | 3.8 |  |  | 合格
物源 | 联盟 | NL387-6 | 200Kg/桶 | 15000 | 20230231 | 2023-02-18 | 2023-02-18 | 透明 | ＜2 | 64.86 | 36 | 5.3 |  |  | 合格
物源 | 联盟 | NL7130M | 200Kg/桶 | 5000 | 20230221 | 2023-02-10 | 2023-02-18 | 透明 | ＜12 | 59.76 | 18 | 0.19 |  |  | 合格
物源 | 陶总 | NL3120 | 200Kg/桶 | 16000 | 20230227 | 2023-02-10 | 2023-02-18 | 透明 | 2 | 55.32 | 22 | 4.6 |  |  | 合格
物源 | 陶总 | NL3120 | 200Kg/桶 | 15200 | 20230128 | 2023-01-11 | 2023-02-18 | 透明 | ＜2 | 55.80 | 21 | 6.2 |  |  | 合格
物源 | 陶总 | NL1681 | 200Kg/桶 | 5300 | 20230120 | 2023-01-16 | 2023-02-18 | 透明 | ＜2 | 51.53 | 9 | 71.0 |  |  | 合格
物源 | 联盟 | NL1380 | 200Kg/桶 | 5000 | 20230119 | 2023-01-16 | 2023-02-18 | 透明 | ＜2 | 78.52 |  | 54.7 |  |  | 合格
物源 | 仁乐 | NL7130M | 200Kg/桶 | 5000 | 20230250 | 2023-02-18 | 2023-02-19 | 透明 | ＜11 | 61.22 | 18 | 0.36 |  |  | 合格
物源 | 亘元 | NL301H | 200Kg/桶 | 16000 | 20230230 | 2023-02-13 | 2023-02-19 | 透明 | ＜3 | 61.14 | 19 | 4.6 |  |  | 合格
物源 | 亘元 | NL301H | 200Kg/桶 | 16000 | 20230241 | 2023-02-17 | 2023-02-19 | 透明 | 3 | 61.98 | 17 | 5.1 |  |  | 合格
物源 | 亘元 | NL325 | 200Kg/桶 | 18000 | 20230143 | 2023-01-13 | 2023-02-19 | 透明 | ＜2 | 60.08 | 17 | 5.5 |  |  | 合格
物源 | 亘元 | NL3098A | 200Kg/桶 | 15000 | 20221209 | 2022-12-03 | 2023-02-19 | 透明 | ＜2 | 60.12 | 19 | 4.4 |  |  | 合格
物源 | 华信 | NL609-40 | 200Kg/桶 | 5200 | 20221037 | 2022-10-31 | 2023-02-19 | 透明 | ＜2 | 44.10 | 44 | 0.2 |  |  | 合格
物源 | 华达 | NL335 | 200Kg/桶 | 18000 | 20230143 | 2023-01-13 | 2023-02-19 | 透明 | ＜2 | 60.08 | 17 | 5.5 |  |  | 合格
物源 | 华达 | NL301H | 200Kg/桶 | 16000 | 20230241 | 2023-02-17 | 2023-02-19 | 透明 | 3 | 61.98 | 17 | 5.1 |  |  | 合格
物源 | 华信 | NL609-40K | 200Kg/桶 | 5000 | 20220671 | 2022-06-27 | 2023-02-19 | 透明 | 4 | 44.30 | 44 | 0.8 |  |  | 合格
物源 | 华达 | NL335 | 200Kg/桶 | 18000 | 20230143 | 2023-01-13 | 2023-02-20 | 透明 | ＜2 | 60.08 | 17 | 5.5 |  |  | 合格
物源 | 华达 | NL301H | 200Kg/桶 | 16000 | 20230241 | 2023-02-17 | 2023-02-20 | 透明 | 3 | 61.98 | 17 | 5.1 |  |  | 合格
物源 | 格瑞特 | NL659 | 200Kg/桶 | 5600 | 20220578 | 2022-05-29 | 2023-02-20 | 透明 | ＜2 | 41.79 | 33 | 1.5 |  |  | 合格
物源 | 风标 | NL1380 | 200Kg/桶 | 5000 | 20230119 | 2023-01-16 | 2023-02-20 | 透明 | ＜2 | 78.52 |  | 54.7 |  |  | 合格
物源 | 阿尔法 | NL387 | 200Kg/桶 | 13400 | 20230137 | 2023-01-13 | 2023-02-20 | 透明 | ＜2 | 71.67 | 38 | 6.7 |  |  | 合格
物源 | 谢涛 | NL3129-1 | 200Kg/桶 | 14600 | 20221148 | 2022-11-18 | 2023-02-20 | 透明 | ＜2 | 66.58 | 1463 | 6.3 |  |  | 合格
物源 | 谢涛 | NL3070-1 | 200Kg/桶 | 18000 | 20230247 | 2023-02-20 | 2023-02-20 | 透明 | ＜2 | 69.64 | 1070 | 7.8 |  |  | 合格
物源 | 阿米纳瑞 | NL2380G | 200Kg/桶 | 13000 | 20230219 | 2023-02-09 | 2023-02-21 | 透明 | ＜2 | 79.58 | 67 | 5.8 |  |  | 合格
物源 | 捷润 | NL362 | 200Kg/桶 | 18600 | 20230238 | 2023-02-19 | 2023-02-21 | 透明 | ＜2 | 59.68 | 15 | 5.0 |  |  | 合格
物源 | 陶总 | NL3120 | 200Kg/桶 | 16000 | 20230253 | 2023-02-22 | 2023-02-22 | 透明 | ＜3 | 55.46 |  | 5.0 |  |  | 合格
物源 | 陶总 | NL301F | 200Kg/桶 | 15800 | 20221269 | 2022-12-24 | 2023-02-22 | 透明 | ＜3 | 61.28 | 19 | 4.3 |  |  | 合格
物源 | 明冠 | T203 | 200Kg/桶 | 18200 | 20230234 | 2023-02-21 | 2023-02-23 | 透明 | ＜2 | 65.80 | 3197 | 5.7 | 27.1 |  | 合格
物源 | 百佳 | NL387-6 | 200Kg/桶 | 15000 | 20230231 | 2023-02-18 | 2023-02-23 | 透明 | ＜2 | 64.86 | 36 | 5.3 |  |  | 合格
物源 | 华达 | NL335 | 200Kg/桶 | 19000 | 20230205 | 2023-02-07 | 2023-02-23 | 透明 | ＜2 | 59.87 | 21 | 3.9 |  |  | 合格
物源 | 华达 | NL301H | 200Kg/桶 | 16000 | 20230241 | 2023-02-17 | 2023-02-23 | 透明 | 3 | 61.98 | 17 | 5.1 |  |  | 合格
物源 | 华达 | NL301H | 200Kg/桶 | 21000 | 20230242 | 2023-02-19 | 2023-02-23 | 透明 | ＜3 | 61.71 | 19 | 4.8 |  |  | 合格
物源 | 华达 | NL568 | 200Kg/桶 | 5400 | 20230220 | 2023-02-13 | 2023-02-23 | 透明 | ＜15 | 78.18 | 10 | 51.4 |  |  | 合格
物源 | 李总 | NL3070 | 200Kg/桶 | 11800 | 20221032 | 2022-10-28 | 2023-02-23 | 透明 | ＜2 | 71.51 | 1579 | 7.6 |  |  | 合格
物源 | 欧尔美 | NL30T-5 | 200Kg/桶 | 13200 | 20230246 | 2023-02-18 | 2023-02-23 | 透明 | ＜2 | 71.18 | 122 | 7.2 |  |  | 合格
物源 | 欧尔美 | NL1080A | 200Kg/桶 | 5000 | 20220940 | 2022-09-19 | 2023-02-23 | 透明 | ＜2 | 78.82 | 22 | 49.0 |  |  | 合格
物源 | 欧尔美 | NL1681 | 200Kg/桶 | 5300 | 20230120 | 2023-01-16 | 2023-02-23 | 透明 | ＜2 | 51.53 | 9 | 71.0 |  |  | 合格
物源 | 左总 | NL301H | 200Kg/桶 | 15600 | 20221161 | 2022-11-25 | 2023-02-24 | 透明 | ＜2 | 60.56 | 20 | 3.9 |  |  | 合格
物源 | 左总 | NL301H | 200Kg/桶 | 15600 | 20230208 | 2023-02-13 | 2023-02-24 | 透明 | ＜2 | 60.86 | 19 | 4.9 |  |  | 合格
物源 | 左总 | NL3120 | 200Kg/桶 | 16000 | 20230253 | 2023-02-22 | 2023-02-24 | 透明 | ＜3 | 55.46 | 26 | 5.0 |  |  | 合格
物源 | 谢涛 | NL3070-1 | 200Kg/桶 | 18000 | 20230247 | 2023-02-20 | 2023-02-24 | 透明 | ＜2 | 69.64 | 1070 | 7.8 |  |  | 合格
物源 | 谢涛 | NL3070-1 | 200Kg/桶 | 13800 | 20230248 | 2023-02-20 | 2023-02-24 | 透明 | ＜2 | 70.20 | 1062 | 8.1 |  |  | 合格
物源 | 谢涛 | NL3129-1 | 1000Kg/桶 | 14600 | 20221148 | 2022-11-18 | 2023-02-24 | 透明 | ＜2 | 66.58 | 1463 | 6.3 |  |  | 合格
物源 | 美尔莉 | NL301T-75 | 200Kg/桶 | 12200 | 20230239 | 2023-02-17 | 2023-02-24 | 透明 | ＜8 | 73.10 | 23 | 5.6 |  |  | 合格
物源 | 美尔莉 | NL301T-75 | 900Kg/桶 | 14200 | 20230255 | 2023-02-21 | 2023-02-24 | 透明 | ＜7 | 73.30 | 22 | 5.3 |  |  | 合格
物源 | 美尔莉 | NL1681 | 200Kg/桶 | 5300 | 20230120 | 2023-01-16 | 2023-02-24 | 透明 | ＜2 | 51.53 | 9 | 71.0 |  |  | 合格
物源 | 美尔莉 | NL5717 | 200Kg/桶 |  |  |  | 2023-02-24 | 透明 | ＜2 | [5 empty] | 合格
物源 | 齐昊 | NL173-60 | 1000Kg/桶 | 17800 | 20230237 | 2023-02-18 | 2023-02-24 | 透明 | ＜2 | 60.16 | 17 | 4.5 |  |  | 合格
物源 | 科瑞 | NL325 | 200Kg/桶 | 18400 | 20230240 | 2023-02-20 | 2023-02-24 | 透明 | ＜2 | 59.31 | 20 | 4.7 |  |  | 合格
物源 | 科瑞 | NL325 | 200Kg/桶 | 17800 | 20230237 | 2023-02-18 | 2023-02-24 | 透明 | ＜2 | 60.16 | 17 | 4.5 |  |  | 合格
物源 | 科瑞 | NL301P | 900Kg/桶 | 15800 | 20221269 | 2022-12-24 | 2023-02-24 | 透明 | ＜3 | 61.28 | 19 | 4.3 |  |  | 合格
物源 | 韩总 | NL3120 | 200Kg/桶 | 16000 | 20230253 | 2023-02-22 | 2023-02-24 | 透明 | ＜3 | 55.46 | 26 | 5.0 |  |  | 合格
物源 | 新瑞邦 | NL301F | 200Kg/桶 | 22800 | 20230244 | 2022-02-21 | 2023-02-25 | 透明 | 3 | 61.84 | 16 | 5.2 |  |  | 合格
物源 | 新瑞邦 | NL3888 | 200Kg/桶 | 7200 | 20220942 | 2022-09-20 | 2023-02-25 | 透明 | ＜2 | 56.86 | 48 | 7.6 |  |  | 合格
物源 | 新瑞邦 | NL380G | 200Kg/桶 | 12800 | 20230218 | 2023-02-08 | 2023-02-25 | 透明 | ＜2 | 78.42 | 65 | 9.4 |  |  | 合格
物源 | 爱普瑞 | NL3800 | 200Kg/桶 | 11800 | 20230112 | 2023-01-06 | 2023-02-25 | 透明 | ＜2 | 79.42 | 68 | 5.7 |  |  | 合格
物源 | 爱普瑞 | NL325 | 200Kg/桶 | 19000 | 20230113 | 2023-01-07 | 2023-02-25 | 透明 | ＜2 | 60.87 | 19 | 4.9 |  |  | 合格
物源 | 中来 | PR01 | 200Kg/桶 | 15000 | 20230231 | 2023-02-18 | 2023-02-25 | 透明 | ＜2 | 64.86 | 36 | 5.3 |  |  | 合格
物源 | 中来 | PR01 | 200Kg/桶 | 17600 | 20230232 | 2023-02-19 | 2023-02-25 | 透明 | ＜2 | 65.29 | 36 | 5.7 |  |  | 合格
物源 | 立邦 | HW3001 | 200Kg/桶 | 12600 | 20230249 | 2023-02-22 | 2023-02-25 | 透明 | ＜2 | 69.93 | 40118 | 5.2 |  |  | 合格
物源 | 格锐特 | NL659 | 200Kg/桶 | 5800 | 20220454 | 2022-04-17 | 2023-02-26 | 透明 | ＜2 | 41.72 | 24 | 1.9 |  |  | 合格
物源 | 浩达 | NL301T-75 | 200Kg/桶 | 14200 | 20230255 | 2023-02-21 | 2023-02-26 | 透明 | ＜7 | 73.30 | 22 | 5.3 |  |  | 合格
物源 | 谢总 | NL396C | 200Kg/桶 | 15600 | 20230251 | 2023-02-19 | 2023-02-26 | 透明 | ＜2 | 58.30 | 25 | 6.7 |  |  | 合格
物源 | 谢总 | NL3013-60 | 200Kg/桶 | 16800 | 20230217 | 2023-02-13 | 2023-02-26 | 透明 | ＜2 | 61.07 | 44 | 6.7 |  |  | 合格
物源 | 陶总 | NL3120 | 200Kg/桶 | 16000 | 20230253 | 2023-02-22 | 2023-02-26 | 透明 | ＜3 | 55.46 | 26 | 5.0 |  |  | 合格
物源 | 陶总 | NL301F | 200Kg/桶 | 22800 | 20230244 | 2023-02-21 | 2023-02-26 | 透明 | 3 | 61.84 | 16 | 5.2 |  |  | 合格
物源 | 陶总 | NL1681 | 200Kg/桶 | 5200 | 20230256 | 2023-02-21 | 2023-02-26 | 透明 | ＜2 | 51.79 | 10 | 70.6 |  |  | 合格
物源 | 华达 | NL301H | 200Kg/桶 | 21000 | 20230242 | 2023-02-19 | 2023-02-27 | 透明 | ＜3 | 61.71 | 19 | 4.8 |  |  | 合格
物源 | 华达 | NL335 | 200Kg/桶 | 19000 | 20230205 | 2023-02-07 | 2023-02-27 | 透明 | ＜2 | 59.87 | 21 | 3.9 |  |  | 合格
物源 | 华达 | NL568 | 200Kg/桶 | 5400 | 20230220 | 2023-02-13 | 2023-02-27 | 透明 | ＜15 | 78.18 | 10 | 51.4 |  |  | 合格
物源 | 谢涛 | NL3129-1 | 200Kg/桶 | 14600 | 20221148 | 2022-11-18 | 2023-02-27 | 透明 | ＜2 | 66.58 | 1463 | 6.3 |  |  | 合格
物源 | 谢涛 | NL3070-1 | 200Kg/桶 | 13800 | 20230248 | 2023-02-20 | 2023-02-27 | 透明 | ＜2 | 70.20 | 1062 | 8.1 |  |  | 合格
物源 | 星泉管业 | NL301T-5 | 200Kg/桶 | 13000 | 20230262 | 2023-02-27 | 2023-02-27 | 透明 | ＜2 | 69.93 | 122 | 7.8 |  |  | 合格
物源 | 陶总 | NL3120 | 200Kg/桶 | 16000 | 20230254 | 2023-02-27 | 2023-02-28 | 透明 | 2 | 55.25 | 22 | 5.7 |  |  | 合格
物源 | 韩总 | NL3120 | 200Kg/桶 | 16000 | 20230254 | 2023-02-27 | 2023-02-28 | 透明 | 2 | 55.25 | 22 | 5.7 |  |  | 合格
物源 | 爱普瑞 | NL3800 | 200Kg/桶 | 11800 | 20230112 | 2023-01-06 | 2023-02-28 | 透明 | ＜2 | 79.42 | 68 | 5.7 |  |  | 合格
物源 | 爱普瑞 | NL325 | 200Kg/桶 | 18000 | 20230259 | 2023-02-26 | 2023-02-28 | 透明 | ＜2 | 59.42 | 20 | 4.3 |  |  | 合格
物源 | 众创油漆 | NL3013 | 200Kg/桶 | 14800 | 20230215 | 2023-02-10 | 2023-02-28 | 透明 | ＜2 | 60.90 | 33 | 7.5 |  |  | 合格
物源 | 众创油漆 | NL301F | 200Kg/桶 | 21000 | 20230242 | 2023-02-19 | 2023-02-28 | 透明 | ＜3 | 61.71 | 19 | 4.8 |  |  | 合格
物源 | 阳光高氟 | NL568 | 200Kg/桶 | 5400 | 20230220 | 2023-02-13 | 2023-02-28 | 透明 | ＜15 | 78.18 | 10 | 51.4 |  |  | 合格
物源 | 江苏中来 | PR01 | 200Kg/桶 | 17600 | 20230232 | 2023-02-19 | 2023-02-28 | 透明 | ＜2 | 65.29 | 36 | 5.7 |  |  | 合格
物源 | 江苏中来 | PR01 | 200Kg/桶 | 18000 | 20230233 | 2023-02-20 | 2023-02-28 | 透明 | ＜2 | 65.21 | 40 | 5.4 |  |  | 合格
物源 | 江苏中来 | PR01 | 200Kg/桶 | 18200 | 20230234 | 2023-02-21 | 2023-02-28 | 透明 | ＜2 | 65.80 | 37 | 5.7 |  |  | 合格
物源 | 联盟 | HDU878 | 200Kg/桶 | 13400 | 20230137 | 2023-01-13 | 2023-02-28 | 透明 | ＜2 | 71.67 | 38 | 6.7 |  |  | 合格
物源 | 联盟 | HDU878 | 200Kg/桶 | 13600 | 20230235 | 2023-02-22 | 2023-02-28 | 透明 | ＜2 | 69.73 | 36 | 5.9 |  |  | 合格
物源 | 联盟 | NL387 | 200Kg/桶 | 13600 | 20230235 | 2023-02-22 | 2023-02-28 | 透明 | ＜2 | 69.73 | 36 | 5.9 |  |  | 合格
物源 | 联盟 | NL883-2A | 200Kg/桶 | 14400 | 20230225 | 2023-02-13 | 2023-02-28 | 透明 | ＜2 | 64.30 | 27 | 6.5 |  |  | 合格
物源 | 联盟 | NL387-6 | 200Kg/桶 | 18400 | 20230258 | 2023-02-28 | 2023-02-28 | 透明 | ＜2 | 65.55 | 38 | 5.8 |  |  | 合格
物源 | 氟鑫 | NL876-7 | 200Kg/桶 | 13600 | 20230235 | 2023-02-22 | 2023-02-28 | 透明 | ＜2 | 69.73 | 36 | 5.9 |  |  | 合格
物源 | 贝尔 | NL3070-1 | 200Kg/桶 | 13800 | 20230248 | 2023-02-20 | 2023-03-01 | 透明 | ＜2 | 70.20 | 1062 | 8.1 |  |  | 合格
物源 | 贝尔 | NL3070-1 | 200Kg/桶 | 13600 | 20230263 | 2023-02-28 | 2023-03-01 | 透明 | ＜2 | 71.24 | 1039 | 7.5 |  |  | 合格
物源 | 贝尔 | NL3129-1 | 200Kg/桶 | 14600 | 20221148 | 2022-11-18 | 2023-03-01 | 透明 | ＜2 | 66.58 | 1463 | 6.3 |  |  | 合格
物源 | 东科 | NL357-60 | 900Kg/桶 | 15300 | 20230224 | 2023-02-10 | 2023-03-01 | 透明 | ＜2 | 60.42 | 19 | 4.1 |  |  | 合格
物源 | 应强 | NL7130H | 200Kg/桶 | 5000 | 20220457 | 2022-04-18 | 2023-03-01 | 透明 | ＜2 | 74.78 | 39 | NCO:0.11 |  |  | 合格
物源 | 应强 | NL1380 | 200Kg/桶 | 5025 | 20221232 | 2022-12-14 | 2023-03-01 | 透明 | ＜2 | 79.55 |  | 53.8 |  |  | 合格
物源 | 中来 | PR01 | 200Kg/桶 | 18200 | 20230234 | 2023-02-21 | 2023-03-01 | 透明 | ＜2 | 65.80 | 37 | 5.7 |  |  | 合格
物源 | 中来 | PR01 | 200Kg/桶 | 18400 | 20230257 | 2023-02-28 | 2023-03-01 | 透明 | ＜2 | 65.61 | 41 | 5.4 |  |  | 合格
物源 | 中来 | PR01 | 200Kg/桶 | 18400 | 20230258 | 2023-02-28 | 2023-03-01 | 透明 | ＜2 | 65.55 | 38 | 5.8 |  |  | 合格
物源 | 谢涛 | NL3129-1 | 200Kg/桶 | 14600 | 20221148 | 2022-11-18 | 2023-03-01 | 透明 | ＜2 | 66.58 | 1463 | 6.3 |  |  | 合格
物源 | 谢涛 | NL3070-1 | 200Kg/桶 | 13600 | 20230263 | 2023-02-28 | 2023-03-01 | 透明 | ＜2 | 71.24 | 1039 | 7.5 |  |  | 合格
物源 | 百佳 | NL387-6 | 200Kg/桶 | 17600 | 20230232 | 2023-02-19 | 2023-03-01 | 透明 | ＜2 | 65.29 | 36 | 5.7 |  |  | 合格
物源 | 百佳 | NL387-6 | 200Kg/桶 | 18400 | 20230258 | 2023-02-28 | 2023-03-01 | 透明 | ＜2 | 65.55 | 38 | 5.8 |  |  | 合格
物源 | 物源油漆 | NL301X | 200Kg/桶 | 15800 | 20200643 | 2020-06-23 | 2023-03-01 | 透明 | ＜2 | 60.97 | 23 | 6.1 |  |  | 合格
物源 | 物源油漆 | NL1681 | 200Kg/桶 | 5200 | 20230256 | 2023-02-21 | 2023-03-01 | 透明 | ＜2 | 51.79 | 10 | 70.6 |  |  | 合格
物源 | 物源油漆 | NL5747 | 200Kg/桶 |  |  |  |  | 透明 | ＜2 | [5 empty] | 合格
物源 | 捷润 | NL320S | 200Kg/桶 | 5000 | 20221008 | 2022-10-15 | 2023-03-02 | 透明 | ＜2 | 61.22 | 27 | 5.9 |  |  | 合格
物源 | 捷润 | NL362 | 200Kg/桶 | 18600 | 20230238 | 2023-02-19 | 2023-03-02 | 透明 | ＜2 | 59.68 | 15 | 5.0 |  |  | 合格
物源 | 晨辉 | NL3070-1 | 200Kg/桶 | 13600 | 20230263 | 2023-02-28 | 2023-03-02 | 透明 | ＜2 | 71.24 | 1039 | 7.5 |  |  | 合格
物源 | 晨辉 | NL3070-1 | 200Kg/桶 | 13600 | 20230313 | 2023-03-01 | 2023-03-02 | 透明 | ＜2 | 70.77 | 1009 | 7.7 | 154707 |  | 合格
物源 | 李总 | NL3070-1 | 200Kg/桶 | 13600 | 20230313 | 2023-03-01 | 2023-03-02 | 透明 | ＜2 | 70.77 | 1009 | 7.7 |  |  | 合格
物源 | 李总 | NL3070 | 200Kg/桶 | 11800 | 20221032 | 2022-10-28 | 2023-03-02 | 透明 | ＜2 | 71.51 | 1579 | 7.6 |  |  | 合格
物源 | 华达 | NL301H | 200Kg/桶 | 21000 | 20230242 | 2023-02-19 | 2023-03-03 | 透明 | ＜3 | 61.71 | 19 | 4.8 |  |  | 合格
物源 | 华达 | NL301H | 200Kg/桶 | 18000 | 20230243 | 2023-02-20 | 2023-03-03 | 透明 | ＜3 | 61.31 | 16 | 4.6 |  |  | 合格
物源 | 华达 | NL335 | 200Kg/桶 | 18000 | 20230259 | 2023-02-26 | 2023-03-03 | 透明 | ＜2 | 59.42 | 20 | 4.3 |  |  | 合格
物源 | 华达 | NL568 | 200Kg/桶 | 5400 | 20230220 | 2023-02-13 | 2023-03-03 | 透明 | ＜15 | 78.18 | 10 | 51.4 |  |  | 合格
物源 | 立邦 | HW3001 | 200Kg/桶 | 12600 | 20230249 | 2023-02-22 | 2023-03-03 | 透明 | ＜2 | 69.93 | 41118 | 5.2 |  |  | 合格
物源 | 立邦 | HW1008 | 200Kg/桶 | 14400 | 20230264 | 2023-02-27 | 2023-03-03 | 透明 | ＜3 | 59.49 | 15426 | 9.4 |  |  | 合格
物源 | 立邦 | HW1007 | 200Kg/桶 | 13400 | 20230316 | 2023-03-02 | 2023-03-03 | 透明 | ＜3 | 65.28 | 13690 | 4.3 |  |  | 合格
物源 | 齐昊 | NL173-60 | 200Kg/桶 | 16400 | 20230307 | 2023-03-02 | 2023-03-03 | 透明 | ＜2 | 58.82 | 18 | 4.0 |  |  | 合格
物源 | 晨辉 | NL3070-1 | 200Kg/桶 | 13400 | 20230314 | 2023-03-02 | 2023-03-04 | 透明 | ＜2 | 71.19 | 1045 | 8.1 |  |  | 合格
物源 | 物源油漆 | NL3013 | 200Kg/桶 | 13600 | 20230311 | 2023-03-03 | 2023-03-04 | 透明 | ＜2 | 68.41 | 102 | 7.0 |  |  | 合格
物源 | 物源油漆 | NL3013-60 | 200Kg/桶 | 14800 | 20230215 | 2023-02-10 | 2023-03-04 | 透明 | ＜2 | 60.90 | 33 | 7.5 |  |  | 合格
物源 | 中来 | PR01 | 200Kg/桶 | 18000 | 20230301 | 2023-03-02 | 2023-03-04 | 透明 | ＜2 | 64.93 | 42 | 5.1 |  |  | 合格
物源 | 中来 | PR01 | 200Kg/桶 | 18600 | 20230302 | 2023-03-02 | 2023-03-04 | 透明 | ＜2 | 64.30 | 41 | 5.3 |  |  | 合格
物源 | 李总 | NL3070-1 | 200Kg/桶 | 13600 | 20230313 | 2023-03-01 | 2023-03-04 | 透明 | ＜2 | 70.77 | 1009 | 7.7 |  |  | 合格
物源 | 仁乐 | NL7130M | 200Kg/桶 | 5000 | 20230250 | 2023-02-18 | 2023-03-04 | 透明 | ＜11 | 61.22 | 18 | 0.36 |  |  | 合格
物源 | 浩达 | NL301T-75 | 200Kg/桶 | 14200 | 20230260 | 2023-02-28 | 2023-03-04 | 透明 | 4 | 73.18 | 27 | 6.0 |  |  | 合格
物源 | 谢涛 | NL3070-1 | 200Kg/桶 | 13600 | 20230313 | 2023-03-01 | 2023-03-05 | 透明 | ＜2 | 70.77 | 1009 | 7.7 |  |  | 合格
物源 | 谢涛 | NL3129-1 | 200Kg/桶 | 13600 | 20230265 | 2023-02-28 | 2023-03-05 | 透明 | 2 | 66.16 | 1473 | 7.1 |  |  | 合格
物源 | 谢涛 | NL3129-1 | 200Kg/桶 | 14600 | 20221148 | 2022-11-18 | 2023-03-05 | 透明 | ＜2 | 66.58 | 1463 | 6.3 |  |  | 合格
物源 | 宣晨 | XC1535 | 200Kg/桶 | 11000 | 20230306 | 2023-03-04 | 2023-03-06 | 透明 | ＜1 | 74.18 | 122 | 31.6 |  |  | 合格
物源 | 华信 | NL1681 | 200Kg/桶 | 5100 | 20221244 | 2022-02-19 | 2023-03-06 | 透明 | ＜2 | 51.76 | 10 | 76.2 |  |  | 合格
物源 | 物源油漆 | NL3013 | 200Kg/桶 | 13600 | 20230311 | 2023-03-03 | 2023-03-06 | 透明 | ＜2 | 68.41 | 102 | 7.0 |  |  | 合格
物源 | 物源油漆 | NL5747 | 200Kg/桶 |  |  |  | 2023-03-06 | 透明 | ＜2 | [5 empty] | 合格
物源 | 物源油漆 | NL1681 | 200Kg/桶 | 5200 | 20230256 | 2023-02-21 | 2023-03-06 | 透明 | ＜2 | 51.79 | 10 | 70.6 |  |  | 合格
物源 | 物源油漆 | NL565 | 200Kg/桶 | 5400 | 20230220 | 2023-02-13 | 2023-03-06 | 透明 | ＜15 | 78.18 | 10 | 51.4 |  |  | 合格
物源 | 陶总 | NL1681 | 200Kg/桶 | 5200 | 20230256 | 2023-02-21 | 2023-03-07 | 透明 | ＜2 | 51.79 | 10 | 70.6 |  |  | 合格
物源 | 陶总 | NL3120 | 200Kg/桶 | 16000 | 20230261 | 2023-03-02 | 2023-03-07 | 透明 | ＜3 | 55.00 | 22 | 5.7 |  |  | 合格
物源 | 谢总 | NL3013H | 200Kg/桶 | 13000 | 20230262 | 2023-02-27 | 2023-03-07 | 透明 | ＜2 | 69.93 | 122 | 7.8 |  |  | 合格
物源 | 谢总 | NL3013H | 1000Kg/桶 | 13200 | 20230246 | 2023-02-18 | 2023-03-07 | 透明 | ＜2 | 71.18 | 122 | 7.2 |  |  | 合格
物源 | 东科 | NL357-60 | 200Kg/桶 | 15300 | 20230224 | 2023-02-10 | 2023-03-07 | 透明 | ＜2 | 60.42 | 19 | 4.1 |  |  | 合格
物源 | 张总 | NL301T-5 | 200Kg/桶 | 13600 | 20230311 | 2023-03-03 | 2023-03-07 | 透明 | ＜2 | 68.41 | 102 | 7.0 |  |  | 合格
物源 | 张总 | NL301T-5 | 200Kg/桶 | 13000 | 20230312 | 2023-03-05 | 2023-03-07 | 透明 | ＜2 | 71.55 | 102 | 7.6 |  |  | 合格
物源 | 吉鑫 | NL580 | 200Kg/桶 | 8600 | 20230280 | 2023-02-27 | 2023-03-07 | 透明 | ＜2 | 78.72 | 49 |  |  |  | 合格
物源 | 中来 | PR01 | 200Kg/桶 | 18400 | 20230319 | 2023-03-06 | 2023-03-07 | 透明 | ＜2 | 65.46 | 42 | 5.0 |  |  | 合格
物源 | 中来 | PR01 | 200Kg/桶 | 18400 | 20230327 | 2023-03-07 | 2023-03-07 | 透明 | ＜2 | 65.20 | 36 | 5.0 |  |  | 合格
物源 | 联盟 | NL1387A | 200Kg/桶 | 5200 | 20230325 | 2023-03-05 | 2023-03-07 | 透明 | 1 | 79.92 | 9 | 3.4 |  |  | 合格
物源 | 联盟 | NL883-2A | 200Kg/桶 | 14400 | 20230225 | 2023-02-13 | 2023-03-07 | 透明 | ＜2 | 64.30 | 27 | 6.5 |  |  | 合格
物源 | 科畅达 | NL301H | 200Kg/桶 | 15600 | 20221161 | 2022-11-25 | 2023-03-07 | 透明 | ＜2 | 60.56 | 20 | 3.9 |  |  | 合格
物源 | 科畅达 | NL301H | 200Kg/桶 | 15600 | 20230208 | 2023-02-13 | 2023-03-07 | 透明 | ＜2 | 60.86 | 19 | 4.9 |  |  | 合格
物源 | 科畅达 | NL1180H | 200Kg/桶 | 600 | 20221276 | 2022-12-25 | 2023-03-07 | 透明 | ＜2 | 78.47 |  | 58.6 |  |  | 合格
物源 | 科畅达 | NL3098 | 200Kg/桶 | 15000 | 20221209 | 2022-12-03 | 2023-03-07 | 透明 | ＜2 | 60.12 | 19 | 4.4 |  |  | 合格
物源 | 李总 | NL3070-1 | 200Kg/桶 | 13400 | 20230314 | 2023-03-02 | 2023-03-07 | 透明 | ＜2 | 71.19 | 1045 | 8.1 |  |  | 合格
物源 | 长润发 | HW1007 | 1000Kg/桶 | 14200 | 20230317 | 2023-03-03 | 2023-03-08 | 透明 | 3 | 65.40 | 14239 | 3.5 |  |  | 合格
物源 | 长润发 | HW1008 | 200Kg/桶 | 14400 | 20230264 | 2023-02-27 | 2023-03-08 | 透明 | ＜3 | 59.49 | 15426 | 9.4 |  |  | 合格
物源 | 娅宸 | NL75 | 200Kg/桶 | 5000 | 20220952 | 2022-09-20 | 2023-03-08 | 透明 | ＜2 | 79.80 |  | 54.6 |  |  | 合格
物源 | 娅宸 | NL301H | 200Kg/桶 | 15600 | 20230208 | 2023-02-13 | 2023-03-08 | 透明 | ＜2 | 60.86 | 19 | 4.9 |  |  | 合格
物源 | 娅宸 | NL618A | 200Kg/桶 | 5000 | 20230357 | 2023-03-08 | 2023-03-08 | 透明 | 2 | 46.51 | 39 | 0.4 |  |  | 合格
物源 | 华达 | NL301H | 200Kg/桶 | 18000 | 20230243 | 2023-02-20 | 2023-03-08 | 透明 | ＜3 | 61.31 | 16 | 4.6 |  |  | 合格
物源 | 华达 | NL335 | 200Kg/桶 | 18000 | 20230259 | 2023-02-26 | 2023-03-08 | 透明 | ＜2 | 59.42 | 20 | 4.3 |  |  | 合格
物源 | 华达 | NL335 | 200Kg/桶 | 19000 | 20230303 | 2023-03-02 | 2023-03-08 | 透明 | ＜2 | 59.19 | 17 | 3.8 |  |  | 合格
物源 | 树人 | NL3070-1 | 200Kg/桶 | 13400 | 20230315 | 2023-03-05 | 2023-03-08 | 透明 | ＜2 | 70.69 | 1041 | 8.5 |  |  | 合格
物源 | 谢涛 | NL3070-1 | 200Kg/桶 | 13400 | 20230315 | 2023-03-05 | 2023-03-08 | 透明 | ＜2 | 70.69 | 1041 | 8.5 |  |  | 合格
物源 | 谢涛 | NL3129-1 | 200Kg/桶 | 13600 | 20230265 | 2023-02-28 | 2023-03-08 | 透明 | 2 | 66.16 | 1473 | 7.1 |  |  | 合格
物源 | 江苏中来 | PR01 | 200Kg/桶 | 18400 | 20230327 | 2023-03-07 | 2023-03-09 | 透明 | ＜2 | 65.20 | 36 | 5.0 |  |  | 合格
物源 | 江苏中来 | PR01 | 200Kg/桶 | 17600 | 20230328 | 2023-03-09 | 2023-03-09 | 透明 | ＜2 | 65.54 | 36 | 5.6 |  |  | 合格
物源 | 中泰 | NL108G | 200Kg/桶 | 12800 | 20230218 | 2023-02-08 | 2023-03-09 | 透明 | ＜2 | 78.42 | 65 | 9.4 |  |  | 合格
物源 | 中泰 | NL108G | 200Kg/桶 | 13000 | 20230219 | 2023-02-09 | 2023-03-09 | 透明 | ＜2 | 79.58 | 67 | 5.8 |  |  | 合格
物源 | 齐昊 | NL173-60 | 200Kg/桶 | 18200 | 20230304 | 2023-03-03 | 2023-03-09 | 透明 | ＜2 | 58.85 | 19 | 3.6 |  |  | 合格
物源 | 福斯特 | NL387 | 200Kg/桶 | 15200 | 20230329 | 2023-03-09 | 2023-03-10 | 透明 | ＜2 | 65.49 | 37 | 5.8 |  |  | 合格
物源 | 福斯特 | NL387 | 200Kg/桶 | 15200 | 20230330 | 2023-03-09 | 2023-03-10 | 透明 | ＜2 | 64.86 | 40 | 5.2 |  |  | 合格
物源 | 联盟 | NL387-6 | 200Kg/桶 | 18000 | 20230301 | 2023-03-02 | 2023-03-10 | 透明 | ＜2 | 64.93 | 42 | 5.1 |  |  | 合格
物源 | 联盟 | NL883-2A | 200Kg/桶 | 14400 | 20230225 | 2023-02-13 | 2023-03-10 | 透明 | ＜2 | 64.30 | 27 | 6.5 |  |  | 合格
物源 | 联盟 | HDU878 | 1000Kg/桶 | 13600 | 20230235 | 2023-02-22 | 2023-03-10 | 透明 | ＜2 | 69.73 | 36 | 5.9 |  |  | 合格
物源 | 联盟 | NL387 | 200Kg/桶 | 13600 | 20230235 | 2023-02-22 | 2023-03-10 | 透明 | ＜2 | 69.73 | 36 | 5.9 |  |  | 合格
物源 | 吉鑫 | NL580 | 200Kg/桶 | 8600 | 20230280 | 2023-02-27 | 2023-03-10 | 透明 | ＜2 | 78.72 | 49 |  |  |  | 合格
物源 | 联众 | NL380G | 200Kg/桶 | 13000 | 20230219 | 2023-02-09 | 2023-03-10 | 透明 | ＜2 | 79.58 | 67 | 5.8 |  |  | 合格
物源 | 左总 | NL3120 | 200Kg/桶 | 15000 | 20230310 | 2023-03-05 | 2023-03-11 | 透明 | ＜3 | 55.74 | 23 | 5.4 |  |  | 合格
物源 | 左总 | NL3011H | 200Kg/桶 | 15600 | 20230208 | 2023-02-13 | 2023-03-11 | 透明 | ＜2 | 60.86 | 19 | 4.9 |  |  | 合格
物源 | 应强 | NL386 | 200Kg/桶 | 15400 | 20230331 | 2023-03-10 | 2023-03-11 | 透明 | ＜2 | 64.88 | 41 | 5.5 |  |  | 合格
物源 | 华联 | NL325 | 200Kg/桶 | 19000 | 20230113 | 2023-01-07 | 2023-03-11 | 透明 | ＜2 | 60.87 | 19 | 4.9 |  |  | 合格
物源 | 华联 | NL1380 | 25Kg/桶 | 5025 | 20221232 | 2022-12-14 | 2023-03-11 | 透明 | ＜2 | 79.55 |  | 53.8 |  |  | 合格
物源 | 汉氏 | NL3013 | 200Kg/桶 | 13000 | 20230262 | 2023-02-27 | 2023-03-11 | 透明 | ＜2 | 69.93 | 122 | 7.8 |  |  | 合格
物源 | 汉氏 | NL3013 | 200Kg/桶 | 13000 | 20230312 | 2023-03-05 | 2023-03-11 | 透明 | ＜2 | 71.55 | 102 | 7.6 |  |  | 合格
物源 | 汉氏 | NL1681 | 200Kg/桶 | 5200 | 20230256 | 2023-02-21 | 2023-03-11 | 透明 | ＜2 | 51.79 | 10 | 70.6 |  |  | 合格
物源 | 谢涛 | NL3129-1 | 200Kg/桶 | 13600 | 20230265 | 2023-02-28 | 2023-03-12 | 透明 | 2 | 66.16 | 1473 | 7.1 |  |  | 合格
物源 | 谢涛 | NL3070-1 | 200Kg/桶 | 13400 | 20230315 | 2023-03-05 | 2023-03-12 | 透明 | ＜2 | 70.69 | 1041 | 8.5 |  |  | 合格
物源 | 谢涛 | NL3070-1 | 200Kg/桶 | 13400 | 20230343 | 2023-03-07 | 2023-03-12 | 透明 | ＜2 | 71.26 | 1076 | 7.6 |  |  | 合格
物源 | 磐政 | AEP568 | 200Kg/桶 | 925 | 20221254 | 2022-12-18 | 2023-03-12 | 透明 | 1 | 68.98 | 8 | 69.8 |  |  | 合格
物源 | 中来 | PR01 | 200Kg/桶 | 15400 | 20230331 | 2023-03-10 | 2023-03-12 | 透明 | ＜2 | 64.88 | 41 | 5.5 |  |  | 合格
物源 | 中来 | PR01 | 200Kg/桶 | 16000 | 20230351 | 2023-03-11 | 2023-03-12 | 透明 | ＜2 | 65.29 | 38 | 5.1 |  |  | 合格
物源 | 中来 | PR01 | 200Kg/桶 | 15000 | 20230352 | 2023-03-12 | 2023-03-12 | 透明 | ＜2 | 64.64 | 39 | 5.5 |  |  | 合格
物源 | 炜航 | AEP568 | 200Kg/桶 | 925 | 20221254 | 2022-12-18 | 2023-03-12 | 透明 | 1 | 68.98 | 8 | 69.8 |  |  | 合格
物源 | 陶总 | NL3120 | 200Kg/桶 | 16000 | 20230261 | 2023-03-02 | 2023-03-13 | 透明 | ＜3 | 55.00 | 22 | 5.7 |  |  | 合格
物源 | 白总 | NL3070 | 200Kg/桶 | 12200 | 20221274 | 2022-12-25 | 2023-03-13 | 透明 | ＜2 | 71.29 | 1850 | 8.3 |  |  | 合格
物源 | 长润发 | HW1008 | 200Kg/桶 | 14400 | 20230264 | 2023-02-27 | 2023-03-13 | 透明 | ＜3 | 59.49 | 15426 | 9.4 |  |  | 合格
物源 | 长润发 | HW1008 | 200Kg/桶 | 14400 | 20230349 | 2023-03-10 | 2023-03-13 | 透明 | ＜2 | 58.10 | 18438 | 8.1 |  |  | 合格
物源 | 华达 | NL301H | 1000Kg/桶 | 21000 | 20230242 | 2023-02-19 | 2023-03-13 | 透明 | ＜3 | 61.71 | 19 | 4.8 |  |  | 合格
物源 | 华达 | NL301H | 1000Kg/桶 | 18000 | 20230243 | 2023-02-20 | 2023-03-13 | 透明 | ＜3 | 61.31 | 16 | 4.6 |  |  | 合格
物源 | 华达 | NL301H | 1000Kg/桶 | 22800 | 20230244 | 2023-02-21 | 2023-03-13 | 透明 | 3 | 61.84 | 16 | 5.2 |  |  | 合格
物源 | 华达 | NL335 | 1000Kg/桶 | 19000 | 20230303 | 2023-03-02 | 2023-03-13 | 透明 | ＜2 | 59.19 | 17 | 3.8 |  |  | 合格
物源 | 华达 | NL568 | 200Kg/桶 | 5400 | 20230220 | 2023-02-13 | 2023-03-13 | 透明 | ＜15 | 78.18 | 10 | 51.4 |  |  | 合格
物源 | 华达 | NL568 | 200Kg/桶 | 5200 | 20230323 | 2023-03-04 | 2023-03-13 | 透明 | ＜17 | 78.34 | 16 | 49.3 |  |  | 合格
物源 | 彦博 | NL362 | 200Kg/桶 | 15400 | 20221240 | 2022-12-15 | 2023-03-13 | 透明 | ＜2 | 60.02 | 18 | 4.5 |  |  | 合格
物源 | 彦博 | NL362 | 200Kg/桶 | 17800 | 20230126 | 2023-01-09 | 2023-03-13 | 透明 | ＜2 | 60.66 | 16 | 5.1 |  |  | 合格
物源 | 浩达 | NL3013 | 200Kg/桶 | 13000 | 20230312 | 2023-03-05 | 2023-03-13 | 透明 | ＜2 | 71.55 | 102 | 7.6 |  |  | 合格
物源 | 浩达 | NL3013 | 200Kg/桶 | 13400 | 20230333 | 2023-03-07 | 2023-03-13 | 透明 | ＜2 | 70.87 | 109 | 7.4 |  |  | 合格
物源 | 浩达 | NL301T-75 | 200Kg/桶 | 14200 | 20230260 | 2023-02-28 | 2023-03-13 | 透明 | 4 | 73.18 | 27 | 6.0 |  |  | 合格
物源 | 华信 | NL1681 | 200Kg/桶 | 5200 | 20230256 | 2023-02-21 | 2023-03-14 | 透明 | ＜2 | 51.79 | 10 | 70.6 |  |  | 合格
物源 | 华信 | NL3010-60 | 200Kg/桶 | 16800 | 20230217 | 2023-02-13 | 2023-03-14 | 透明 | ＜2 | 61.07 | 44 | 6.7 |  |  | 合格
物源 | 华信 | NL3010-60 | 200Kg/桶 | 14800 | 20230215 | 2023-02-10 | 2023-03-14 | 透明 | ＜2 | 60.90 | 33 | 7.5 |  |  | 合格
物源 | 华信 | NL3010-60 | 200Kg/桶 | 15200 | 20230216 | 2023-02-11 | 2023-03-14 | 透明 | ＜2 | 60.82 | 43 | 5.7 |  |  | 合格
物源 | 华信 | NL301F | 200Kg/桶 | 15800 | 20230347 | 2023-03-11 | 2023-03-14 | 透明 | ＜2 | 61.22 | 19 | 5.3 |  |  | 合格
物源 | 新瑞邦 | NL301F | 200Kg/桶 | 18400 | 20230344 | 2023-03-14 | 2023-03-14 | 透明 | 2 | 61.30 | 16 | 4.0 |  |  | 合格
物源 | 新瑞邦 | NL327M | 200Kg/桶 | 17800 | 20221208 | 2022-12-03 | 2023-03-14 | 透明 | ＜2 | 61.19 | 21 | 5.3 |  |  | 合格
物源 | 新瑞邦 | NL3888 | 200Kg/桶 | 7200 | 20220942 | 2022-09-20 | 2023-03-14 | 透明 | ＜2 | 56.86 | 48 | 7.6 |  |  | 合格
物源 | 科瑞 | NL325 | 200Kg/桶 | 16400 | 20230307 | 2023-03-02 | 2023-03-14 | 透明 | ＜2 | 58.82 | 18 | 4.0 |  |  | 合格
物源 | 科瑞 | NL325 | 200Kg/桶 | 18200 | 20230304 | 2023-03-03 | 2023-03-14 | 透明 | ＜2 | 58.85 | 19 | 3.6 |  |  | 合格
物源 | 科瑞 | NL301P | 200Kg/桶 | 15800 | 20230347 | 2023-03-11 | 2023-03-14 | 透明 | ＜2 | 61.22 | 19 | 5.3 |  |  | 合格
物源 | 科瑞 | NL301P | 200Kg/桶 | 18400 | 20230344 | 2023-03-14 | 2023-03-14 | 透明 | 2 | 61.30 | 16 | 4.0 |  |  | 合格
物源 | 李总 | NL3070-1 | 200Kg/桶 | 13400 | 20230343 | 2023-03-07 | 2023-03-14 | 透明 | ＜2 | 71.26 | 1076 | 7.6 |  |  | 合格
物源 | 玉红 | NL3800 | 200Kg/桶 | 11800 | 20230112 | 2023-01-06 | 2023-03-14 | 透明 | ＜2 | 79.42 | 68 | 5.7 |  |  | 合格
物源 | 爱普瑞 | NL3800 | 200Kg/桶 | 11800 | 20230112 | 2023-01-06 | 2023-03-14 | 透明 | ＜2 | 79.42 | 68 | 5.7 |  |  | 合格
物源 | 长润发 | HW1007 | 200Kg/桶 | 14200 | 20230317 | 2023-03-03 | 2023-03-15 | 透明 | 3 | 65.40 | 14239 | 3.5 |  |  | 合格
物源 | 长润发 | HW1007 | 200Kg/桶 | 13400 | 20230350 | 2023-03-10 | 2023-03-15 | 透明 | ＜3 | 65.50 | 12890 | 4.4 |  |  | 合格
物源 | 长润发 | HW1008 | 200Kg/桶 | 14400 | 20230349 | 2023-03-10 | 2023-03-15 | 透明 | ＜2 | 58.10 | 18438 | 8.1 |  |  | 合格
物源 | 长润发 | HW3001 | 200Kg/桶 | 12600 | 20230249 | 2023-02-22 | 2023-03-15 | 透明 | ＜2 | 69.93 | 41118 | 5.2 |  |  | 合格
物源 | 苏州中来 | PR01 | 200Kg/桶 | 15000 | 20230352 | 2023-03-12 | 2023-03-15 | 透明 | ＜2 | 64.64 | 39 | 5.5 |  |  | 合格
物源 | 苏州中来 | PR01 | 200Kg/桶 | 17600 | 20230353 | 2023-03-15 | 2023-03-15 | 透明 | ＜2 | 65.70 | 37 | 5.3 |  |  | 合格
物源 | 苏州中来 | PR01 | 200Kg/桶 | 17600 | 20230355 | 2023-03-15 | 2023-03-15 | 透明 | ＜2 | 65.90 | 36 | 5.8 |  |  | 合格
物源 | 久电 | NL387-6 | 200Kg/桶 | 17600 | 20230355 | 2023-03-15 | 2023-03-15 | 透明 | ＜2 | 65.90 | 36 | 5.8 |  |  | 合格
物源 | 应强 | NL387 | 25Kg/桶 | 17600 | 20230353 | 2023-03-15 | 2023-03-15 | 透明 | ＜2 | 65.70 | 37 | 5.3 |  |  | 合格
物源 | 利雅 | NL173-60 | 25Kg/桶 | 18200 | 20230304 | 2023-03-03 | 2023-03-16 | 透明 | ＜2 | 58.85 | 19 | 3.6 |  |  | 合格
物源 | 利雅 | NL173-60 | 200Kg/桶 | 18000 | 20230326 | 2023-03-05 | 2023-03-16 | 透明 | ＜2 | 58.83 | 16 | 3.8 |  |  | 合格
物源 | 谢总 | NL3013 | 200Kg/桶 | 13400 | 20230333 | 2023-03-07 | 2023-03-16 | 透明 | ＜2 | 70.87 | 109 | 7.4 |  |  | 合格
物源 | 谢总 | NL396C | 200Kg/桶 | 15600 | 20230251 | 2023-02-19 | 2023-03-16 | 透明 | ＜2 | 58.30 | 25 | 6.7 |  |  | 合格
物源 | 谢涛 | NL3070-1 | 200Kg/桶 | 13400 | 20230343 | 2023-03-07 | 2023-03-16 | 透明 | ＜2 | 71.26 | 1076 | 7.6 |  |  | 合格
物源 | 谢涛 | NL3070-1 | 200Kg/桶 | 13400 | 20230358 | 2023-03-11 | 2023-03-16 | 透明 | ＜2 | 70.60 | 1063 | 8.0 |  |  | 合格
物源 | 亘元 | NL301H | 200Kg/桶 | 18000 | 20230243 | 2023-02-20 | 2023-03-16 | 透明 | ＜3 | 61.31 | 16 | 4.6 |  |  | 合格
物源 | 亘元 | NL301H | 200Kg/桶 | 22800 | 20230244 | 2023-02-21 | 2023-03-16 | 透明 | 3 | 61.84 | 16 | 5.2 |  |  | 合格
物源 | 亘元 | NL301H | 200Kg/桶 | 18000 | 20230345 | 2023-02-22 | 2023-03-16 | 透明 | ＜3 | 61.80 | 17 | 4.7 |  |  | 合格
物源 | 亘元 | NL301H | 200Kg/桶 | 19200 | 20230344 | 2023-03-16 | 2023-03-16 | 透明 | 2 | 61.60 | 16 | 4.0 |  |  | 合格
物源 | 亘元 | NL3098A | 200Kg/桶 | 15000 | 20221209 | 2022-12-03 | 2023-03-16 | 透明 | ＜2 | 60.12 | 19 | 4.4 |  |  | 合格
物源 | 中来 | PR01 | 200Kg/桶 | 17600 | 20230353 | 2023-03-15 | 2023-03-17 | 透明 | ＜2 | 65.70 | 37 | 5.3 |  |  | 合格
物源 | 中来 | PR01 | 200Kg/桶 | 17200 | 20230354 | 2023-03-15 | 2023-03-17 | 透明 | ＜2 | 64.98 | 38 | 5.6 |  |  | 合格
物源 | 中来 | PR02 | 200Kg/桶 | 14800 | 20230104 | 2023-01-05 | 2023-03-17 | 透明 | ＜2 | 65.57 | 100 | 5.6 |  |  | 合格
物源 | 联盟 | NL7130M | 200Kg/桶 | 5000 | 20230250 | 2023-02-18 | 2023-03-17 | 透明 | ＜11 | 61.22 | 18 | 0.36 |  |  | 合格
物源 | 联盟 | NL387 | 200Kg/桶 | 14000 | 20230332 | 2023-03-17 | 2023-03-17 | 透明 | ＜2 | 68.89 | 38 | 6.0 |  |  | 合格
物源 | 联盟 | NL387-3 | 200Kg/桶 | 15200 | 20221023 | 2022-10-28 | 2023-03-17 | 透明 | ＜2 | 61.06 | 19 | 4.2 |  |  | 合格
物源 | 秦篆 | WX-J804 | 200Kg/桶 | 13400 | 20230369 | 2023-03-16 | 2023-03-17 | 透明 | ＜1 | 69.17 | 4198 | 7.0 |  |  | 合格
物源 | 浩达 | NL301T-75 | 200Kg/桶 | 14200 | 20230260 | 2023-02-28 | 2023-03-17 | 透明 | 4 | 73.18 | 27 | 6.0 |  |  | 合格
物源 | 浩达 | NL301T-75 | 200Kg/桶 | 14400 | 20230305 | 2023-03-01 | 2023-03-17 | 透明 | ＜4 | 73.76 | 26 | 5.4 |  |  | 合格
物源 | 浩达 | NL301T-75 | 200Kg/桶 | 12800 | 20230341 | 2023-03-11 | 2023-03-17 | 透明 | ＜4 | 73.84 | 26 | 6.0 |  |  | 合格
物源 | 陈志华 | NL5380 | 200Kg/桶 | 5000 | 20230119 | 2023-01-16 | 2023-03-17 | 透明 | ＜2 | 78.52 |  | 54.7 |  |  | 合格
物源 | 韩总 | NL3120 | 200Kg/桶 | 15000 | 20230310 | 2023-03-05 | 2023-03-18 | 透明 | ＜3 | 55.74 | 23 | 5.4 |  |  | 合格
物源 | 韩总 | NL1380 | 200Kg/桶 | 5000 | 20230119 | 2023-01-16 | 2023-03-18 | 透明 | ＜2 | 78.52 |  | 54.7 |  |  | 合格
物源 | 欧尔美 | NL301T-5 | 200Kg/桶 | 13400 | 20230333 | 2023-03-07 | 2023-03-18 | 透明 | ＜2 | 70.87 | 109 | 7.4 |  |  | 合格
物源 | 欧尔美 | NL301T-5 | 200Kg/桶 | 13400 | 20230334 | 2023-03-08 | 2023-03-18 | 透明 | ＜2 | 70.65 | 99 | 7.2 |  |  | 合格
物源 | 欧尔美 | NL1080 | 25Kg/桶 | 5025 | 20221232 | 2022-12-14 | 2023-03-18 | 透明 | ＜2 | 79.55 |  | 53.8 |  |  | 合格
物源 | 欧尔美 | NL1681 | 200Kg/桶 | 5200 | 20230256 | 2023-02-21 | 2023-03-18 | 透明 | ＜2 | 51.79 | 10 | 70.6 |  |  | 合格
物源 | 华科 | NL3013 | 200Kg/桶 | 13400 | 20230334 | 2023-03-08 | 2023-03-18 | 透明 | ＜2 | 70.65 | 99 | 7.2 |  |  | 合格
物源 | 华科 | NL1380 | 25Kg/桶 | 5025 | 20221232 | 2022-12-14 | 2023-03-18 | 透明 | ＜2 | 79.55 |  | 53.8 |  |  | 合格
物源 | 美尔莉 | NL301T-75 | 200Kg/桶 | 14400 | 20230305 | 2023-03-01 | 2023-03-19 | 透明 | ＜4 | 73.76 | 26 | 5.4 |  |  | 合格
物源 | 美尔莉 | NL1681 | 25Kg/桶 | 5100 | 20221244 | 2022-02-19 | 2023-03-19 | 透明 | ＜2 | 51.76 | 10 | 76.2 |  |  | 合格
物源 | 美尔莉 | NL1681 | 25Kg/桶 | 5300 | 20230120 | 2023-01-16 | 2023-03-19 | 透明 | ＜2 | 51.53 | 9 | 71.0 |  |  | 合格
物源 | 华达 | NL335 | 1000Kg/桶 | 19000 | 20230303 | 2023-03-02 | 2023-03-19 | 透明 | ＜2 | 59.19 | 17 | 3.8 |  |  | 合格
物源 | 华达 | NL301H | 1000Kg/桶 | 16000 | 20230346 | 2023-03-17 | 2023-03-19 | 透明 | 3 | 61.56 | 19 | 5.3 |  |  | 合格
物源 | 华达 | NL568 | 200Kg/桶 | 5200 | 20230323 | 2023-03-04 | 2023-03-19 | 透明 | ＜17 | 78.34 | 16 | 49.3 |  |  | 合格
物源 | 谢总 | NL3013 | 200Kg/桶 | 13400 | 20230334 | 2023-03-08 | 2023-03-19 | 透明 | ＜2 | 70.65 | 99 | 7.2 |  |  | 合格
物源 | 谢总 | NL396C | 200Kg/桶 | 15600 | 20230251 | 2023-02-19 | 2023-03-19 | 透明 | ＜2 | 58.30 | 25 | 6.7 |  |  | 合格
物源 | 长润发 | HW3001 | 200Kg/桶 | 12600 | 20230249 | 2023-02-22 | 2023-03-20 | 透明 | ＜2 | 69.93 | 41118 | 5.2 |  |  | 合格
物源 | 捷润 | NL362 | 200Kg/桶 | 17800 | 20230126 | 2023-01-09 | 2023-03-21 | 透明 | ＜2 | 60.66 | 16 | 5.1 |  |  | 合格
物源 | 捷润 | NL362 | 200Kg/桶 | 18600 | 20230238 | 2023-02-19 | 2023-03-21 | 透明 | ＜2 | 59.68 | 15 | 5.0 |  |  | 合格
物源 | 宣晨 | NL1681 | 200Kg/桶 | 5300 | 20230377 | 2023-03-20 | 2023-03-21 | 透明 | ＜2 | 51.48 | 10 | 71.2 |  |  | 合格
物源 | 宣晨 | NL1681 | 200Kg/桶 | 5300 | 20230120 | 2023-01-16 | 2023-03-21 | 透明 | ＜2 | 51.53 | 9 | 71.0 |  |  | 合格
物源 | 爱普瑞 | NL325 | 200Kg/桶 | 19000 | 20230113 | 2023-01-07 | 2023-03-21 | 透明 | ＜2 | 60.87 | 19 | 4.9 |  |  | 合格
物源 | 爱普瑞 | NL325 | 200Kg/桶 | 18000 | 20230259 | 2023-02-26 | 2023-03-21 | 透明 | ＜2 | 59.42 | 20 | 4.3 |  |  | 合格
物源 | 爱普瑞 | NL325 | 200Kg/桶 | 16200 | 20230370 | 2023-03-19 | 2023-03-21 | 透明 | ＜2 | 60.89 | 18 | 5.5 |  |  | 合格
物源 | 长润发 | HW1007 | 200Kg/桶 | 13600 | 20230374 | 2023-03-17 | 2023-03-22 | 透明 | ＜3 | 65.33 | 14576 | 3.9 |  |  | 合格
物源 | 长润发 | HW1008 | 201Kg/桶 | 14800 | 20230375 | 2023-03-18 | 2023-03-22 | 透明 | 2 | 59.93 | 19147 | 8.4 |  |  | 合格
物源 | 谢涛 | NL3070-1 | 200Kg/桶 | 13400 | 20230358 | 2023-03-11 | 2023-03-22 | 透明 | ＜2 | 70.60 | 1063 | 8.0 |  |  | 合格
物源 | 谢涛 | NL3129-1 | 200Kg/桶 | 14000 | 20230318 | 2023-03-04 | 2023-03-22 | 透明 | 3 | 65.26 | 1445 | 6.5 |  |  | 合格
物源 | 鑫双汇 | NL108G | 200Kg/桶 | 5200 | 20221009 | 2022-10-14 | 2023-03-22 | 透明 | ＜2 | 78.24 | 229 | 5.3 |  |  | 合格
物源 | 应强 | NL7130H | 200Kg/桶 | 5000 | 20220457 | 2022-04-18 | 2023-03-22 | 透明 | ＜2 | 74.78 | 39 | NCO:0.11 |  |  | 合格
物源 | 应强 | NL1380 | 200Kg/桶 | 5025 | 20221232 | 2022-12-14 | 2023-03-22 | 透明 | ＜2 | 79.55 |  | 53.8 |  |  | 合格
物源 | 韩总 | NL3120 | 200Kg/桶 | 16400 | 20230309 | 2023-03-03 | 2023-03-22 | 透明 | ＜3 | 55.34 | 24 | 4.6 |  |  | 合格
物源 | 韩总 | NL3120 | 200Kg/桶 | 15000 | 20230310 | 2023-03-05 | 2023-03-22 | 透明 | ＜3 | 55.74 | 23 | 5.4 |  |  | 合格
物源 | 华达 | NL301H | 200Kg/桶 | 16000 | 20230346 | 2023-03-17 | 2023-03-23 | 透明 | 3 | 61.56 | 19 | 5.3 |  |  | 合格
物源 | 华达 | NL301H | 200Kg/桶 | 16600 | 20230348 | 2023-03-17 | 2023-03-23 | 透明 | 2 | 60.71 | 19 | 4.8 |  |  | 合格
物源 | 华达 | NL335 | 200Kg/桶 | 19000 | 20230303 | 2023-03-02 | 2023-03-23 | 透明 | ＜2 | 59.19 | 17 | 3.8 |  |  | 合格
物源 | 华达 | NL335 | 200Kg/桶 | 17000 | 20230338 | 2023-03-08 | 2023-03-23 | 透明 | ＜2 | 59.25 | 17 | 4.3 |  |  | 合格
物源 | 华达 | NL568 | 200Kg/桶 | 5200 | 20230323 | 2023-03-04 | 2023-03-23 | 透明 | ＜17 | 78.34 | 16 | 49.3 |  |  | 合格
物源 | 博信伟业 | NL1380 | 25Kg/桶 | 5000 | 20230391 | 2023-03-23 | 2023-03-23 | 透明 | ＜2 | 78.53 |  | 53.9 |  |  | 合格
物源 | 华联 | NL325 | 200Kg/桶 | 16200 | 20230370 | 2023-03-19 | 2023-03-23 | 透明 | ＜2 | 60.89 | 18 | 5.5 |  |  | 合格
物源 | 华联 | NL301T | 200Kg/桶 | 14000 | 20230342 | 2023-03-11 | 2023-03-23 | 透明 | ＜4 | 74.71 | 25 | 6.7 |  |  | 合格
物源 | 凌泰 | NL1180 | 200Kg/桶 | 4200 | 20230391 | 2023-03-23 | 2023-03-24 | 透明 | ＜2 | 78.53 |  | 53.9 |  |  | 合格
物源 | 凌泰 | NL1180 | 200Kg/桶 | 5025 | 20221232 | 2022-12-14 | 2023-03-24 | 透明 | ＜2 | 79.55 |  | 53.8 |  |  | 合格
物源 | 爱普瑞 | NL3800 | 200Kg/桶 | 12400 | 20230388 | 2023-03-24 | 2023-03-24 | 透明 | ＜2 | 78.17 | 53 | 4.4 |  |  | 合格
物源 | 明冠 | T203 | 200Kg/桶 | 18000 | 20230301 | 2023-03-02 | 2023-03-24 | 透明 | ＜2 | 64.93 | 3102 | 5.1 | 26.5 |  | 合格
物源 | 明冠 | T203 | 200Kg/桶 | 14800 | 20230367 | 2023-03-19 | 2023-03-24 | 透明 | ＜2 | 65.62 | 41 | 4.9 |  |  | 合格
物源 | 东科 | NL358-60 | 200Kg/桶 | 16200 | 20230308 | 2023-03-04 | 2023-03-24 | 透明 | ＜2 | 60.87 | 19 | 3.8 |  |  | 合格
物源 | 物源油漆 | NL3013 | 200Kg/桶 | 13000 | 20221004 | 2022-10-13 | 2023-03-24 | 透明 | ＜2 | 71.32 | 142 | 4.5 |  |  | 合格
物源 | 物源油漆 | NL5747 | 200Kg/桶 |  |  |  | 2023-03-24 | 透明 | ＜2 | [5 empty] | 合格
物源 | 万杰 | NL1387A | 25Kg/桶 | 5200 | 20230325 | 2023-03-05 | 2023-03-24 | 透明 | 1 | 79.92 | 9 | 3.4 |  |  | 合格
物源 | 星泉 | NL301T-5 | 200Kg/桶 | 13400 | 20230335 | 2023-03-09 | 2023-03-24 | 透明 | ＜2 | 70.83 | 99 | 7.2 |  |  | 合格
物源 | 星泉 | NL1080 | 200Kg/桶 | 4200 | 20230391 | 2023-03-23 | 2023-03-24 | 透明 | ＜2 | 78.53 |  | 53.9 |  |  | 合格
物源 | 星泉 | NL1681 | 200Kg/桶 | 5300 | 20230377 | 2023-03-20 | 2023-03-24 | 透明 | ＜2 | 51.48 | 10 | 71.2 |  |  | 合格
物源 | 联盟 | HDU878 | 200Kg/桶 | 13600 | 20230235 | 2023-02-22 | 2023-03-24 | 透明 | ＜2 | 69.73 | 36 | 5.9 |  |  | 合格
物源 | 联盟 | HDU878 | 200Kg/桶 | 14000 | 20230332 | 2023-03-17 | 2023-03-24 | 透明 | ＜2 | 68.89 | 38 | 6.0 |  |  | 合格
物源 | 秦篆 | WX-J804 | 200Kg/桶 | 13400 | 20230369 | 2023-03-16 | 2023-03-25 | 透明 | ＜1 | 69.17 | 4198 | 7.0 |  |  | 合格
物源 | 秦篆 | WX-J804 | 200Kg/桶 | 12800 | 20230389 | 2023-03-24 | 2023-03-25 | 透明 | ＜1 | 68.51 | 4322 | 6.7 |  |  | 合格
物源 | 浩达 | NL3013 | 200Kg/桶 | 13400 | 20230335 | 2023-03-09 | 2023-03-25 | 透明 | ＜2 | 70.83 | 99 | 7.2 |  |  | 合格
物源 | 浩达 | NL301T-75 | 200Kg/桶 | 14400 | 20230305 | 2023-03-01 | 2023-03-25 | 透明 | ＜4 | 73.76 | 26 | 5.4 |  |  | 合格
物源 | 浩达 | NL301T-75 | 200Kg/桶 | 12000 | 20230394 | 2023-03-24 | 2023-03-25 | 透明 | ＜4 | 73.65 | 24 | 6.3 |  |  | 合格
物源 | 捷润 | NL362 | 200Kg/桶 | 15000 | 20230390 | 2023-03-25 | 2023-03-25 | 透明 | ＜2 | 59.92 | 16 | 4.9 |  |  | 合格
物源 | 齐昊 | NL173-60 | 200Kg/桶 | 18000 | 20230326 | 2023-03-05 | 2023-03-25 | 透明 | ＜2 | 58.83 | 16 | 3.8 |  |  | 合格
物源 | 齐昊 | NL173-60 | 200Kg/桶 | 17000 | 20230337 | 2023-03-07 | 2023-03-25 | 透明 | ＜2 | 59.42 | 20 | 4.0 |  |  | 合格
物源 | 爱普瑞 | NL3800 | 200Kg/桶 | 12400 | 20230388 | 2023-03-24 | 2023-03-25 | 透明 | ＜2 | 78.17 | 53 | 4.4 |  |  | 合格
物源 | 鑫双汇 | NL108G | 200Kg/桶 | 13000 | 20230219 | 2023-02-09 | 2023-03-25 | 透明 | ＜2 | 79.58 | 67 | 5.8 |  |  | 合格
物源 | 鑫双汇 | NL108G | 200Kg/桶 | 13400 | 20230372 | 2023-03-16 | 2023-03-25 | 透明 | ＜2 | 79.06 | 63 | 6.8 |  |  | 合格
物源 | 美尔莉 | NL301T-75 | 200Kg/桶 | 14000 | 20230342 | 2023-03-11 | 2023-03-25 | 透明 | ＜4 | 74.71 | 25 | 6.7 |  |  | 合格
物源 | 长润发 | HW1007 | 200Kg/桶 | 12400 | 202303100 | 2023-03-25 | 2023-03-25 | 透明 | ＜3 | 65.61 | 14107 | 3.0 |  |  | 合格
物源 | 科畅达 | NL301H | 200Kg/桶 | 15600 | 20230208 | 2023-02-13 | 2023-03-25 | 透明 | ＜2 | 60.86 | 19 | 4.9 |  |  | 合格
物源 | 科畅达 | NL3098 | 200Kg/桶 | 15000 | 20221209 | 2022-12-03 | 2023-03-25 | 透明 | ＜2 | 60.12 | 19 | 4.4 |  |  | 合格
物源 | 长润发 | HW1007 | 200Kg/桶 | 13400 | 202303101 | 2023-03-26 | 2023-03-26 | 透明 | ＜3 | 65.54 | 12175 | 3.5 |  |  | 合格
物源 | 谢总 | NL396C | 200Kg/桶 | 15600 | 20230251 | 2023-02-19 | 2023-03-26 | 透明 | ＜2 | 58.30 | 25 | 6.7 |  |  | 合格
物源 | 左总 | NL3120 | 200Kg/桶 | 16400 | 20230309 | 2023-03-03 | 2023-03-26 | 透明 | ＜3 | 55.34 | 24 | 4.6 |  |  | 合格
物源 | 左总 | NL3110H | 200Kg/桶 | 15600 | 20230208 | 2023-02-13 | 2023-03-26 | 透明 | ＜2 | 60.86 | 19 | 4.9 |  |  | 合格
物源 | 左总 | NL301T | 200Kg/桶 | 12000 | 20230394 | 2023-03-24 | 2023-03-26 | 透明 | ＜4 | 73.65 | 24 | 6.3 |  |  | 合格
物源 | 俊博油漆 | NL3070-1 | 200Kg/桶 | 13400 | 20230359 | 2023-03-14 | 2023-03-26 | 透明 | ＜2 | 70.77 | 1108 | 8.0 |  |  | 合格
物源 | 中来 | PR01 | 200Kg/桶 | 17200 | 20230354 | 2023-03-15 | 2023-03-27 | 透明 | ＜2 | 64.98 | 38 | 5.6 |  |  | 合格
物源 | 中来 | PR01 | 200Kg/桶 | 17400 | 20230356 | 2023-03-15 | 2023-03-27 | 透明 | ＜2 | 65.08 | 36 | 5.5 |  |  | 合格
物源 | 中来 | PR01 | 200Kg/桶 | 16400 | 20230364 | 2023-03-17 | 2023-03-27 | 透明 | ＜2 | 65.77 | 41 | 5.3 |  |  | 合格
物源 | 美达 | AEP568 | 25Kg/桶 | 925 | 20221254 | 2022-12-18 | 2023-03-27 | 透明 | 1 | 68.98 | 8 | 69.8 |  |  | 合格
物源 | 鞍山宏达 | NL3888 | 200Kg/桶 | 7200 | 20220942 | 2022-09-20 | 2023-03-27 | 透明 | ＜2 | 56.86 | 48 | 7.6 |  |  | 合格
物源 | 东科 | R-115 | 200Kg/桶 | 15000 | 20230385 | 2023-03-27 | 2023-03-28 | 透明 | ＜2 | 64.66 | 43 | 5.3 |  |  | 合格
物源 | 谢总 | NL3013 | 200Kg/桶 | 13600 | 202303107 | 2023-03-29 | 2023-03-29 | 透明 | ＜2 | 71.65 | 5.7 | 145 |  |  | 合格
物源 | 谢总 | NL396C | 200Kg/桶 | 15600 | 20230251 | 2023-02-19 | 2023-03-29 | 透明 | ＜2 | 58.30 | 25 | 6.7 |  |  | 合格
物源 | 白总 | NL3070 | 200Kg/桶 | 13000 | 20221166 | 2022-11-23 | 2023-03-29 | 透明 | ＜2 | 71.80 | 2040 | 8.9 |  |  | 合格
物源 | 汉氏 | NL3013 | 200Kg/桶 | 13600 | 202303107 | 2023-03-29 | 2023-03-29 | 透明 | ＜2 | 71.65 | 5.7 | 145 |  |  | 合格
物源 | 谢涛 | NL3070-1 | 200Kg/桶 | 13400 | 20230360 | 2023-03-15 | 2023-03-29 | 透明 | ＜2 | 69.73 | 1189 | 8.5 |  |  | 合格
物源 | 谢涛 | NL3129-1 | 200Kg/桶 | 14000 | 20230318 | 2023-03-04 | 2023-03-29 | 透明 | 3 | 65.26 | 1445 | 6.5 |  |  | 合格
物源 | 中来 | PR01 | 200Kg/桶 | 16400 | 20230364 | 2023-03-17 | 2023-03-30 | 透明 | ＜2 | 65.77 | 41 | 5.3 |  |  | 合格
物源 | 中来 | PR01 | 200Kg/桶 | 16200 | 20230365 | 2023-03-18 | 2023-03-30 | 透明 | ＜2 | 65.25 | 41 | 5.8 |  |  | 合格
物源 | 中来 | PR01 | 200Kg/桶 | 15400 | 20230366 | 2023-03-18 | 2023-03-30 | 透明 | ＜2 | 65.95 | 42 | 5.6 |  |  | 合格
物源 | 中来 | PR01 | 200Kg/桶 | 17400 | 20230356 | 2023-03-15 | 2023-03-30 | 透明 | ＜2 | 65.08 | 36 | 5.5 |  |  | 合格
物源 | 华美盛 | NL301T-75 | 200Kg/桶 | 12800 | 20230341 | 2023-03-11 | 2023-03-30 | 透明 | ＜4 | 73.84 | 26 | 6.0 |  |  | 合格
物源 | 华美盛 | NL1681 | 200Kg/桶 | 5300 | 20230377 | 2023-03-20 | 2023-03-30 | 透明 | ＜2 | 51.48 | 10 | 71.2 |  |  | 合格
物源 | 科畅达 | NL1180 | 200Kg/桶 | 4200 | 20230391 | 2023-03-23 | 2023-03-30 | 透明 | ＜2 | 78.53 |  | 53.9 |  |  | 合格
物源 | 百佳 | NL387 | 200Kg/桶 | 15400 | 20230366 | 2023-03-18 | 2023-03-31 | 透明 | ＜2 | 65.95 | 42 | 5.6 |  |  | 合格
物源 | 百佳 | NL387 | 200Kg/桶 | 14800 | 20230367 | 2023-03-18 | 2023-03-31 | 透明 | ＜2 | 65.62 | 41 | 4.9 |  |  | 合格
物源 | 万杰 | WJ-9002 | 200Kg/桶 | 4175 | 202303106 | 2023-03-29 | 2023-03-31 | 透明 | ＜2 | 53.57 | 53 | 12.4 |  |  | 合格
物源 | 星泉 | NL301T-5 | 200Kg/桶 | 13200 | 202303107 | 2023-03-29 | 2023-03-31 | 透明 | ＜2 | 71.65 | 145 | 5.7 |  |  | 合格
物源 | 星泉 | NL1080 | 200Kg/桶 | 4200 | 20230391 | 2023-03-23 | 2023-03-31 | 透明 | ＜2 | 78.53 |  | 53.9 |  |  | 合格
物源 | 星泉 | NL1681 | 200Kg/桶 | 5300 | 20230377 | 2023-03-20 | 2023-03-31 | 透明 | ＜2 | 51.48 | 10 | 71.2 |  |  | 合格
物源 | 星泉 | 密着剂3013 | 200Kg/桶 | 5300 | 20230377 | 2023-03-20 | 2023-03-31 | 透明 | ＜2 | 51.48 | 10 | 71.2 |  |  | 合格
物源 | 陶总 | NL301F | 200Kg/桶 | 16600 | 20230348 | 2023-03-17 | 2023-03-31 | 透明 | 2 | 60.71 | 19 | 4.8 |  |  | 合格
物源 | 陶总 | NL1681 | 200Kg/桶 | 5300 | 20230377 | 2023-03-20 | 2023-03-31 | 透明 | ＜2 | 51.48 | 10 | 71.2 |  |  | 合格
物源 | 星泉 | NL1080 | 200Kg/桶 | 5600 | 202303105 | 2023-03-24 | 2023-03-31 | 透明 | ＜2 | 78.30 |  | 54.6 |  |  | 合格
物源 | 宝垣 | NL1380 | 200Kg/桶 | 5025 | 20221232 | 2022-12-14 | 2023-03-31 | 透明 | ＜2 | 79.55 |  | 53.8 |  |  | 合格
物源 | 宝垣 | NL1681 | 200Kg/桶 | 5300 | 20230377 | 2023-03-20 | 2023-03-31 | 透明 | ＜2 | 51.48 | 10 | 71.2 |  |  | 合格
物源 | 华达 | NL335 | 200Kg/桶 | 17000 | 20230338 | 2023-03-08 | 2023-04-01 | 透明 | ＜2 | 59.25 | 17 | 4.3 |  |  | 合格
物源 | 华达 | NL301H | 200Kg/桶 | 16600 | 20230348 | 2023-03-17 | 2023-04-01 | 透明 | 2 | 60.71 | 19 | 4.8 |  |  | 合格
物源 | 江苏中来 | PR01 | 200Kg/桶 | 14800 | 20230367 | 2023-03-18 | 2023-04-01 | 透明 | ＜2 | 65.62 | 41 | 4.9 |  |  | 合格
物源 | 江苏中来 | PR01 | 200Kg/桶 | 15400 | 20230368 | 2023-03-20 | 2023-04-01 | 透明 | ＜2 | 63.61 | 36 | 5.1 |  |  | 合格
物源 | 江苏中来 | PR01 | 200Kg/桶 | 15800 | 20230378 | 2023-03-20 | 2023-04-01 | 透明 | ＜2 | 65.71 | 38 | 4.3 |  |  | 合格
物源 | 新瑞邦 | NL327M | 200Kg/桶 | 15800 | 20221016 | 2022-10-14 | 2023-04-01 | 透明 | ＜2 | 58.88 | 21 | 5.2 |  |  | 合格
物源 | 新瑞邦 | NL301F | 200Kg/桶 | 17200 | 20230396 | 2023-03-27 | 2023-04-01 | 透明 | ＜3 | 61.35 | 17 | 3.7 |  |  | 合格
物源 | 新瑞邦 | NL3888 | 200Kg/桶 | 7200 | 20220942 | 2022-09-20 | 2023-04-01 | 透明 | ＜2 | 56.86 | 48 | 7.6 |  |  | 合格
物源 | 谢涛 | NL3070-1 | 200Kg/桶 | 13400 | 20230360 | 2023-03-15 | 2023-04-01 | 透明 | ＜2 | 69.73 | 1189 | 8.5 |  |  | 合格
物源 | 谢涛 | NL3070-1 | 200Kg/桶 | 13400 | 20230361 | 2023-03-20 | 2023-04-01 | 透明 | ＜2 | 70.18 | 1188 | 7.2 |  |  | 合格
物源 | 谢涛 | NL3129-1 | 200Kg/桶 | 13800 | 20230336 | 2023-03-08 | 2023-04-01 | 透明 | ＜2 | 65.33 | 1178 | 7.0 |  |  | 合格
物源 | 浅若 | NL3070-1 | 200Kg/桶 | 13400 | 20230361 | 2023-03-20 | 2023-04-02 | 透明 | ＜2 | 70.18 | 1188 | 7.2 |  |  | 合格
物源 | 浅若 | NL1681 | 200Kg/桶 | 5300 | 20230377 | 2023-03-20 | 2023-04-02 | 透明 | ＜2 | 51.48 | 10 | 71.2 |  |  | 合格
物源 | 刘康博 | NL3229 | 200Kg/桶 | 14000 | 20230318 | 2023-03-04 | 2023-04-02 | 透明 | 3 | 65.26 | 1445 | 6.5 |  |  | 合格
物源 | 刘康博 | NL3229 | 200Kg/桶 | 13800 | 20230336 | 2023-03-08 | 2023-04-02 | 透明 | ＜2 | 65.33 | 1178 | 7.0 |  |  | 合格
物源 | 福斯特 | NL387 | 200Kg/桶 | 16400 | 20230364 | 2023-03-17 | 2023-04-03 | 透明 | ＜2 | 65.77 | 41 | 5.3 |  |  | 合格
物源 | 福斯特 | NL387 | 1000Kg/桶 | 15800 | 20230378 | 2023-03-20 | 2023-04-03 | 透明 | ＜2 | 65.71 | 38 | 4.3 |  |  | 合格
物源 | 福斯特 | NL387 | 200Kg/桶 | 15000 | 20230382 | 2023-03-25 | 2023-04-03 | 透明 | ＜2 | 64.86 | 44 | 5.2 |  |  | 合格
物源 | 长润发 | HW1007 | 200Kg/桶 | 13600 | 202303109 | 2023-03-20 | 2023-04-03 | 透明 | ＜2 | 64.55 | 13529 | 3.5 |  |  | 合格
物源 | 明冠 | T203 | 200Kg/桶 | 14800 | 20230383 | 2023-03-25 | 2023-04-03 | 透明 | ＜2 | 65.57 | 3282 | 5.8 |  |  | 合格
物源 | 仁乐 | NL7130M | 200Kg/桶 | 5400 | 20230321 | 2023-03-10 | 2023-04-03 | 透明 | 10 | 61.64 | 19 | NCO:0.1 |  |  | 合格
物源 | 齐昊 | NL173-60 | 200Kg/桶 | 16200 | 20230370 | 2023-03-19 | 2023-04-03 | 透明 | ＜2 | 60.89 | 18 | 5.5 |  |  | 合格
物源 | 浩达 | NL301T-75 | 200Kg/桶 | 14000 | 20230342 | 2023-03-11 | 2023-04-03 | 透明 | ＜4 | 74.71 | 25 | 6.7 |  |  | 合格
物源 | 浩达 | NL301T-75 | 200Kg/桶 | 12000 | 20230394 | 2023-03-24 | 2023-04-03 | 透明 | ＜4 | 73.65 | 24 | 6.3 |  |  | 合格
物源 | 齐昊 | NL173-60 | 200Kg/桶 | 17000 | 20230337 | 2023-03-07 | 2023-04-03 | 透明 | ＜2 | 59.42 | 20 | 4.0 |  |  | 合格
物源 | 浩达 | NL3871 | 200Kg/桶 | 15000 | 20230382 | 2023-03-25 | 2023-04-03 | 透明 | ＜2 | 64.86 | 44 | 5.2 |  |  | 合格
物源 | 星泉 | NL301T-5 | 200Kg/桶 | 13200 | 20230407 | 2023-04-03 | 2023-04-03 | 透明 | ＜2 | 71.88 | 138 | 5.8 |  |  | 合格
物源 | 长润发 | HW1008 | 201Kg/桶 | 14800 | 20230375 | 2023-03-18 | 2023-04-04 | 透明 | 2 | 59.93 | 19147 | 8.4 |  |  | 合格
物源 | 韩总 | NL3120 | 200Kg/桶 | 16400 | 20230309 | 2023-03-03 | 2023-04-04 | 透明 | ＜3 | 55.34 | 24 | 4.6 |  |  | 合格
物源 | 星泉 | NL1681 | 200Kg/桶 | 5300 | 20230377 | 2023-03-20 | 2023-04-04 | 透明 | ＜2 | 51.48 | 10 | 71.2 |  |  | 合格
物源 | 浩达 | NL301T-75 | 200Kg/桶 | 14000 | 20230342 | 2023-03-11 | 2023-04-04 | 透明 | ＜4 | 74.71 | 25 | 6.7 |  |  | 合格
物源 | 长润发 | HW3001 | 200Kg/桶 | 13600 | 20230381 | 2023-03-30 | 2023-04-04 | 透明 | ＜2 | 70.52 | 485 | 4.7 |  |  | 合格
物源 | 谢总 | NL396C | 200Kg/桶 | 15600 | 20230251 | 2023-02-19 | 2023-04-04 | 透明 | ＜2 | 58.30 | 25 | 6.7 |  |  | 合格
物源 | 浩达 | NL301T-5 | 200Kg/桶 | 13200 | 20230407 | 2023-04-03 | 2023-04-04 | 透明 | ＜2 | 71.88 | 138 | 5.8 |  |  | 合格
物源 | 星泉 | NL1681 | 200Kg/桶 | 5300 | 20230377 | 2023-03-20 | 2023-04-04 | 透明 | ＜2 | 51.48 | 10 | 71.2 |  |  | 合格
物源 | 仁乐 | NL7130M | 200Kg/桶 | 5400 | 20230321 | 2023-03-10 | 2023-04-04 | 透明 | 10 | 61.64 | 19 | NCO:0.1 |  |  | 合格
物源 | 科瑞 | NL325 | 200Kg/桶 | 17800 | 202303111 | 2023-03-31 | 2023-04-04 | 透明 | ＜2 | 60.58 | 16 | 5.4 |  |  | 合格
物源 | 新瑞邦 | NL301F | 200Kg/桶 | 17200 | 20230396 | 2023-03-27 | 2023-04-04 | 透明 | ＜3 | 61.35 | 17 | 3.7 |  |  | 合格
物源 | 浩达 | NL3013 | 200Kg/桶 | 13000 | 20230413 | 2023-04-04 | 2023-04-04 | 透明 | ＜2 | 71.23 | 130 | 5.6 |  |  | 合格
物源 | 华达 | NL301H | 200Kg/桶 | 16000 | 20230379 | 2023-03-20 | 2023-04-04 | 透明 | ＜3 | 60.00 | 19 | 5.5 |  |  | 合格
物源 | 华达 | NL335 | 200Kg/桶 | 17000 | 20230338 | 2023-03-08 | 2023-04-04 | 透明 | ＜2 | 59.25 | 17 | 4.3 |  |  | 合格
物源 | 华达 | NL335 | 200Kg/桶 | 16000 | 20230339 | 2023-03-10 | 2023-04-04 | 透明 | ＜2 | 60.75 | 17 | 5.7 |  |  | 合格
物源 | 联盟 | NL7130M | 200Kg/桶 | 5400 | 20230321 | 2023-03-10 | 2023-04-04 | 透明 | 10 | 61.64 | 19 | NCO:0.1 |  |  | 合格
物源 | 联盟 | NL883-2A | 200Kg/桶 | 14400 | 20230225 | 2023-02-13 | 2023-04-04 | 透明 | ＜2 | 64.30 | 27 | 6.5 |  |  | 合格
物源 | 联盟 | NL387 | 200Kg/桶 | 14000 | 20230332 | 2023-03-17 | 2023-04-04 | 透明 | ＜2 | 68.89 | 38 | 6.0 |  |  | 合格
物源 | 联盟 | NL1681 | 200Kg/桶 | 5300 | 20230377 | 2023-03-20 | 2023-04-04 | 透明 | ＜2 | 51.48 | 10 | 71.2 |  |  | 合格
物源 | 谢总 | NL3013 | 200Kg/桶 | 13800 | 20230413 | 2023-04-04 | 2023-04-04 | 透明 | ＜2 | 是71.06 | 146 | 6.3 |  |  | 合格
物源 | 美尔利 | NL301T-75 | 200Kg/桶 | 14000 | 20230406 | 2023-04-04 | 2023-04-04 | 透明 | ＜2 | 75.08 | 27 | 4.5 |  |  | 合格
物源 | 联盟 | 联盟 | 200Kg/桶 | 14800 | 20230401 | 2023-04-04 | 2023-04-04 | 透明 | ＜2 | 65.82 | 43 | 4.9 |  |  | 合格
物源 | 浩达 | NL301T-75 | 200Kg/桶 | 12800 | 20230404 | 2023-04-03 | 2023-04-04 | 透明 | ＜2 | 73.15 | 32 | 4.8 |  |  | 合格
物源 | 长润发 | HW1008 | 200Kg/桶 | 15000 | 202303102 | 2023-03-27 | 2023-04-04 | 透明 | ＜2 | 58.2 | 240 | 9 |  |  | 合格
物源 | 众创 | NL327M | 200Kg/桶 | 17800 | 20221208 | 2022-12-03 | 2023-04-06 | 透明 | ＜2 | 61.19 | 21 | 5.3 |  |  | 合格
物源 | 众创 | NL301F | 200Kg/桶 | 18200 | 20230397 | 20223-03-27 | 2023-04-06 | 透明 | ＜2 | 60.73 | 18 | 4.9 |  |  | 合格
物源 | 福斯特 | NL387 | 200Kg/桶 | 15000 | 20230382 | 2023-03-25 | 2023-04-06 | 透明 | ＜2 | 64.86 | 44 | 5.2 |  |  | 合格
物源 | 中来 | PR01 | 200Kg/桶 | 14800 | 20230383 | 2023-03-25 | 2023-04-06 | 透明 | ＜2 | 65.57 | 40 | 5.8 |  |  | 合格
物源 | 中来 | PR01 | 200Kg/桶 | 15000 | 20230382 | 2023-03-25 | 2023-04-06 | 透明 | ＜2 | 64.86 | 44 | 5.2 |  |  | 合格
物源 | 中来 | PR01 | 200Kg/桶 |  | 20230384 | 2023-03-27 | 2023-04-06 | 透明 | ＜2 | 63.52 | 41 | 4.5 |  |  | 合格
物源 | 长润发 | HW1007 | 200Kg/桶 | 13600 | 202303103 | 2023-03-29 | 2023-04-06 | 透明 | ＜2 | 64.9 | 160 | 3.8 |  |  | 合格
物源 | 长润发 | HW1007 | 200Kg/桶 | 13600 | 202303109 | 2023-03-30 | 2023-04-06 | 透明 | 2 | 64.55 | 13529 | 3.5 |  |  | 合格
物源 | 物源油漆 | NL3013 | 200Kg/桶 | 13200 | 20230407 | 2023-04-03 | 2023-04-06 | 透明 | ＜2 | 71.88 | 138 | 5.8 |  |  | 合格
物源 | 华达 | NL335 | 1000Kg/桶 | 16000 | 20230339 | 2023-03-10 | 2023-04-06 | 透明 | ＜2 | 60.75 | 17 | 5.7 |  |  | 合格
物源 | 华达 | NL335 | 1000Kg/桶 | 17000 | 20230340 | 2023-03-10 | 2023-04-06 | 透明 | ＜2 | 60.72 | 19 | 4.6 |  |  | 合格
物源 | 华达 | NL568 | 200Kg/桶 | 5200 | 20230323 | 2023-03-04 | 2023-04-06 | 透明 | ＜17 | 78.34 | 16 | 49.3 |  |  | 合格
物源 | 秦篆 | WX-J804 | 200Kg/桶 | 12800 | 20230389 | 2023-03-24 | 2023-04-06 | 透明 | ＜1 | 68.51 | 4322 | 6.7 |  |  | 合格
物源 | 秦篆 | WX-J804 | 200Kg/桶 | 12400 | 20230403 | 2023-04-03 | 2023-04-06 | 透明 | ＜1 | 68.80 | 4218 | 6.8 | 1;1透明 |  | 合格
物源 | 亚泰 | NL301T | 200Kg/桶 | 14000 | 20230406 | 2023-04-04 | 2023-04-06 | 透明 | ＜2 | 75.08 | 27 | 4.5 |  |  | 合格
物源 | 格瑞特 | NL659 | 200Kg/桶 | 4800 | 20230324 | 2023-03-07 | 2023-04-06 | 透明 | ＜2 | 41.64 | 29 | 0.9 |  |  | 合格
物源 | 中来 | PR01 | 200Kg/桶 |  | 20230385 | 2023-03-27 | 2023-04-06 | 透明 | ＜2 | 64.66 | 43 | 5.3 |  |  | 合格
物源 | 亚美方舟 | P20A | 200Kg/桶 | 4600 | 20230411 | 2023-04-04 | 2023-04-06 | 透明 | 8 | 78.73 | 19 | 40.4 |  |  | 合格
物源 | 谢涛 | NL3070-1 | 200Kg/桶 | 13200 | 20230362 | 2023-03-25 | 2023-04-07 | 透明 | ＜2 | 71.83 | 1110 | 6.4 |  |  | 合格
物源 | 谢涛 | NL3129-1 | 200Kg/桶 | 13800 | 20230336 | 2023-03-08 | 2023-04-07 | 透明 | ＜2 | 65.33 | 1178 | 7.0 |  |  | 合格
物源 | 中泰 | NL108G | 200Kg/桶 | 13400 | 20230372 | 2023-03-16 | 2023-04-08 | 透明 | ＜2 | 79.06 | 63 | 6.8 |  |  | 合格
物源 | 星泉 | NL1080 | 200Kg/桶 | 5600 | 202303105 | 2023-03-24 | 2023-04-08 | 透明 | ＜2 | 78.30 |  | 54.6 |  |  | 合格
物源 | 星泉 | NL301T-5 | 200Kg/桶 | 13000 | 20230413 | 2023-04-04 | 2023-04-08 | 透明 | ＜2 | 71.23 | 130 | 5.6 |  |  | 合格
物源 | 星泉 | NL301T-5 | 200Kg/桶 | 13600 | 20230408 | 2023-04-04 | 2023-04-08 | 透明 | ＜2 | 71.43 | 115 | 4.9 |  |  | 合格
物源 | 中来 | PR01 | 200Kg/桶 | 14800 | 20230387 | 2023-03-29 | 2023-04-08 | 透明 | ＜2 | 65.77 | 44 | 5.2 |  |  | 合格
物源 | 中来 | PR01 | 200Kg/桶 | 15400 | 20230366 | 2023-03-18 | 2023-04-08 | 透明 | ＜2 | 65.95 | 42 | 5.6 |  |  | 合格
物源 | 中来 | PR01 | 200Kg/桶 |  | 20230385 | 2023-03-27 | 2023-04-08 | 透明 | ＜2 | 64.66 | 43 | 5.3 |  |  | 合格
物源 | 中来 | PR01 | 200Kg/桶 |  | 20230386 | 2023-03-29 | 2023-04-08 | 透明 | ＜2 | 64.44 | 41 | 5.1 |  |  | 合格
物源 | 中来 | PR02 | 200Kg/桶 |  | 20230416 | 2023-01-05 | 2023-04-10 | 透明 | ＜2 | 65.94 | 102 | 5.9 |  |  | 合格
物源 | 长润发 | HW3001 | 200Kg/桶 | 13600 | 20230381 | 2023-03-30 | 2023-04-10 | 透明 | ＜2 | 70.52 | 485 | 4.7 |  |  | 合格
物源 | 华达 | NL301H | 200Kg/桶 | 16000 | 20230379 | 2023-03-20 | 2023-04-10 | 透明 | ＜3 | 60.00 | 19 | 5.5 |  |  | 合格
物源 | 华达 | NL335 | 1000Kg/桶 | 17000 | 20230340 | 2023-03-10 | 2023-04-10 | 透明 | ＜2 | 60.72 | 19 | 4.6 |  |  | 合格
物源 | 谢总 | NL396C | 200Kg/桶 | 15800 | 20230427 | 2023-04-10 | 2023-04-10 | 透明 | ＜2 | 58.60 | 28 | 6.2 |  |  | 合格
物源 | 华达 | NL335 | 1000Kg/桶 |  | 20230422 | 2023-04-10 | 2023-04-10 | 透明 | ＜2 | 59.36 | 20 | 5.8 |  |  | 合格
物源 | 谢涛 | NL3129-1 | 200Kg/桶 | 13800 | 20230336 | 2023-03-08 | 2023-04-10 | 透明 | ＜2 | 65.33 | 1178 | 7.0 |  |  | 合格
物源 | 谢涛 | NL3070-1 | 200Kg/桶 | 13600 | 20230363 | 2023-03-26 | 2023-04-10 | 透明 | ＜2 | 71.15 | 1023 | 8.2 |  |  | 合格
物源 | 谢涛 | NL3129-1 | 200Kg/桶 | 14000 | 20230398 | 2023-03-28 | 2023-04-10 | 透明 | ＜2 | 65.71 | 1070 | 6.9 |  |  | 合格
物源 | 双鑫 | NL325 | 200Kg/桶 | 17800 | 202303111 | 2023-03-31 | 2023-04-11 | 透明 | ＜2 | 60.58 | 16 | 5.4 |  |  | 合格
物源 | 中来 | PR01 | 200Kg/桶 | 14800 | 20230387 | 2023-03-29 | 2023-04-11 | 透明 | ＜2 | 65.77 | 44 | 5.2 |  |  | 合格
物源 | 中来 | PR01 | 200Kg/桶 | 14800 | 20230401 | 2023-04-04 | 2023-04-11 | 透明 | ＜2 | 65.82 | 43 | 4.9 |  |  | 合格
物源 | 中来 | PR01 | 200Kg/桶 |  | 20230402 | 2023-04-04 | 2023-04-11 | 透明 | ＜2 | 65.34 | 42 | 4.6 |  |  | 合格
物源 | 中来 | PR01 | 200Kg/桶 |  | 20230418 | 2023-04-11 | 2023-04-11 | 透明 | ＜2 | 64.48 | 40 | 4.8 |  |  | 合格
物源 | 新瑞邦 | NL301F | 200Kg/桶 | 18200 | 20230397 | 20223-03-27 | 2023-04-11 | 透明 | ＜2 | 60.73 | 18 | 4.9 |  |  | 合格
物源 | 新瑞邦 | NL380G | 200Kg/桶 | 13400 | 20230372 | 2023-03-16 | 2023-04-11 | 透明 | ＜2 | 79.06 | 63 | 6.8 |  |  | 合格
物源 | 马文超 | HW1007 | 200Kg/桶 | 13600 | 202303103 | 2023-03-29 | 2023-04-11 | 透明 | ＜2 | 64.9 | 14328 | 3.8 |  |  | 合格
物源 | 亘元 | NL301H | 1000Kg/桶 | 16000 | 20230379 | 2023-03-20 | 2023-04-11 | 透明 | ＜3 | 60.00 | 19 | 5.5 |  |  | 合格
物源 | 亘元 | NL301H | 1000Kg/桶 | 16000 | 20230395 | 2023-03-25 | 2023-04-11 | 透明 | ＜2 | [5 empty] | 合格
物源 | 亘元 | NL335-62 | 1000Kg/桶 | 17000 | 20230422 | 2023-04-10 | 2023-04-11 | 透明 | ＜2 | 59.36 | 20 | 5.8 |  |  | 合格
物源 | 亚泰 | A-A81 | 200Kg/桶 | 5000 | 20230433 | 2023-04-11 | 2023-04-11 | 透明 | ＜2 | 59.67 | 11 | 70.1 |  |  | 合格
物源 | 齐昊 | NL173-60 | 200Kg/桶 | 17000 | 20230423 | 2023-04-11 | 2023-04-11 | 透明 | ＜2 | 60.57 | 20 | 5.2 |  |  | 合格
物源 | 仁乐 | NL7130M | 200Kg/桶 | 5600 | 20230322 | 2023-03-11 | 2023-04-11 | 透明 | 11 | 63.11 | 19 | 0.25 |  |  | 合格
物源 | 新瑞邦 | NL327M | 200Kg/桶 | 11000 | 20230371 | 2023-03-28 | 2023-04-11 | 透明 | ＜2 | 59.36 | 19 | 4.9 |  |  | 合格
物源 | 宣晨 | L-01 | 200Kg/桶 | 5600 | 20230433 | 2023-04-11 | 2023-04-11 | 透明 | ＜2 | 51.67 | 11 | 70.1 |  |  | 合格
物源 | 宣晨 | XC1535 | 200Kg/桶 | 10600 | 20230419 | 2023-04-11 | 2023-04-11 | 透明 | ＜2 | 75.16开 | 123 | 33.8 |  |  | 合格
物源 | 谢总 | NL396C | 200Kg/桶 | 15800 | 20230427 | 2023-04-10 | 2023-04-11 | 透明 | ＜2 | 58.60 | 28 | 6.2 |  |  | 合格
物源 | 吉鑫 | NL580 | 235Kg/桶 | 9870 |  | 2023-04-09 | 2023-04-12 | 透明 | ＜1 | 51.88 | 54 | 无 |  |  | 合格
物源 | 星泉 | NL301T-5 | 200Kg/桶 | 13000 | 20230413 | 2023-04-04 | 2023-04-12 | 透明 | ＜2 | 71.23 | 130 | 5.6 |  |  | 合格
物源 | 星泉 | NL1080 | 200Kg/桶 | 5600 | 202303105 | 2023-03-24 | 2023-04-12 | 透明 | ＜2 | 78.30 |  | 54.6 |  |  | 合格
物源 | 赵总 | NL1681 | 200Kg/桶 | 5600 | 20230433 | 2023-04-11 | 2023-04-12 | 透明 | ＜2 | 51.67 | 11 | 70.1 |  |  | 合格
物源 | 华联 | NL325 | 200Kg/桶 | 16200 | 20230370 | 2023-03-19 | 2023-04-12 | 透明 | ＜2 | 60.89 | 18 | 5.5 |  |  | 合格
物源 | 华联 | NL301T | 200Kg/桶 | 12000 | 20230394 | 2023-03-24 | 2023-04-12 | 透明 | ＜4 | 73.65 | 24 | 6.3 |  |  | 合格
物源 | 华联 | NL301T | 200Kg/桶 | 12800 | 20230404 | 2023-04-03 | 2023-04-12 | 透明 | ＜3 | 73.15 | 32 | 4.8 |  |  | 合格
物源 | 中来 | PR01 | 200Kg/桶 | 15600 | 20230418 | 2023-04-11 | 2023-04-12 | 透明 | ＜2 | 64.48 | 40 | 4.8 |  |  | 合格
物源 | 华联 | NL325 | 200Kg/桶 | 17000 | 20230437 | 2023-04-12 | 2023-04-12 | 透明 | ＜2 | 60.58 | 24 | 5.9 |  |  | 合格
物源 | 赵总 | NL301F | 200Kg/桶 | 18200 | 20230397 | 20223-03-27 | 2023-04-13 | 透明 | ＜2 | 60.73 | 18 | 4.9 |  |  | 合格
物源 | 赵总 | NL301F | 200Kg/桶 | 17000 | 20230425 | 2023-04-12 | 2023-04-13 | 透明 | ＜3 | 61.39 | 18 | 4.4 |  |  | 合格
物源 | 杨玉河 | NL301F | 25Kg/桶 | 17200 | 20230425 | 2023-04-12 | 2023-04-13 | 透明 | ＜3 | 61.39 | 18 | 4.4 |  |  | 合格
物源 | 星泉 | NL301T-5 | 1000Kg/桶 | 13400 | 20230436 | 2023-04-13 | 2023-04-13 | 透明 | ＜2 | 71.58 | 135 | 5.0 |  | 0.06 | 合格
物源 | 谢总 | NL3013 | 1000Kg/桶 | 13400 | 20230436 | 2023-04-13 | 2023-04-13 | 透明 | ＜2 | 71.58 | 135 | 5.0 |  | 0.06 | 合格
物源 | 众创油漆 | NL301F | 200Kg/桶 | 17000 | 20230425 | 2023-04-12 | 2023-04-13 | 透明 | ＜3 | 61.39 | 18 | 4.4 |  |  | 合格
物源 | 中来 | PR01 | 200Kg/桶 | 15600 | 20230418 | 2023-04-11 | 2023-04-13 | 透明 | ＜2 | 64.48 | 40 | 4.8 |  |  | 合格
物源 | 中来 | PR01 | 200Kg/桶 |  | 20230415 | 2023-04-12 | 2023-04-13 | 透明 | ＜2 | 64.48 | 39 | 4.1 |  |  | 合格
物源 | 中来 | PR01 | 200Kg/桶 |  | 20230414 | 2023-04-13 | 2023-04-13 | 透明 | ＜2 | 65.17 | 41 | 4.7 |  |  | 合格
物源 | 捷润 | NL362 | 1000Kg/桶 | 17600 | 20230421 | 2023-04-10 | 2023-04-13 | 透明 | ＜2 | 60.45 | 17 | 4.3 |  | 混浊 | 合格
物源 | 华达 | NL301F | 200Kg/桶 | 18200 | 20230397 | 20223-03-27 | 2023-04-14 | 透明 | ＜2 | 60.73 | 18 | 4.9 |  |  | 合格
物源 | 华达 | NL301H | 1000Kg/桶 | 16000 | 20230395 | 2023-03-25 | 2023-04-14 | 透明 | ＜2 | 60.99 | 17 | 4.7 |  |  | 合格
物源 | 华达 | NL325 | 200Kg/桶 | 17000 | 20230437 | 2023-04-12 | 2023-04-14 | 透明 | ＜2 | 60.58 | 24 | 5.9 |  |  | 合格
物源 | 华达 | NL568 | 200Kg/桶 | 5200 | 20230323 | 2023-03-04 | 2023-04-14 | 透明 | ＜17 | 78.34 | 16 | 49.3 |  |  | 合格
物源 | 江门制漆 | NL301H | 200Kg/桶 | 17000 | 20230439 | 2023-04-14 | 2023-04-14 | 透明 | ＜2 | 60.71 | 20 | 4.8 |  |  | 合格
物源 | 星泉 | NL1080 | 200Kg/桶 | 5600 | 202303105 | 2023-03-24 | 2023-04-14 | 透明 | ＜2 | 78.30 |  | 54.6 |  |  | 合格
物源 | 赵总 | NL1681 | 200Kg/桶 | 5600 | 20230433 | 2023-04-11 | 2023-04-14 | 透明 | ＜2 | 51.67 | 11 | 70.1 |  |  | 合格
物源 | 谢涛 | NL3129-1 | 200Kg/桶 | 14000 | 20230398 | 2023-03-28 | 2023-04-14 | 透明 | ＜2 | 65.71 | 1070 | 6.9 |  |  | 合格
物源 | 谢涛 | NL3070-1 | 200Kg/桶 | 13600 | 20230363 | 2023-03-26 | 2023-04-15 | 透明 | ＜2 | 71.15 | 1023 | 8.2 |  |  | 合格
物源 | 谢涛 | NL3070-1 | 200Kg/桶 | 13400 | 20230429 | 2023-04-11 | 2023-04-15 | 透明 | ＜2 | 71.81 | 1127 | 6.9 |  |  | 合格
物源 | 谢涛 | NL3129-1 | 200Kg/桶 | 14000 | 20230398 | 2023-03-28 | 2023-04-15 | 透明 | ＜2 | 65.71 | 1070 | 6.9 |  |  | 合格
物源 | 中来 | PR01 | 200Kg/桶 |  | 20230414 | 2023-04-13 | 2023-04-16 | 透明 | ＜2 | 65.17 | 41 | 4.7 |  |  | 合格
物源 | 星泉 | NL1681 | 200Kg/桶 | 5600 | 20230433 | 2023-04-11 | 2023-04-16 | 透明 | ＜2 | 51.67 | 11 | 70.1 |  |  | 合格
物源 | 星泉 | NL301T-5 | 200Kg/桶 | 13000 | 20230435 | 2023-04-14 | 2023-04-16 | 透明 | ＜2 | 71.31 | 113 | 5.5 |  |  | 合格
物源 | 李总 | NL3070-1 | 200Kg/桶 | 13600 | 20230428 | 2023-04-140 | 2023-04-16 | 透明 | ＜2 | 71.35 | 981 | 6.8 |  |  | 合格
物源 | 明冠 | T203 | 200Kg/桶 | 15000 | 20230416 | 2023-04-16 | 2023-04-16 | 透明 | ＜2 | 63.84 | 2594 | 4.6 | 26.1 |  | 合格
物源 | 中来 | PR01 | 200Kg/桶 | 15000 | 20230416 | 2023-04-16 | 2023-04-16 | 透明 | ＜2 | 63.84 | 36 | 4.4 |  |  | 合格
物源 | 恒远 | NL301B | 200Kg/桶 | 18600 | 20230445 | 2023-04-16 | 2023-04-17 | 透明 | ＜3 | 61.07 | 18 | 4.8 |  |  | 合格
物源 | 双鑫汇 | NL301A | 200Kg/桶 | 17000 | 20230425 | 2023-04-12 | 2023-04-17 | 透明 | ＜3 | 61.39 | 18 | 4.4 |  |  | 合格
物源 | 齐昊 | NL173-60 | 200Kg/桶 | 16200 | 20230370 | 2023-03-19 | 2023-04-17 | 透明 | ＜2 | 60.89 | 18 | 5.5 |  |  | 合格
物源 | 爱普瑞 | NL3800 | 200Kg/桶 | 12400 | 20230388 | 2023-03-24 | 2023-04-17 | 透明 | ＜2 | 78.17 | 53 | 4.4 |  |  | 合格
物源 | 齐昊 | NL173-60 | 200Kg/桶 | 18000 | 20230441 | 2023-04-15 | 2023-04-17 | 透明 | ＜2 | 61.39 | 19 | 5.7 |  |  | 合格
物源 | 长润发 | HW1008 | 201Kg/桶 | 14800 | 20230375 | 2023-03-18 | 2023-04-18 | 透明 | 2 | 59.93 | 19147 | 8.4 |  |  | 合格
物源 | 长润发 | HW3001 | 200Kg/桶 | 13600 | 20230381 | 2023-03-30 | 2023-04-18 | 透明 | ＜2 | 70.52 | 40481 | 4.7 |  |  | 合格
物源 | 长润发 | HW1008 | 200Kg/桶 | 15000 | 202303102 | 2023-03-27 | 2023-04-18 | 透明 | ＜2 | 58.8 | 20070 | 9 |  |  | 合格
物源 | 长润发 | HW1007 | 200Kg/桶 | 13600 | 202303103 | 2023-03-29 | 2023-04-18 | 透明 | ＜2 | 64.9 | 14328 | 3.8 |  |  | 合格
物源 | 华信 | NL1681 | 200Kg/桶 | 5600 | 20230433 | 2023-04-11 | 2023-04-18 | 透明 | ＜2 | 51.67 | 11 | 70.1 |  |  | 合格
物源 | 谢涛 | NL3070-1 | 200Kg/桶 | 13400 | 20230429 | 2023-04-11 | 2023-04-18 | 透明 | ＜2 | 71.81 | 1127 | 6.9 |  |  | 合格
物源 | 华信 | NL301F | 200Kg/桶 | 18600 | 20230445 | 2023-04-16 | 2023-04-18 | 透明 | ＜3 | 61.07 | 18 | 4.8 |  |  | 合格
物源 | 华信 | NL3010-60 | 200Kg/桶 | 15200 | 20230216 | 2023-02-11 | 2023-04-18 | 透明 | ＜2 | 60.82 | 43 | 5.7 |  |  | 合格
物源 | 华信 | NL3010-60 | 200Kg/桶 | 15200 | 20230430 | 2023-04-12 | 2023-04-18 | 透明 | ＜2 | 60.75 | 31 | 5.3 |  |  | 合格
物源 | 科盛 | NL3090 | 200Kg/桶 | 13800 | 20230298 | 2023-02-26 | 2023-04-18 | 透明 | ＜2 | 60.48 | 26 | 3.7 |  |  | 合格
物源 | 仁乐 | NL7130M | 200Kg/桶 | 5600 | 20230322 | 2023-03-11 | 2023-04-19 | 透明 | 11 | 61.11 | 19 | 0.25 |  |  | 合格
物源 | 华达 | NL301H | 200Kg/桶 | 17000 | 20230426 | 2023-04-13 | 2023-04-20 | 透明 | ＜2 | 62.7 | 20 | 4.6 |  |  | 合格
物源 | 华达 | NL335 | 200Kg/桶 | 18000 | 20230442 | 2023-04-16 | 2023-04-20 | 透明 | ＜2 | 60.76 | 21 | 5.9 |  |  | 合格
| 联盟 | NL1681 | 200Kg/桶 | 5300 | 20230377 | 2023-03-20 | 2023-04-20 | 透明 | ＜2 | 51.48 | 10 | 71.2 |  |  | 合格
物源 | 美尔利 | NL301T-75 | 200Kg/桶 | 14000 | 20230406 | 2023-04-04 | 2023-04-20 | 透明 | ＜2 | 75.08 | 27 | 4.5 |  |  | 合格
物源 | 长润发 | HW1007 | 200Kg/桶 | 13600 | 202303103 | 2023-03-29 | 2023-04-20 | 透明 | ＜2 | 64.9 | 14328 | 3.8 |  |  | 合格
物源 | 长润发 | HW1007 | 200Kg/桶 | 13600 | 202303112 | 2023-03-31 | 2023-04-20 | 透明 | ＜2 | 65.58 | 13794 | 3.3 |  |  | 合格
物源 | 星泉 | NL301T-75 | 200Kg/桶 | 13000 | 20230463 | 2023-04-20 | 2023-04-20 | 透明 | ＜2 | 71.27 | 127 | 5.0 |  |  | 合格
物源 | 明冠 | T203 | 200Kg/桶 | 9400 | 20230451 | 2023-04-20 | 2023-04-20 | 透明 | ＜2 | 65.24 | 2992 | 4.8 | 27.7 |  | 合格
物源 | 福斯特 | NL387 | 200Kg/桶 | 9400 | 20230451 | 2023-04-20 | 2023-04-20 | 透明 | ＜2 | 65.24 | 44 | 4.8 |  |  | 合格
物源 | 福斯特 | NL387 | 200Kg/桶 | 15400 | 20230452 | 2023-04-20 | 2023-04-20 | 透明 | ＜2 | 65.07 | 42 | 4.8 |  |  | 合格
物源 | 中来 | PR01 | 200Kg/桶 |  | 20230452 | 2023-04-20 | 2023-04-20 | 透明 | ＜2 | 65.07 | 42 | 4.8 |  |  | 合格
物源 | 中来 | PR01 | 200Kg/桶 |  | 20230453 | 2023-04-20 | 2023-04-20 | 透明 | ＜2 | 65.52 | 40 | 5.4 |  |  | 合格
物源 | 中来 | PR02 | 200Kg/桶 |  | 20230476 | 2023-04-20 | 2023-04-20 | 透明 | ＜2 | 64.62 | 95 | 5.2 |  |  | 合格
物源 | 联众 | NL301B | 200Kg/桶 | 17000 | 20230425 | 2023-04-12 | 2023-04-20 | 透明 | ＜3 | 61.39 | 18 | 4.4 |  |  | 合格
物源 |  |  | 200Kg/桶 | 13600 | 20230466 | 2023-04-21 | 2023-04-21 | 透明 | ＜2 | 70.80 | 1086 | 8.1 |  |  | 合格
物源 | 浩达 | NL301T-75 | 200Kg/桶 | 12800 | 20230404 | 2023-04-03 | 2023-04-22 | 透明 | ＜3 | 73.15 | 32 | 4.8 |  |  | 合格
物源 | 浩达 | NL3013 | 200Kg/桶 | 13000 | 20230463 | 2023-04-20 | 2023-04-22 | 透明 | ＜1 | 71.27 | 127 | 5.0 |  |  | 合格
物源 | 浩达 | NL3013 | 200Kg/桶 | 13000 | 20230464 | 2023-04-21 | 2023-04-22 | 透明 | ＜1 | 71.93 | 116 | 5.3 |  |  | 合格
物源 | 科瑞 | NL301A | 200Kg/桶 | 17000 | 20230425 | 2023-04-12 | 2023-04-22 | 透明 | ＜3 | 61.39 | 18 | 4.4 |  |  | 合格
物源 | 科瑞 | NL301F | 200Kg/桶 | 18600 | 20230445 | 2023-04-16 | 2023-04-22 | 透明 | ＜3 | 61.07 | 18 | 4.8 |  |  | 合格
物源 | 齐昊 | NL173-60 | 200Kg/桶 | 17000 | 20230423 | 2023-04-11 | 2023-04-22 | 透明 | ＜2 | 60.57 | 20 | 5.2 |  |  | 合格
物源 | 科瑞 | NL325 | 200Kg/桶 | 17200 | 20230424 | 2023-04-14 | 2023-04-22 | 透明 | ＜2 | 60.81 | 17 | 5.9 |  |  | 合格
物源 | 科瑞 | NL301P | 200Kg/桶 | 18200 | 20230460 | 2023-04-20 | 2023-04-22 | 透明 | ＜2 | 61.37 | 18 | 5.2 |  |  | 合格
物源 | 中来 | PR01 | 200Kg/桶 |  | 20230452 | 2023-04-20 | 2023-04-22 | 透明 | ＜2 | 65.07 | 42 | 4.8 |  |  | 合格
物源 | 中来 | PR01 | 200Kg/桶 |  | 20230453 | 2023-04-20 | 2023-04-22 | 透明 | ＜2 | 65.52 | 40 | 5.4 |  |  | 合格
物源 | 中来 | PR01 | 200Kg/桶 |  | 20230456 | 2023-04-22 | 2023-04-22 | 透明 | ＜2 | 65.63 | 39 | 5.8 |  |  | 合格
物源 | 左总 | NL301N | 200Kg/桶 | 13000 | 20230471 | 2023-04-22 | 2023-04-22 | 透明 | ＜10 | 64.94 | 32 | 7.0 |  |  | 合格
物源 | 中来 | PR01 | 200Kg/桶 |  | 20230455 | 2023-04-22 | 2023-04-22 | 透明 | ＜2 | 65.93 | 43 | 5.3 |  |  | 合格
物源 | 长润发 | HW3001 | 200Kg/桶 | 13600 | 20230381 | 2023-03-30 | 2023-04-23 | 透明 | ＜2 | 70.52 | 40481 | 4.7 |  |  | 合格
物源 | 中来 | PR01 | 200Kg/桶 |  | 20230455 | 2023-04-22 | 2023-04-23 | 透明 | ＜2 | 65.93 | 43 | 5.3 |  |  | 合格
物源 | 联盟 | NL1380 | 200Kg/桶 | 5600 | 202303105 | 2023-03-24 | 2023-04-23 | 透明 | ＜2 | 78.30 |  | 54.6 |  |  | 合格
物源 | 联盟 | CK1052 | 200Kg/桶 | 2450 | 20220869 | 2022-08-24 | 2023-04-23 | 透明 | ＜2 | 54.86 | 8 | 191.0 |  |  | 合格
物源 | 联盟 | NL1380 | 25Kg/桶 | 5300 | 20230447 | 2023-04-15 | 2023-04-23 | 透明 | ＜2 | 78.11 |  | 54.1 |  |  | 合格
物源 | 中来 | PR01 | 200Kg/桶 |  | 20230454 | 2023-04-22 | 2023-04-23 | 透明 | ＜2 | 65.82 | 44 | 4.9 |  |  | 合格
物源 | 中来 | PR02 | 200Kg/桶 |  | 20230476 | 2023-04-20 | 2023-04-23 | 透明 | ＜2 | 64.62 | 95 | 5.2 |  |  | 合格
物源 | 中来 | NL387-6 | 200Kg/桶 |  | 20230454 | 2023-04-22 | 2023-04-23 | 透明 | ＜2 | 65.82 | 44 | 4.9 |  |  | 合格
物源 | 谢涛 | NL3129-1 | 200Kg/桶 | 14000 | 20230398 | 2023-03-28 | 2023-04-23 | 透明 | ＜2 | 65.71 | 1070 | 6.9 |  |  | 合格
物源 | 谢涛 | NL3070-1 | 200Kg/桶 | 13600 | 20230466 | 2023-04-21 | 2023-04-23 | 透明 | ＜2 | 70.80 | 1086 | 8.1 |  |  | 合格
物源 | 谢涛 | NL3070-1 | 200Kg/桶 | 13600 | 20230467 | 2023-04-22 | 2023-04-23 | 透明 | ＜2 | 71.27 | 1120 | 8.3 |  |  | 合格
物源 | 彦博 | NL609-40K | 200Kg/桶 | 5200 | 20221037 | 2022-10-31 | 2023-04-24 | 透明 | ＜2 | 44.10 | 44 | 0.2 |  |  | 合格
物源 | 彦博 | NL952 | 200Kg/桶 | 16000 | 20230228 | 2023-02-12 | 2023-04-24 | 透明 | ＜2 | 63.95 | 21 | 5.5 |  |  | 合格
物源 | 白总 | NL3070 | 200Kg/桶 | 11800 | 202303104 | 2023-03-27 | 2023-04-25 | 透明 | ＜2 | 71.52 | 1752 | 10.6 |  |  | 合格
物源 | 白总 | NL3070 | 200Kg/桶 | 12600 | 20221120 | 2023-04-25 | 2023-04-25 | 透明 | ＜2 | 71.49 | 1787 | 7.5 |  |  | 合格
物源 | 亘元 | NL301H | 200Kg/桶 | 18200 | 20230397 | 20223-03-27 | 2023-04-25 | 透明 | ＜2 | 60.73 | 18 | 4.9 |  |  | 合格
物源 | 亘元 | NL301H | 200Kg/桶 | 17000 | 20230426 | 2023-04-13 | 2023-04-25 | 透明 | ＜2 | 61.7 | 20 | 4.6 |  |  | 合格
物源 | 亘元 | NL335-62 | 200Kg/桶 | 18000 | 20230442 | 2023-04-16 | 2023-04-25 | 透明 | ＜2 | 60.76 | 21 | 5.9 |  |  | 合格
物源 | 亘元 | NL335-62 | 200Kg/桶 | 17000 | 20230438 | 2023-04-13 | 2023-04-25 | 透明 | ＜2 | 60.23 | 23 | 5.6 |  |  | 合格
物源 | 华达 | NL301H | 200Kg/桶 | 17000 | 20230426 | 2023-04-13 | 2023-04-25 | 透明 | ＜2 | 61.7 | 20 | 4.6 |  |  | 合格
物源 | 华达 | NL301H | 200Kg/桶 | 18000 | 20230459 | 2023-04-19 | 2023-04-25 | 透明 | ＜2 | 61.08 | 19 | 4.7 |  |  | 合格
物源 | 华达 | NL335 | 200Kg/桶 | 17000 | 20230438 | 2023-04-13 | 2023-04-25 | 透明 | ＜2 | 60.23 | 23 | 5.6 |  |  | 合格
物源 | 华达 | NL568 | 200Kg/桶 | 5200 | 20230323 | 2023-03-04 | 2023-04-25 | 透明 | ＜17 | 78.34 | 16 | 49.3 |  |  | 合格
物源 | 华达 | NL568 | 200Kg/桶 | 5200 | 202303108 | 2023-03-27 | 2023-04-25 | 透明 | ＜16 | 78.23 | 17 | 47.5 |  |  | 合格
物源 | 新瑞邦 | NL327M | 200Kg/桶 | 11000 | 20230371 | 2023-03-28 | 2023-04-25 | 透明 | ＜2 | 59.36 | 19 | 4.9 |  |  | 合格
物源 | 新瑞邦 | NL301F | 200Kg/桶 | 18200 | 20230460 | 2023-04-20 | 2023-04-25 | 透明 | ＜2 | 61.37 | 18 | 5.2 |  |  | 合格
物源 | 中来 | PR02 | 200Kg/桶 |  | 20230474 | 2023-04-25 | 2023-04-25 | 透明 | ＜2 | 66.51 | 101 | 5.2 |  |  | 合格
物源 | 中来 | PR01 | 200Kg/桶 |  | 20230473 | 2023-04-25 | 2023-04-25 | 透明 | ＜2 | 65.23 | 39 | 4.9 |  |  | 合格
物源 | 中来 | PR01 | 200Kg/桶 |  | 20230475 | 2023-04-25 | 2023-04-25 | 透明 | ＜2 | 66.27 | 42 | 5.5 |  |  | 合格
物源 | 氟鑫 | NL876-7 | 200Kg/桶 | 5400 | 20230499 | 2023-04-25 | 2023-04-25 | 透明 | ＜2 | 68.85 | 38 | 4.9 |  |  | 合格
物源 | 明冠 | T203 | 200Kg/桶 | 16600 | 20230475 | 2023-04-25 | 2023-04-25 | 透明 | ＜2 | 61.27 | 3250 | 5.5 |  |  | 合格
物源 | 回天 | HDU878 | 200Kg/桶 | 5400 | 20230499 | 2023-04-25 | 2023-04-25 | 透明 | ＜2 | 68.85 | 38 | 4.9 |  |  | 合格
物源 | 谢涛 | NL3070-1 | 200Kg/桶 | 13600 | 20230467 | 2023-04-22 | 2023-04-26 | 透明 | ＜2 | 71.27 | 1120 | 8.3 |  |  | 合格
物源 | 陶总 | NL301F | 200Kg/桶 | 16200 | 20230462 | 2023-04-26 | 2023-04-26 | 透明 | ＜2 | 60.78 | 18 | 4.2 |  |  | 合格
物源 | 谢涛 | NL3129-1 | 200Kg/桶 | 13600 | 20230470 | 2023-04-25 | 2023-04-26 | 透明 | ＜3 | 66.33 | 1155 | 6.0 |  |  | 合格
物源 | 陶总 | NL1681 | 200Kg/桶 | 5000 | 20230477 | 2023-04-26 | 2023-04-26 | 透明 | ＜2 | 51.5 | 11 | 76.9 |  |  | 合格
物源 | 新瑞邦 | NL3888 | 200Kg/桶 | 7200 | 20220942 | 2023-04-26 | 2023-04-26 | 透明 | ＜2 | 56.86 | 48 | 7.6 |  |  | 合格
物源 | 利雅 | NL173-60 | 200Kg/桶 | 18000 | 20230441 | 2023-04-15 | 2023-04-26 | 透明 | ＜2 | 61.39 | 19 | 5.7 |  |  | 合格
物源 | 利雅 | NL173-60 | 200Kg/桶 | 18200 | 20230448 | 2023-04-16 | 2023-04-26 | 透明 | ＜2 | 61.40 | 20 | 5.9 |  |  | 合格
物源 | 联众 | NL301B | 200Kg/桶 | 18200 | 20230460 | 2023-04-20 | 2023-04-26 | 透明 | ＜2 | 61.37 | 18 | 5.2 |  |  | 合格
物源 | 联众 | NL301B | 200Kg/桶 | 16200 | 20230462 | 2023-04-26 | 2023-04-26 | 透明 | ＜2 | 60.78 | 18 | 4.2 |  |  | 合格
物源 | 恒远 | NL301B | 200Kg/桶 | 16200 | 20230462 | 2023-04-26 | 2023-04-26 | 透明 | ＜2 | 60.78 | 18 | 4.2 |  |  | 合格
物源 | 赵总 | NL301F | 200Kg/桶 | 16200 | 20230462 | 2023-04-26 | 2023-04-27 | 透明 | ＜2 | 60.78 | 18 | 4.2 |  |  | 合格
物源 | 谢总 | NL3013 | 200Kg/桶 | 13000 | 20230464 | 2023-04-21 | 2023-04-27 | 透明 | ＜2 | 71.93 | 116 | 5.3 |  |  | 合格
物源 | 仕全兴 | NL3070H | 200Kg/桶 | 5400 | 202304103 | 2023-04-27 | 2023-04-27 | 透明 | ＜2 | 70.99 | 1047 | 7.2 |  |  | 合格
物源 | 众创 | NL3013 | 200Kg/桶 | 15200 | 20230216 | 2023-02-11 | 2023-04-27 | 透明 | ＜2 | 60.82 | 43 | 5.7 |  |  | 合格
物源 | 众创 | NL327M | 200Kg/桶 | 17800 | 20221208 | 2022-12-03 | 2023-04-27 | 透明 | ＜2 | 61.19 | 21 | 5.3 |  |  | 合格
物源 | 众创 | NL301F | 200Kg/桶 | 16200 | 20230462 | 2023-04-26 | 2023-04-27 | 透明 | ＜2 | 60.78 | 18 | 4.2 |  |  | 合格
物源 | 众创 | NL327M | 200Kg/桶 | 11000 | 20230371 | 2023-03-28 | 2023-04-27 | 透明 | ＜2 | 59.36 | 19 | 4.9 |  |  | 合格
物源 | 中来 | PR01 | 200Kg/桶 | 15200 | 20230480 | 2023-04-27 | 2023-04-27 | 透明 | ＜2 | 65.13 | 43 | 5.1 |  |  | 合格
物源 | 中来 | PR01 | 200Kg/桶 | 14800 | 20230481 | 2023-04-27 | 2023-04-27 | 透明 | ＜2 | 66.12 | 40 | 5.5 |  |  | 合格
物源 | 福斯特 | NL387 | 200Kg/桶 | 16800 | 20230480 | 2023-04-27 | 2023-04-28 | 透明 | ＜2 | 65.13 | 43 | 5.1 |  |  | 合格
物源 | 鑫双汇 | NL301A | 200Kg/桶 | 16200 | 20230462 | 2023-04-26 | 2023-04-28 | 透明 | ＜2 | 60.78 | 18 | 4.2 |  |  | 合格
物源 | 鑫双汇 | NL301A | 200Kg/桶 | 15800 | 20230497 | 2023-04-27 | 2023-04-28 | 透明 | ＜2 | 61.24 | 18 | 4.5 |  |  | 合格
物源 | 科畅达 | NL1180 | 200Kg/桶 | 5600 | 202303105 | 2023-03-24 | 2023-04-29 | 透明 | ＜2 | 78.30 |  | 54.6 |  |  | 合格
物源 | 科畅达 | NL3098A | 200Kg/桶 | 15000 | 20221209 | 2022-12-03 | 2023-04-29 | 透明 | ＜2 | 60.12 | 19 | 4.4 |  |  | 合格
物源 | 利雅 | NL173-60 | 200Kg/桶 | 18200 | 20230448 | 2023-04-16 | 2023-04-29 | 透明 | ＜2 | 61.40 | 20 | 5.9 |  |  | 合格
物源 | 中来 | PR01 | 200Kg/桶 | 14800 | 20230481 | 2023-04-27 | 2023-04-29 | 透明 | ＜2 | 66.12 | 40 | 5.5 |  |  | 合格
物源 | 刘康博 | NL3229 | 200Kg/桶 | 13600 | 20230470 | 2023-04-25 | 2023-04-30 | 透明 | ＜3 | 66.33 | 1155 | 6.0 |  |  | 合格
物源 | 刘康博 | NL3107 | 200Kg/桶 | 13000 | 20230450 | 2023-04-19 | 2023-04-30 | 透明 | ＜3 | 65.55 | 169 | 2.6 |  |  | 合格
物源 | 马文超 | NL3107 | 200Kg/桶 | 13000 | 20230450 | 2023-04-19 | 2023-04-30 | 透明 | ＜3 | 65.55 | 169 | 2.6 |  |  | 合格
物源 | 旭川 | NL3080 | 200Kg/桶 | 5200 | 20230412 | 2023-04-13 | 2023-04-30 | 透明 | ＜2 | 78.09 | 230 | 6.1 |  |  | 合格
物源 | 福斯特 | NL387 | 200Kg/桶 | 15000 | 20230485 | 2023-04-29 | 2023-04-30 | 透明 | ＜2 | 66.10 | 42 | 5.3 |  |  | 合格
物源 | 联众 | NL301B | 200Kg/桶 | 15800 | 20230497 | 2023-04-27 | 2023-05-01 | 透明 | ＜2 | 61.24 | 18 | 4.5 |  |  | 合格
物源 | 中来 | PR01 | 200Kg/桶 | 15200 | 20230480 | 2023-04-27 | 2023-05-02 | 透明 | ＜2 | 65.13 | 43 | 5.1 |  |  | 合格
物源 | 中来 | PR01 | 200Kg/桶 | 15000 | 20230485 | 2023-04-29 | 2023-05-02 | 透明 | ＜2 | 66.10 | 42 | 5.3 |  |  | 合格
物源 | 中来 | PR01 | 200Kg/桶 | 17200 | 20230483 | 2023-04-30 | 2023-05-02 | 透明 | ＜2 | 65.07 | 42 | 5.0 |  |  | 合格
物源 | 中来 | PR01 | 200Kg/桶 | 14400 | 20230484 | 2023-04-29 | 2023-05-02 | 透明 | ＜2 | 65.72 | 43 | 5.5 |  |  | 合格
物源 | 东科 | NL358-60 | 200Kg/桶 | 16200 | 20230393 | 2023-03-30 | 2023-05-03 | 透明 | ＜2 | 60.09 | 18 | 3.6 |  |  | 合格
物源 | 东科 | NL358-60 | 200Kg/桶 | 16200 | 20230472 | 2023-04-24 | 2023-05-03 | 透明 | ＜2 | 60.98 | 19 | 4.5 |  |  | 合格
物源 | 欧尔美 | NL301T-5 | 200Kg/桶 | 13000 | 20230464 | 2023-04-21 | 2023-05-03 | 透明 | ＜2 | 71.93 | 116 | 5.3 |  |  | 合格
物源 | 欧尔美 | NL301T-5 | 200Kg/桶 | 13400 | 20230465 | 2023-04-21 | 2023-05-03 | 透明 | ＜2 | 71.10 | 129 | 5.2 |  |  | 合格
物源 | 欧尔美 | NL1681 | 200Kg/桶 | 5000 | 20230477 | 2023-04-26 | 2023-05-03 | 透明 | ＜2 | 51.5 | 11 | 76.9 |  |  | 合格
物源 | 欧尔美 | 密着剂3013 | 200Kg/桶 | 5000 | 20230477 | 2023-04-26 | 2023-05-03 | 透明 | ＜2 | 51.8 | 13 | 73.9 |  |  | 合格
物源 | 华联 | NL325 | 200Kg/桶 | 18200 | 20230448 | 2023-04-16 | 2023-05-04 | 透明 | ＜2 | 61.40 | 20 | 5.9 |  |  | 合格
物源 | 齐昊 | NL173-60 | 200Kg/桶 | 18200 | 20230448 | 2023-04-16 | 2023-05-04 | 透明 | ＜2 | 61.40 | 20 | 5.9 |  |  | 合格
物源 | 齐昊 | NL173-60 | 200Kg/桶 | 17800 | 20230237 | 2023-02-18 | 2023-05-04 | 透明 | ＜2 | 60.16 | 17 | 4.5 |  |  | 合格
物源 | 齐昊 | NL173-60 | 200Kg/桶 | 18400 | 20230449 | 2023-04-16 | 2023-05-04 | 透明 | ＜2 | 61.57 | 21 | 6.4 |  |  | 合格
物源 | 汉氏 | NL3013 | 200Kg/桶 | 13400 | 20230465 | 2023-04-21 | 2023-05-04 | 透明 | ＜2 | 71.10 | 129 | 5.2 |  |  | 合格
物源 | 铭志 | NL305B | 200Kg/桶 | 14400 | 20230226 | 2023-02-11 | 2023-05-04 | 透明 | ＜2 | 61.18 | 28 | 3.5 |  |  | 合格
物源 | 物源油漆 | NL301T | 200Kg/桶 | 13000 | 20230405 | 2023-04-04 | 2023-05-04 | 透明 | ＜4 | 73.88 | 29 | 5.0 |  |  | 合格
物源 | 物源油漆 | NL3120 | 200Kg/桶 | 16600 | 202303110 | 2023-03-31 | 2023-05-04 | 透明 | ＜2 | 55.83 | 22 | 5.6 |  |  | 合格
物源 | 杨玉河 | NL301F | 200Kg/桶 | 15800 | 20230497 | 2023-04-27 | 2023-05-04 | 透明 | ＜2 | 61.24 | 18 | 4.5 |  |  | 合格
物源 | 杨玉河 | NL1681 | 200Kg/桶 | 5000 | 20230477 | 2023-04-26 | 2023-05-04 | 透明 | ＜2 | 51.5 | 11 | 76.9 |  |  | 合格
物源 | 鑫双汇 | NL301A | 200Kg/桶 | 15800 | 20230497 | 2023-04-27 | 2023-05-04 | 透明 | ＜2 | 61.24 | 18 | 4.5 |  |  | 合格
物源 | 鑫双汇 | NL301A | 200Kg/桶 | 16800 | 20230491 | 2023-04-28 | 2023-05-04 | 透明 | ＜2 | 60.84 | 19 | 5.0 |  |  | 合格
物源 | 南邦 | NL1380 | 200Kg/桶 | 5300 | 20230447 | 2023-04-15 | 2023-05-05 | 透明 | ＜2 | 78.11 |  | 54.1 |  |  | 合格
物源 | 洵涂 | NL1387A | 200Kg/桶 | 5200 | 20230478 | 2023-04-24 | 2023-05-05 | 透明 | ＜1 | 80.72 | 11 | 3.2 |  |  | 合格
物源 | 晨辉 | NL3070-1 | 200Kg/桶 | 13600 | 20230467 | 2023-04-22 | 2023-05-05 | 透明 | ＜2 | 71.27 | 1120 | 8.3 |  |  | 合格
物源 | 晨辉 | NL3070-1 | 200Kg/桶 | 13400 | 20230468 | 2023-04-24 | 2023-05-05 | 透明 | ＜2 | 71.39 | 1145 | 8.5 |  |  | 合格
物源 | 左总 | NL3120 | 200Kg/桶 | 16600 | 202303110 | 2023-03-31 | 2023-05-05 | 透明 | ＜2 | 55.83 | 22 | 5.6 |  |  | 合格
物源 | 左总 | NL301T-75 | 200Kg/桶 | 13000 | 20230405 | 2023-04-04 | 2023-05-05 | 透明 | ＜4 | 73.88 | 29 | 5.0 |  |  | 合格
物源 | 美尔莉 | NL1681 | 200Kg/桶 | 5000 | 20230477 | 2023-04-26 | 2023-05-05 | 透明 | ＜2 | 51.5 | 11 | 76.9 |  |  | 合格
物源 | 美尔莉 | NL301T-75 | 200Kg/桶 | 12800 | 20230440 | 2023-04-15 | 2023-05-05 | 透明 | 3 | 73.82 | 23 | 5.6 |  |  | 合格
物源 | 沅冠 | NL387-3 | 200Kg/桶 | 15400 | 20230420 | 2023-04-14 | 2023-05-05 | 透明 | ＜2 | 61.09 | 18 | 4.3 |  |  | 合格
物源 | 华达 | NL335 | 200Kg/桶 | 18000 | 20230441 | 2023-04-15 | 2023-05-06 | 透明 | ＜2 | 61.39 | 19 | 5.7 |  |  | 合格
物源 | 华达 | NL335 | 200Kg/桶 | 18000 | 20230443 | 2023-04-15 | 2023-05-06 | 透明 | ＜2 | 60.31 | 21 | 6.0 |  |  | 合格
物源 | 华达 | NL301H | 200Kg/桶 | 18000 | 20230459 | 2023-04-19 | 2023-05-06 | 透明 | ＜2 | 61.08 | 19 | 4.7 |  |  | 合格
物源 | 宝垣 | NL1380 | 200Kg/桶 | 5025 | 20221232 | 2022-12-14 | 2023-05-06 | 透明 | ＜2 | 79.55 |  | 53.8 |  |  | 合格
物源 | 宝垣 | NL1681 | 200Kg/桶 | 5000 | 20230477 | 2023-04-26 | 2023-05-06 | 透明 | ＜2 | 51.5 | 11 | 76.9 |  |  | 合格
物源 | 谢涛 | NL3070-1 | 200Kg/桶 | 13400 | 20230468 | 2023-04-24 | 2023-05-06 | 透明 | ＜2 | 71.39 | 1145 | 8.5 |  |  | 合格
物源 | 谢涛 | NL3070-1 | 200Kg/桶 | 13400 | 20230487 | 2023-04-26 | 2023-05-06 | 透明 | ＜2 | 71.64 | 1124 | 8.9 |  |  | 合格
物源 | 联盟 | NL1681 | 200Kg/桶 | 5000 | 20230477 | 2023-04-26 | 2023-05-06 | 透明 | ＜2 | 51.5 | 11 | 76.9 |  |  | 合格
物源 | 联盟 | NL1380 | 200Kg/桶 | 5300 | 20230447 | 2023-04-15 | 2023-05-06 | 透明 | ＜2 | 78.11 |  | 54.1 |  |  | 合格
物源 | 联盟 | NL1387A | 200Kg/桶 | 5200 | 20230478 | 2023-04-24 | 2023-05-06 | 透明 | ＜1 | 80.72 | 11 | 3.2 |  |  | 合格
物源 | 联盟 | NL387-3 | 200Kg/桶 | 15400 | 20230420 | 2023-04-14 | 2023-05-06 | 透明 | ＜2 | 61.09 | 18 | 4.3 |  |  | 合格
物源 | 江苏中来 | PR01 | 200Kg/桶 | 17200 | 20230483 | 2023-04-30 | 2023-05-06 | 透明 | ＜2 | 65.07 | 42 | 5.0 |  |  | 合格
物源 | 江苏中来 | PR01 | 200Kg/桶 | 15200 | 20230501 | 2023-05-06 | 2023-05-06 | 透明 | ＜2 | 65.27 | 36 | 4.9 |  |  | 合格
物源 | 江苏中来 | PR01 | 200Kg/桶 | 14400 | 20230503 | 2023-05-06 | 2023-05-06 | 透明 | ＜2 | 65.67 | 43 | 4.7 |  |  | 合格
物源 | 李总 | NL3070-1 | 200Kg/桶 | 13600 | 20230428 | 2023-04-14 | 2023-05-06 | 透明 | ＜2 | 71.35 | 981 | 6.8 |  |  | 合格
物源 | 左总 | NL301T | 200Kg/桶 | 13000 | 20230405 | 2023-04-04 | 2023-05-06 | 透明 | ＜4 | 73.88 | 29 | 5.0 |  |  | 合格
物源 | 左总 | NL1681 | 200Kg/桶 | 5000 | 20230477 | 2023-04-26 | 2023-05-06 | 透明 | ＜2 | 51.5 | 11 | 76.9 |  |  | 合格
物源 | 物源油漆 | NL301T | 200Kg/桶 | 12800 | 20230440 | 2023-04-15 | 2023-05-07 | 透明 | 3 | 73.82 | 23 | 5.6 |  |  | 合格
物源 | 物源油漆 | NL301T | 200Kg/桶 | 13000 | 20230405 | 2023-04-04 | 2023-05-07 | 透明 | ＜4 | 73.88 | 29 | 5.0 |  |  | 合格
物源 | 物源油漆 | NL1681 | 200Kg/桶 | 5000 | 20230477 | 2023-04-26 | 2023-05-07 | 透明 | ＜2 | 51.5 | 11 | 76.9 |  |  | 合格
物源 | 江苏中来 | PR01 | 200Kg/桶 | 14400 | 20230503 | 2023-05-06 | 2023-05-07 | 透明 | ＜2 | 65.67 | 43 | 4.7 |  |  | 合格
物源 | 江苏中来 | PR01 | 200Kg/桶 | 15000 | 20230502 | 2023-05-06 | 2023-05-07 | 透明 | ＜2 | 66.74 | 42 | 5.0 |  |  | 合格
物源 | 联盟 | NL883-2A | 200Kg/桶 | 14800 | 20220958 | 2022-09-26 | 2023-05-07 | 透明 | ＜2 | 64.91 | 31 | 5.6 |  |  | 合格
物源 | 联盟 | NL1681 | 200Kg/桶 | 5200 | 202304100 | 2023-04-27 | 2023-05-07 | 透明 | ＜2 | 51.68 | 11 | 77.0 |  |  | 合格
物源 | 联盟 | NL1387A | 200Kg/桶 | 5200 | 20230478 | 2023-04-24 | 2023-05-07 | 透明 | ＜1 | 80.72 | 11 | 3.2 |  |  | 合格
物源 | 联盟 | NL7130M | 200Kg/桶 | 5600 | 20230322 | 2023-03-11 | 2023-05-07 | 透明 | 11 | 61.11 | 19 | 0.25 |  |  | 合格
物源 | 联盟 | NL7130M | 200Kg/桶 | 6200 | 20230522 | 2023-05-05 | 2023-05-07 | 透明 | 11 | 61.08 | 17 | 0.35 |  |  | 合格
物源 | 恒远 | NL301B | 200Kg/桶 | 16800 | 20230491 | 2023-04-28 | 2023-05-07 | 透明 | ＜2 | 60.84 | 19 | 5.0 |  |  | 合格
物源 | 恒远 | NL301B | 200Kg/桶 | 16400 | 20230509 | 2023-05-07 | 2023-05-07 | 透明 | ＜2 | 61.89 | 16 | 4.6 |  |  | 合格
物源 | 炜航 | AEP568 | 200Kg/桶 | 925 | 20221254 | 2022-12-18 | 2023-05-08 | 透明 | 1 | 68.98 | 8 | 69.8 |  |  | 合格
物源 | 谢总 | NL3013 | 200Kg/桶 | 13400 | 20230465 | 2023-04-21 | 2023-05-08 | 透明 | ＜2 | 71.10 | 129 | 5.2 |  |  | 合格
物源 | 谢总 | NL396C | 200Kg/桶 | 15800 | 20230427 | 2023-04-10 | 2023-05-08 | 透明 | ＜2 | 58.60 | 28 | 6.2 |  |  | 合格
物源 | 韩总 | NL3120 | 200Kg/桶 | 16600 | 202303110 | 2023-03-31 | 2023-05-08 | 透明 | ＜2 | 55.83 | 22 | 5.6 |  |  | 合格
物源 | 韩总 | NL3120 | 200Kg/桶 | 16800 | 20230457 | 2023-04-23 | 2023-05-08 | 透明 | 3 | 55.30 | 26 | 6.3 |  |  | 合格
物源 | 韩总 | NL301F | 200Kg/桶 | 16400 | 20230509 | 2023-05-07 | 2023-05-08 | 透明 | ＜2 | 61.89 | 16 | 4.6 |  |  | 合格
物源 | 韩总 | NL1681 | 200Kg/桶 | 5200 | 202304100 | 2023-04-27 | 2023-05-08 | 透明 | ＜2 | 51.68 | 11 | 77.0 |  |  | 合格
物源 | 仁乐 | NL7130M | 200Kg/桶 | 6200 | 20230522 | 2023-05-05 | 2023-05-09 | 透明 | 11 | 61.08 | 17 | 0.35 |  |  | 合格
物源 | 齐昊 | NL173-60 | 200Kg/桶 | 18400 | 20230449 | 2023-04-16 | 2023-05-09 | 透明 | ＜2 | 61.57 | 21 | 6.4 |  |  | 合格
物源 | 齐昊 | NL173-60 | 200Kg/桶 | 18000 | 20230525 | 2023-05-08 | 2023-05-09 | 透明 | ＜2 | 60.73 | 20 | 5.2 |  |  | 合格
物源 | 亘元 | NL301H | 200Kg/桶 | 17000 | 20230461 | 2023-04-25 | 2023-05-09 | 透明 | ＜2 | 61.23 | 19 | 5.2 |  |  | 合格
物源 | 亘元 | NL301H | 200Kg/桶 | 16000 | 20230492 | 2023-04-28 | 2023-05-09 | 透明 | ＜2 | 61.16 | 18 | 4.4 |  |  | 合格
物源 | 江苏中来 | PR01 | 200Kg/桶 | 15000 | 20230502 | 2023-05-06 | 2023-05-09 | 透明 | ＜2 | 66.74 | 42 | 5.0 |  |  | 合格
物源 | 江苏中来 | PR01 | 200Kg/桶 | 15200 | 20230504 | 2023-05-08 | 2023-05-09 | 透明 | ＜2 | 65.32 | 43 | 4.2 |  |  | 合格
物源 | 江苏中来 | PR01 | 200Kg/桶 | 15600 | 20230505 | 2023-05-08 | 2023-05-09 | 透明 | ＜2 | 65.47 | 41 | 4.8 |  |  | 合格
物源 | 星泉 | NL301T-5 | 200Kg/桶 | 13400 | 20230465 | 2023-04-21 | 2023-05-09 | 透明 | ＜2 | 71.10 | 129 | 5.2 |  |  | 合格
物源 | 星泉 | NL301T-5 | 200Kg/桶 | 12800 | 20230494 | 2023-04-29 | 2023-05-09 | 透明 | ＜2 | 71.75 | 120 | 5.7 |  |  | 合格
物源 | 晨辉 | NL3080 | 200Kg/桶 | 5600 | 20220664 | 2022-06-24 | 2023-05-09 | 透明 | ＜2 | 79.17 | 242 | 6.6 |  |  | 合格
物源 | 晨辉 | NL3080 | 200Kg/桶 | 5200 | 20230412 | 2023-04-13 | 2023-05-09 | 透明 | ＜2 | 78.09 | 230 | 6.1 |  |  | 合格
物源 | 晨辉 | HW1007 | 200Kg/桶 | 13400 | 20230399 | 2023-03-25 | 2023-05-09 | 透明 | ＜3 | 65.54 | 151 | 3.7 |  |  | 合格
物源 | 赵总 | NL301F | 200Kg/桶 | 16400 | 20230509 | 2023-05-07 | 2023-05-10 | 透明 | ＜2 | 61.89 | 16 | 4.6 |  |  | 合格
物源 | 赵总 | NL1681 | 200Kg/桶 | 5200 | 202304100 | 2023-04-27 | 2023-05-10 | 透明 | ＜2 | 51.68 | 11 | 77.0 |  |  | 合格
物源 | 星泉 | NL301T-5 | 200Kg/桶 | 12800 | 20230494 | 2023-04-29 | 2023-05-10 | 透明 | ＜2 | 71.75 | 120 | 5.7 |  |  | 合格
物源 | 吉祥 | NL387-6 | 200Kg/桶 | 15600 | 20230505 | 2023-05-08 | 2023-05-10 | 透明 | ＜2 | 65.47 | 41 | 4.8 |  |  | 合格
物源 | 新瑞邦 | NL301F | 200Kg/桶 | 16400 | 20230509 | 2023-05-07 | 2023-05-11 | 透明 | ＜2 | 61.89 | 16 | 4.6 |  |  | 合格
物源 | 新瑞邦 | NL327 | 200Kg/桶 | 11000 | 20230371 | 2023-03-28 | 2023-05-11 | 透明 | ＜2 | 59.36 | 19 | 4.9 |  |  | 合格
物源 | 江苏中来 | PR01 | 200Kg/桶 | 15600 | 20230505 | 2023-05-08 | 2023-05-11 | 透明 | ＜2 | 65.47 | 41 | 4.8 |  |  | 合格
物源 | 江苏中来 | PR01 | 200Kg/桶 | 15000 | 20230524 | 2023-05-08 | 2023-05-11 | 透明 | ＜2 | 66.62 | 44 | 4.6 |  |  | 合格
物源 | 物源油漆 | NL3013 | 200Kg/桶 | 13400 | 20230465 | 2023-04-21 | 2023-05-11 | 透明 | ＜2 | 71.10 | 129 | 5.2 |  |  | 合格
物源 | 物源油漆 | NL1050 | 200Kg/桶 | 525 | 20230446 | 2023-04-14 | 2023-05-11 | 透明 | ＜1 | 34.20 |  | 122.2 |  |  | 合格
物源 | 长润发 | HW1008 | 200Kg/桶 | 15000 | 202303102 | 2023-03-27 | 2023-05-11 | 透明 | ＜2 | 58.8 | 20070 | 9 |  |  | 合格
物源 | 树人 | 006 | 200Kg/桶 | 13400 | 20230487 | 2023-04-26 | 2023-05-11 | 透明 | ＜2 | 71.64 | 1124 | 8.9 |  |  | 合格
物源 | 树人 | 007 | 200Kg/桶 | 12800 | 20221121 | 2022-11-04 | 2023-05-11 | 透明 | ＜2 | 70.75 | 505 | 4.6 |  |  | 合格
物源 | 华科 | NL3013 | 200Kg/桶 | 13600 | 20230493 | 2023-04-29 | 2023-05-11 | 透明 | ＜2 | 71.72 | 121 | 6.0 |  |  | 合格
物源 | 华科 | NL1681 | 200Kg/桶 | 5200 | 202304100 | 2023-04-27 | 2023-05-11 | 透明 | ＜2 | 51.68 | 11 | 77.0 |  |  | 合格
物源 | 华科 | NL1380 | 200Kg/桶 | 5600 | 202303105 | 2023-03-24 | 2023-05-11 | 透明 | ＜2 | 78.30 |  | 54.6 |  |  | 合格
物源 | 东科 | NL358-60 | 200Kg/桶 | 16200 | 20230472 | 2023-04-24 | 2023-05-12 | 透明 | ＜2 | 60.98 | 19 | 4.5 |  |  | 合格
物源 | 东科 | R-115 | 200Kg/桶 | 15200 | 20230528 | 2023-05-11 | 2023-05-12 | 透明 | ＜2 | 65.30 | 40 | 5.8 |  |  | 合格
物源 | 谢涛 | NL3070-1 | 200Kg/桶 | 13400 | 20230487 | 2023-04-26 | 2023-05-12 | 透明 | ＜2 | 71.64 | 1124 | 8.9 |  |  | 合格
物源 | 谢涛 | NL3129-1 | 200Kg/桶 | 13600 | 20230470 | 2023-04-25 | 2023-05-12 | 透明 | ＜3 | 66.33 | 1155 | 6.0 |  |  | 合格
物源 | 吉祥 | NL387-6 | 200Kg/桶 | 15200 | 20230528 | 2023-05-11 | 2023-05-12 | 透明 | ＜2 | 65.30 | 40 | 5.8 |  |  | 合格
物源 | 华达 | NL301H | 200Kg/桶 | 16000 | 20230492 | 2023-04-28 | 2023-05-12 | 透明 | ＜2 | 61.16 | 18 | 4.4 |  |  | 合格
物源 | 华达 | NL301H | 200Kg/桶 | 16000 | 20230510 | 2023-05-12 | 2023-05-12 | 透明 | ＜2 | 61.42 | 18 | 4.7 |  |  | 合格
物源 | 华达 | NL335 | 200Kg/桶 | 18000 | 20230443 | 2023-04-15 | 2023-05-12 | 透明 | ＜2 | 60.31 | 21 | 6.0 |  |  | 合格
物源 | 华达 | NL568 | 200Kg/桶 | 5200 | 202303108 | 2023-03-27 | 2023-05-12 | 透明 | ＜16 | 78.23 | 17 | 47.5 |  |  | 合格
物源 | 华信 | NL3010-60 | 200Kg/桶 | 15000 | 20230498 | 2023-04-30 | 2023-05-12 | 透明 | ＜2 | 61.39 | 34 | 6.4 |  |  | 合格
物源 | 华信 | NL301F | 200Kg/桶 | 16000 | 20230508 | 2023-05-12 | 2023-05-12 | 透明 | ＜2 | 61.58 | 16 | 5.7 |  |  | 合格
物源 | 江苏中来 | PR02 | 200Kg/桶 | 14600 | 20230526 | 2023-05-12 | 2023-05-12 | 透明 | ＜2 | 66.13 | 95 | 4.8 |  |  | 合格
物源 | 苏州中来 | PR01 | 200Kg/桶 | 14400 | 20230527 | 2023-05-12 | 2023-05-12 | 透明 | ＜2 | 65.13 | 42 | 5.4 |  |  | 合格
物源 | 苏州中来 | PR01 | 200Kg/桶 | 15200 | 20230528 | 2023-05-12 | 2023-05-12 | 透明 | ＜2 | 64.77 | 40 | 5.8 |  |  | 合格
物源 | 谢总 | NL3013 | 200Kg/桶 | 12800 | 20230494 | 2023-04-29 | 2023-05-12 | 透明 | ＜2 | 71.75 | 120 | 5.7 |  |  | 合格
物源 | 谢总 | NL396C | 200Kg/桶 | 15800 | 20230427 | 2023-04-10 | 2023-05-12 | 透明 | ＜2 | 58.60 | 28 | 6.2 |  |  | 合格
物源 | 中泰 | NL108G | 200Kg/桶 | 13400 | 20230372 | 2023-03-16 | 2023-05-12 | 透明 | ＜2 | 79.06 | 63 | 6.8 |  |  | 合格
物源 | 中泰 | NL108G | 200Kg/桶 | 12800 | 20230431 | 2023-04-10 | 2023-05-12 | 透明 | ＜2 | 80.55 | 68 | 7.3 |  |  | 合格
物源 | 爱普瑞 | NL3800 | 200Kg/桶 | 5400 | 20230519 | 2023-05-07 | 2023-05-12 | 透明 | ＜2 | 78.06 | 68 | 5.6 |  |  | 合格
物源 | 联盟 | NL1380 | 200Kg/桶 | 5300 | 20230447 | 2023-04-15 | 2023-05-12 | 透明 | ＜2 | 78.11 |  | 54.1 |  |  | 合格
物源 | 联盟 | NL1380 | 200Kg/桶 | 5600 | 202303105 | 2023-03-24 | 2023-05-12 | 透明 | ＜2 | 78.30 |  | 54.6 |  |  | 合格
物源 | 联盟 | CK1052 | 200Kg/桶 | 2450 | 20220869 | 2022-08-24 | 2023-05-12 | 透明 | ＜2 | 54.86 | 8 | 191.0 |  |  | 合格
物源 | 联盟 | NL387-3 | 200Kg/桶 | 15400 | 20230420 | 2023-04-14 | 2023-05-12 | 透明 | ＜2 | 61.09 | 18 | 4.3 |  |  | 合格
物源 | 华联 | NL325 | 200Kg/桶 | 18000 | 20230525 | 2023-05-08 | 2023-05-13 | 透明 | ＜2 | 60.73 | 20 | 5.2 |  |  | 合格
物源 | 东科 | NL358-60 | 200Kg/桶 | 16200 | 20230472 | 2023-04-24 | 2023-05-14 | 透明 | ＜2 | 60.98 | 19 | 4.5 |  |  | 合格
物源 | 赵总 | NL301F | 200Kg/桶 | 16000 | 20230508 | 2023-05-12 | 2023-05-15 | 透明 | ＜2 | 61.58 | 16 | 5.7 |  |  | 合格
物源 | 赵总 | NL9520C | 200Kg/桶 | 15000 | 20230538 | 2023-05-11 | 2023-05-15 | 透明 | 2 | 59.69 | 37 | 6.5 |  |  | 合格
物源 | 谢涛 | NL3070-1 | 200Kg/桶 | 13400 | 20230487 | 2023-04-26 | 2023-05-15 | 透明 | ＜2 | 71.64 | 1124 | 8.9 |  |  | 合格
物源 | 谢涛 | NL3070-1 | 200Kg/桶 | 13400 | 20230488 | 2023-04-29 | 2023-05-15 | 透明 | ＜2 | 71.04 | 1136 | 9.2 |  |  | 合格
物源 | 谢涛 | NL3129-1 | 200Kg/桶 | 13600 | 20230470 | 2023-04-25 | 2023-05-15 | 透明 | ＜3 | 66.33 | 1155 | 6.0 |  |  | 合格
物源 | 华达 | NL335 | 200Kg/桶 | 18000 | 20230443 | 2023-04-15 | 2023-05-15 | 透明 | ＜2 | 60.31 | 21 | 6.0 |  |  | 合格
物源 | 华达 | NL335 | 200Kg/桶 | 17000 | 20230444 | 2023-04-15 | 2023-05-15 | 透明 | ＜2 | 61.16 | 20 | 5.2 |  |  | 合格
物源 | 华达 | NL301H | 200Kg/桶 | 16000 | 20230510 | 2023-05-12 | 2023-05-15 | 透明 | ＜2 | 61.42 | 18 | 4.7 |  |  | 合格
物源 | 李总 | NL3070-1 | 200Kg/桶 | 13600 | 20230428 | 2023-04-14 | 2023-05-15 | 透明 | ＜2 | 71.35 | 981 | 6.8 |  |  | 合格
物源 | 齐昊 | NL173-60 | 200Kg/桶 | 14200 | 20230536 | 2023-05-10 | 2023-05-15 | 透明 | ＜2 | 60.00 | 19 | 5.3 |  |  | 合格
物源 | 齐昊 | NL173-60 | 200Kg/桶 | 18000 | 20230525 | 2023-05-08 | 2023-05-15 | 透明 | ＜2 | 60.73 | 20 | 5.2 |  |  | 合格
物源 | 恒远 | NL301B | 200Kg/桶 | 16000 | 20230508 | 2023-05-12 | 2023-05-15 | 透明 | ＜2 | 61.58 | 16 | 5.7 |  |  | 合格
物源 | 恒远 | NL301B | 200Kg/桶 | 16400 | 20230509 | 2023-05-07 | 2023-05-15 | 透明 | ＜2 | 61.89 | 16 | 4.6 |  |  | 合格
物源 | 恒远 | NL301B | 200Kg/桶 | 16800 | 20230537 | 2023-05-13 | 2023-05-15 | 透明 | ＜2 | 60.82 | 20 | 5.7 |  |  | 合格
物源 | 百佳 | NL387-6 | 200Kg/桶 | 14600 | 20230529 | 2023-05-15 | 2023-05-15 | 透明 | ＜2 | 65.98 | 42 | 5.8 |  |  | 合格
物源 | 回天 | HDU878 | 200Kg/桶 | 6200 | 20230562 | 2023-05-15 | 2023-05-15 | 透明 | ＜2 | 68.88 | 36 | 5.4 |  |  | 合格
物源 | 苏州中来 | PR01 | 200Kg/桶 | 7800 | 20230531 | 2023-05-15 | 2023-05-15 | 透明 | ＜2 | 66.77 | 43 | 5.4 |  |  | 合格
物源 | 苏州中来 | PR01 | 200Kg/桶 | 14600 | 20230529 | 2023-05-15 | 2023-05-15 | 透明 | ＜2 | 65.98 | 42 | 5.8 |  |  | 合格
物源 | 苏州中来 | PR01 | 200Kg/桶 | 15200 | 20230530 | 2023-05-14 | 2023-05-15 | 透明 | ＜2 | 66.42 | 42 | 5.2 |  |  | 合格
物源 | 苏州中来 | PR02 | 200Kg/桶 | 14600 | 20230526 | 2023-05-12 | 2023-05-15 | 透明 | ＜2 | 66.13 | 95 | 4.8 |  |  | 合格
物源 | 陈志华 | NL5380 | 200Kg/桶 | 4900 | 202304105 | 2023-04-28 | 2023-05-15 | 透明 | ＜2 | 78.35 |  | 54.2 |  |  | 合格
物源 | 晶东 | NL1681 | 200Kg/桶 | 5000 | 20230477 | 2023-04-26 | 2023-05-15 | 透明 | ＜2 | 51.5 | 11 | 76.9 |  |  | 合格
物源 | 东科 | R-115 | 200Kg/桶 | 14600 | 20230529 | 2023-05-15 | 2023-05-16 | 透明 | ＜2 | 65.98 | 42 | 5.8 |  |  | 合格
物源 | 美达 | NL3800 | 200Kg/桶 | 12400 | 20230388 | 2023-03-24 | 2023-05-16 | 透明 | ＜2 | 78.17 | 53 | 4.4 |  |  | 合格
物源 | 美达 | NL565 | 200Kg/桶 | 5200 | 202303108 | 2023-03-27 | 2023-05-16 | 透明 | ＜16 | 78.23 | 17 | 47.5 |  |  | 合格
物源 | 马洪春 | NL3070H | 200Kg/桶 | 6000 | 20230479 | 2023-04-24 | 2023-05-16 | 透明 | ＜2 | 68.30 | 1104 | 6.2 |  |  | 合格
物源 | 宣晨 | XC1535 | 200Kg/桶 | 10600 | 20230513 | 2023-05-13 | 2023-05-16 | 透明 | ＜1 | 75.43 | 112 | 30.6 |  |  | 合格
物源 | 宣晨 | L-01 | 200Kg/桶 | 5200 | 202304100 | 2023-04-27 | 2023-05-16 | 透明 | ＜2 | 51.68 | 11 | 77.0 |  |  | 合格
物源 | 宣晨 | CCL-1550 | 200Kg/桶 | 5200 | 20220943 | 2022-09-19 | 2023-05-16 | 透明 | ＜2 | 71.71 | 258 | 33.7 |  |  | 合格
物源 | 浩达 | NL301T-75 | 200Kg/桶 | 13400 | 20230532 | 2023-05-13 | 2023-05-16 | 透明 | ＜4 | 73.29 | 29 | 5.3 |  |  | 合格
物源 | 浩达 | NL301T-75 | 200Kg/桶 | 12800 | 20230533 | 2023-05-14 | 2023-05-16 | 透明 | ＜6 | 73.14 | 28 | 5.8 |  |  | 合格
物源 | 浩达 | NL3013 | 200Kg/桶 | 12800 | 20230494 | 2023-04-29 | 2023-05-16 | 透明 | ＜2 | 71.75 | 120 | 5.7 |  |  | 合格
物源 | 浩达 | NL3013 | 200Kg/桶 | 13600 | 20230493 | 2023-04-29 | 2023-05-16 | 透明 | ＜2 | 71.72 | 121 | 6.0 |  |  | 合格
物源 | 长润发 | HW1007 | 200Kg/桶 | 13600 | 202303112 | 2023-03-31 | 2023-05-16 | 透明 | ＜2 | 65.58 | 13794 | 3.3 |  |  | 合格
物源 | 长润发 | HW1007 | 200Kg/桶 | 13600 | 20230409 | 2023-04-03 | 2023-05-16 | 透明 | ＜2 | 65.68 | 14422 | 4.0 |  |  | 合格
物源 | 长润发 | HW1007 | 200Kg/桶 | 13600 | 20230409 | 2023-04-03 | 2023-05-17 | 透明 | ＜2 | 65.68 | 14422 | 4.0 |  |  | 合格
物源 | 长润发 | HW1007 | 200Kg/桶 | 14000 | 20230469 | 2023-04-20 | 2023-05-17 | 透明 | ＜2 | 66.29 | 11868 | 3.7 |  |  | 合格
物源 | 长润发 | HW1008 | 200Kg/桶 | 14800 | 20230540 | 2023-05-14 | 2023-05-17 | 透明 | ＜2 | 58.86 | 20567 | 8.0 |  |  | 合格
物源 | 长润发 | HW3001 | 200Kg/桶 | 13000 | 20230557 | 2023-05-16 | 2023-05-17 | 透明 | ＜1 | 70.85 | 48654 | 4.7 |  |  | 合格
物源 | 物源油漆 | NL301T | 200Kg/桶 | 12800 | 20230533 | 2023-05-14 | 2023-05-17 | 透明 | ＜6 | 73.14 | 28 | 5.8 |  |  | 合格
物源 | 华信 | NL1380 | 200Kg/桶 | 5300 | 20230447 | 2023-04-15 | 2023-05-17 | 透明 | ＜2 | 78.11 |  | 54.1 |  |  | 合格
物源 | 物源油漆 | NL301N-75 | 200Kg/桶 | 12400 | 20230542 | 2023-05-15 | 2023-05-17 | 透明 | ＜14 | 71.31 | 47 | 7.4 |  |  | 合格
物源 | 仕全兴 | NL3070H | 200Kg/桶 | 5400 | 202304103 | 2023-04-27 | 2023-05-18 | 透明 | ＜2 | 70.99 | 1047 | 7.2 |  |  | 合格
物源 | 东科 | NL358-60 | 200Kg/桶 | 16200 | 20230472 | 2023-04-24 | 2023-05-18 | 透明 | ＜2 | 60.98 | 19 | 4.5 |  |  | 合格
物源 | 杨玉河 | NL9520C | 25Kg/桶 | 15000 | 20230538 | 2023-05-11 | 2023-05-18 | 透明 | 2 | 59.69 | 37 | 6.5 |  |  | 合格
物源 | 仁乐 | NL7130M | 200Kg/桶 | 6200 | 20230522 | 2023-05-05 | 2023-05-18 | 透明 | 11 | 61.08 | 17 | 0.35 |  |  | 合格
物源 | 鑫双汇 | NL301A | 200Kg/桶 | 16800 | 20230537 | 2023-05-13 | 2023-05-18 | 透明 | ＜2 | 60.82 | 20 | 5.7 |  |  | 合格
物源 | 鑫双汇 | NL301A | 200Kg/桶 | 16600 | 20230552 | 2023-05-16 | 2023-05-18 | 透明 | ＜2 | 61.36 | 20 | 5.9 |  |  | 合格
物源 | 谢涛 | NL3070-1 | 200Kg/桶 | 13400 | 20230488 | 2023-04-29 | 2023-05-19 | 透明 | ＜2 | 71.04 | 1136 | 9.2 |  |  | 合格
物源 | 谢涛 | NL3070-1 | 200Kg/桶 | 13200 | 20230489 | 2023-04-29 | 2023-05-19 | 透明 | ＜2 | 71.43 | 1175 | 9.0 |  |  | 合格
物源 | 谢涛 | NL3129-1 | 200Kg/桶 | 13600 | 20230470 | 2023-04-25 | 2023-05-19 | 透明 | ＜3 | 66.33 | 1155 | 6.0 |  |  | 合格
物源 | 谢涛 | NL3129-1 | 200Kg/桶 | 13600 | 202304101 | 2023-04-28 | 2023-05-19 | 透明 | ＜3 | 66.26 | 1061 | 6.7 |  |  | 合格
物源 | 东科 | NL358-60 | 200Kg/桶 | 16200 | 20230472 | 2023-04-24 | 2023-05-19 | 透明 | ＜2 | 60.98 | 19 | 4.5 |  |  | 合格
物源 | 东科 | NL358-60 | 200Kg/桶 | 16200 | 20230486 | 2023-04-25 | 2023-05-19 | 透明 | ＜2 | 61.30 | 22 | 3.4 |  |  | 合格
物源 | 物源油漆 | NL1681 | 200Kg/桶 | 5200 | 202304100 | 2023-04-27 | 2023-05-19 | 透明 | ＜2 | 51.68 | 11 | 77.0 |  |  | 合格
物源 | 物源油漆 | NL1050 | 200Kg/桶 | 500 | 20230563 | 2023-05-16 | 2023-05-19 | 透明 | ＜1 | 35.53 |  | 114.3 |  |  | 合格
物源 | 江苏中来 | PR01 | 200Kg/桶 | 14200 | 20230506 | 2023-05-17 | 2023-05-20 | 透明 | ＜2 | 66.15 | 42 | 4.8 |  |  | 合格
物源 | 江苏中来 | PR01 | 200Kg/桶 | 14400 | 20230517 | 2023-05-17 | 2023-05-20 | 透明 | ＜2 | 65.89 | 38 | 5.7 |  |  | 合格
物源 | 江苏中来 | PR01 | 200Kg/桶 | 14600 | 20230529 | 2023-05-15 | 2023-05-20 | 透明 | ＜2 | 65.98 | 42 | 5.8 |  |  | 合格
物源 | 美尔莉 | NL301T-75 | 200Kg/桶 | 13000 | 20230548 | 2023-05-20 | 2023-05-20 | 透明 | ＜4 | 73.46 | 32 | 4.5 |  |  | 合格
物源 | 美尔莉 | NL1681 | 200Kg/桶 | 5200 | 202304100 | 2023-04-27 | 2023-05-20 | 透明 | ＜2 | 51.68 | 11 | 77.0 |  |  | 合格
物源 | 美尔莉 | NL580 | 200Kg/桶 |  |  | 2023-05-20 | 2023-05-20 | 透明 | ＜2 | [5 empty] | 合格
物源 | 美尔莉 | NL9520C | 200Kg/桶 | 15000 | 20230538 | 2023-05-11 | 2023-05-20 | 透明 | 2 | 59.69 | 37 | 6.5 |  |  | 合格
物源 | 科瑞 | NL387 | 200Kg/桶 | 15400 | 20230420 | 2023-04-14 | 2023-05-20 | 透明 | ＜2 | 61.09 | 18 | 4.3 |  |  | 合格
物源 | 科瑞 | NL325 | 200Kg/桶 | 14000 | 20230549 | 2023-05-17 | 2023-05-20 | 透明 | ＜2 | 60.00 | 21 | 5.0 |  |  | 合格
物源 | 科瑞 | NL301P | 200Kg/桶 | 16000 | 20230554 | 2023-05-20 | 2023-05-20 | 透明 | ＜2 | 61.73 | 19 | 4.7 |  |  | 合格
物源 | 鑫双汇 | NL301A | 200Kg/桶 | 16600 | 20230552 | 2023-05-16 | 2023-05-20 | 透明 | ＜2 | 61.36 | 20 | 5.9 |  |  | 合格
物源 | 亘元 | NL301H | 200Kg/桶 | 16600 | 20230552 | 2023-05-16 | 2023-05-21 | 透明 | ＜2 | 61.36 | 20 | 5.9 |  |  | 合格
物源 | 亘元 | NL301H | 200Kg/桶 | 16000 | 20230553 | 2023-05-20 | 2023-05-21 | 透明 | ＜2 | 61.92 | 19 | 5.2 |  |  | 合格
物源 | 亘元 | NL301H | 200Kg/桶 | 16000 | 20230554 | 2023-05-20 | 2023-05-21 | 透明 | ＜2 | 61.73 | 19 | 4.7 |  |  | 合格
物源 | 亘元 | NL325 | 200Kg/桶 | 17000 | 20230444 | 2023-04-15 | 2023-05-21 | 透明 | ＜2 | 61.16 | 20 | 5.2 |  |  | 合格
物源 | 亘元 | NL3098A | 200Kg/桶 | 16000 | 20230565 | 2023-05-21 | 2023-05-21 | 透明 | ＜2 | 60.12 | 18 | 5.8 |  |  | 合格
物源 | 韩总 | NL3120 | 200Kg/桶 | 16800 | 20230457 | 2023-04-23 | 2023-05-21 | 透明 | 3 | 55.30 | 26 | 6.3 |  |  | 合格
物源 | 韩总 | NL3120 | 200Kg/桶 | 16600 | 20230507 | 2023-05-05 | 2023-05-21 | 透明 | ＜2 | 55.66 | 22 | 5.3 |  |  | 合格
物源 | 华联 | NL325 | 200Kg/桶 | 18000 | 20230525 | 2023-05-08 | 2023-05-22 | 透明 | ＜2 | 60.73 | 20 | 5.2 |  |  | 合格
物源 | 华联 | NL1380 | 200Kg/桶 | 4900 | 202304105 | 2023-04-28 | 2023-05-22 | 透明 | ＜2 | 78.35 |  | 54.2 |  |  | 合格
物源 | 恒远 | NL301B | 200Kg/桶 | 16600 | 20230552 | 2023-05-16 | 2023-05-22 | 透明 | ＜2 | 61.36 | 20 | 5.9 |  |  | 合格
物源 | 恒远 | NL301B | 200Kg/桶 | 16400 | 20230555 | 2023-05-21 | 2023-05-22 | 透明 | ＜2 | 61.71 | 21 | 4.7 |  |  | 合格
物源 | 物源油漆 | NL3013 | 200Kg/桶 | 13200 | 20230560 | 2023-05-22 | 2023-05-22 | 透明 | ＜2 | 71.61 | 129 | 4.6 |  |  | 合格
物源 | 谢涛 | NL3070-1 | 200Kg/桶 | 13200 | 20230489 | 2023-04-29 | 2023-05-22 | 透明 | ＜2 | 71.43 | 1175 | 9.0 |  |  | 合格
物源 | 齐昊 | NL173-60 | 200Kg/桶 | 17200 | 20230424 | 2023-04-14 | 2023-05-22 | 透明 | ＜2 | 60.81 | 17 | 5.9 |  |  | 合格
物源 | 齐昊 | NL173-60 | 200Kg/桶 | 18000 | 20230525 | 2023-05-08 | 2023-05-22 | 透明 | ＜2 | 60.73 | 20 | 5.2 |  |  | 合格
物源 | 鑫双汇 | NL301A | 200Kg/桶 | 16400 | 20230555 | 2023-05-21 | 2023-05-22 | 透明 | ＜2 | 61.71 | 21 | 4.7 |  |  | 合格
物源 | 鑫双汇 | NL301A | 200Kg/桶 | 16600 | 20230556 | 2023-05-21 | 2023-05-22 | 透明 | 2 | 61.13 | 19 | 5.2 |  |  | 合格
物源 | 长润发 | HW1007 | 200Kg/桶 | 14000 | 20230469 | 2023-04-20 | 2023-05-23 | 透明 | ＜2 | 66.29 | 11868 | 3.7 |  |  | 合格
物源 | 星泉 | NL301T-5 | 200Kg/桶 | 13200 | 20230559 | 2023-05-21 | 2023-05-23 | 透明 | ＜2 | 71.69 | 129 | 5.3 |  |  | 合格
物源 | 星泉 | NL1080 | 200Kg/桶 | 5300 | 20230447 | 2023-04-15 | 2023-05-23 | 透明 | ＜2 | 78.11 |  | 54.1 |  |  | 合格
物源 | 星泉 | NL1080 | 200Kg/桶 | 5200 | 202304104 | 2023-04-26 | 2023-05-23 | 透明 | ＜2 | 79.03 |  | 54.2 |  |  | 合格
物源 | 星泉 | NL1681 | 200Kg/桶 | 5000 | 20230518 | 2023-05-15 | 2023-05-23 | 透明 | ＜2 | 51.74 | 11 | 70.5 |  |  | 合格
物源 | 华达 | NL301H | 1000Kg/桶 | 16000 | 20230554 | 2023-05-20 | 2023-05-23 | 透明 | ＜2 | 61.73 | 19 | 4.7 |  |  | 合格
物源 | 华达 | NL301H | 1000Kg/桶 | 17000 | 20230569 | 2023-05-22 | 2023-05-23 | 透明 | ＜2 | 60.88 | 18 | 5.0 |  |  | 合格
物源 | 华达 | NL335 | 1000Kg/桶 | 17000 | 20230444 | 2023-04-15 | 2023-05-23 | 透明 | ＜2 | 61.16 | 20 | 5.2 |  |  | 合格
物源 | 华达 | NL568 | 200Kg/桶 | 5200 | 202303108 | 2023-03-27 | 2023-05-23 | 透明 | ＜16 | 78.23 | 17 | 47.5 |  |  | 合格
物源 | 陈黎明 | NL3013 | 200Kg/桶 | 13200 | 20230559 | 2023-05-21 | 2023-05-23 | 透明 | ＜2 | 71.69 | 129 | 5.3 |  |  | 合格
物源 | 陈黎明 | NL396C | 200Kg/桶 | 15800 | 20230427 | 2023-04-10 | 2023-05-23 | 透明 | ＜2 | 58.60 | 28 | 6.2 |  |  | 合格
物源 | 江苏中来 | PR01 | 200Kg/桶 | 15200 | 20230530 | 2023-05-14 | 2023-05-23 | 透明 | ＜2 | 66.42 | 42 | 5.2 |  |  | 合格
物源 | 江苏中来 | PR01 | 200Kg/桶 | 14400 | 20230543 | 2023-05-17 | 2023-05-23 | 透明 | ＜2 | 65.41 | 36 | 5.6 |  |  | 合格
物源 | 联盟 | HDU878 | 200Kg/桶 | 6200 | 20230562 | 2023-05-15 | 2023-05-23 | 透明 | ＜2 | 68.88 | 36 | 5.4 |  |  | 合格
物源 | 联盟 | NL387-6 | 200Kg/桶 | 15200 | 20230545 | 2023-05-22 | 2023-05-23 | 透明 | ＜2 | 65.40 | 43 | 5.7 |  |  | 合格
物源 | 百佳 | NL387-6 | 200Kg/桶 | 15200 | 20230530 | 2023-05-14 | 2023-05-23 | 透明 | ＜2 | 66.42 | 42 | 5.2 |  |  | 合格
物源 | 鑫双汇 | NL301A | 200Kg/桶 | 16600 | 20230570 | 2023-05-23 | 2023-05-24 | 透明 | ＜2 | 61.56 | 20 | 4.7 |  |  | 合格
物源 | 仁乐 | NL7130M | 200Kg/桶 | 6400 | 20230523 | 2023-05-08 | 2023-05-24 | 透明 | 10 | 61.11 | 14 | 0.4 |  |  | 合格
物源 | 晨辉 | NL3070-1 | 200Kg/桶 | 13400 | 20230511 | 2023-05-05 | 2023-05-24 | 透明 | ＜2 | 71.67 | 1152 | 10.0 |  |  | 合格
物源 | 晨辉 | NL3080 | 200Kg/桶 | 11800 | 20230578 | 2023-05-24 | 2023-05-24 | 透明 | ＜2 | 78.90 | 261 | 7.8 |  |  | 合格
物源 | 长润发 | HW3001 | 200Kg/桶 | 13000 | 20230557 | 2023-05-16 | 2023-05-25 | 透明 | ＜1 | 70.85 | 48654 | 4.7 |  |  | 合格
物源 | 长润发 | HW1007 | 200Kg/桶 | 13600 | 20230575 | 2023-05-25 | 2023-05-25 | 透明 | ＜3 | 64.64 | 12800 | 3.5 |  |  | 合格
物源 | 东科 | NL883-2A | 200Kg/桶 | 15000 | 20230568 | 2023-05-25 | 2023-05-25 | 透明 | ＜2 | 64.26 | 27 | 5.9 |  |  | 合格
物源 | 众创油漆 | NL301F | 200Kg/桶 | 16600 | 20230570 | 2023-05-23 | 2023-05-25 | 透明 | ＜2 | 61.56 | 20 | 4.7 |  |  | 合格
物源 | 众创油漆 | NL3013 | 200Kg/桶 | 15000 | 20230498 | 2023-04-30 | 2023-05-25 | 透明 | ＜2 | 61.39 | 34 | 6.4 |  |  | 合格
物源 | 美尔莉 | NL301T-75 | 200Kg/桶 | 12800 | 20230533 | 2023-05-14 | 2023-05-26 | 透明 | ＜6 | 73.14 | 28 | 5.8 |  |  | 合格
物源 | 美尔莉 | NL301T-75 | 200Kg/桶 | 12800 | 20230547 | 2023-05-16 | 2023-05-26 | 透明 | ＜3 | 75.28 | 24 | 5.9 |  |  | 合格
物源 | 浩达 | NL3871 | 200Kg/桶 | 15000 | 20230566 | 2023-05-26 | 2023-05-26 | 透明 | ＜2 | 65.0 | 40 | 5.5 |  |  | 合格
物源 | 逸诺 | NL396C | 200Kg/桶 | 15800 | 20230427 | 2023-04-10 | 2023-05-26 | 透明 | ＜2 | 58.60 | 28 | 6.2 |  |  | 合格
物源 | 浩达 | NL301B | 200Kg/桶 | 16600 | 20230571 | 2023-05-24 | 2023-05-26 | 透明 | ＜2 | 60.57 | 21 | 5.1 |  |  | 合格
物源 | 谢涛 | NL3129-1 | 200Kg/桶 | 13600 | 202304101 | 2023-04-28 | 2023-05-26 | 透明 | ＜3 | 66.26 | 1061 | 6.7 |  |  | 合格
物源 | 谢涛 | NL3129-1 | 200Kg/桶 | 13800 | 20230515 | 2023-05-07 | 2023-05-26 | 透明 | 2 | 65.65 | 1139 | 6.4 |  |  | 合格
物源 | 谢涛 | NL3070-1 | 200Kg/桶 | 13400 | 20230511 | 2023-05-05 | 2023-05-26 | 透明 | ＜2 | 71.67 | 1152 | 10.0 |  |  | 合格
物源 | 吉鑫 | NL580 | 200Kg/桶 | 12000 | 202305122 | 2023-05-21 | 2023-05-27 | 透明 | ＜1 | 80.61 | 49 |  |  |  | 合格
物源 | 谢总 | NL396C | 200Kg/桶 | 15800 | 20230427 | 2023-04-10 | 2023-05-27 | 透明 | ＜2 | 58.60 | 28 | 6.2 |  |  | 合格
物源 | 谢总 | NL3013 | 200Kg/桶 | 13200 | 20230561 | 2023-05-23 | 2023-05-27 | 透明 | ＜2 | 71.77 | 140 | 5.7 |  |  | 合格
物源 | 中来 | PR02 | 200Kg/桶 | 14600 | 20230526 | 2023-05-12 | 2023-05-28 | 透明 | ＜2 | 66.13 | 95 | 4.8 |  |  | 合格
物源 | 中来 | PR01 | 200Kg/桶 | 14400 | 20230543 | 2023-05-17 | 2023-05-28 | 透明 | ＜2 | 65.41 | 36 | 5.6 |  |  | 合格
物源 | 中来 | PR01 | 200Kg/桶 | 15400 | 20230544 | 2023-05-22 | 2023-05-28 | 透明 | ＜2 | 64.68 | 41 | 5.2 |  |  | 合格
物源 | 华达 | NL335 | 200Kg/桶 | 17000 | 20230444 | 2023-04-15 | 2023-05-28 | 透明 | ＜2 | 61.16 | 20 | 5.2 |  |  | 合格
物源 | 华达 | NL335 | 200Kg/桶 | 14000 | 20230549 | 2023-05-17 | 2023-05-28 | 透明 | ＜2 | 60.00 | 21 | 5.0 |  |  | 合格
物源 | 华达 | NL301H | 200Kg/桶 | 17000 | 20230569 | 2023-05-22 | 2023-05-28 | 透明 | ＜2 | 60.88 | 18 | 5.0 |  |  | 合格
物源 | 陶总 | NL9520C | 200Kg/桶 | 15000 | 20230538 | 2023-05-11 | 2023-05-28 | 透明 | 2 | 59.69 | 37 | 6.5 |  |  | 合格
物源 | 陶总 | NL301F | 200Kg/桶 | 16600 | 20230556 | 2023-05-21 | 2023-05-28 | 透明 | 2 | 61.13 | 19 | 5.2 |  |  | 合格
物源 | 陶总 | NL1681 | 200Kg/桶 | 5000 | 20230518 | 2023-05-15 | 2023-05-28 | 透明 | ＜2 | 51.74 | 11 | 70.5 |  |  | 合格
物源 | 应强 | NL386 | 200Kg/桶 | 15000 | 20230566 | 2023-05-26 | 2023-05-28 | 透明 | ＜2 | 66.60 | 40 | 5.5 |  |  | 合格
物源 | 美尔利 | NL301T-75 | 200Kg/桶 | 12800 | 20230547 | 2023-05-16 | 2023-05-29 | 透明 | ＜3 | 75.28 | 24 | 5.9 |  |  | 合格
物源 | 美尔利 | NL301T-75 | 200Kg/桶 | 13000 | 20230548 | 2023-05-20 | 2023-05-29 | 透明 | ＜4 | 73.46 | 32 | 4.5 |  |  | 合格
物源 | 美尔利 | NL1681 | 200Kg/桶 | 5000 | 20230518 | 2023-05-15 | 2023-05-29 | 透明 | ＜2 | 51.74 | 11 | 70.5 |  |  | 合格
物源 | 白总 | NL3070 | 200Kg/桶 | 11800 | 202303104 | 2023-03-27 | 2023-05-29 | 透明 | ＜2 | 71.52 | 1752 | 10.6 |  |  | 合格
物源 | 白总 | NL3070-1 | 200Kg/桶 | 13600 | 20230428 | 2023-04-14 | 2023-05-29 | 透明 | ＜2 | 71.35 | 981 | 6.8 |  |  | 合格
物源 | 通策 | NL1380 | 200Kg/桶 | 4900 | 202304105 | 2023-04-28 | 2023-05-29 | 透明 | ＜2 | 78.35 |  | 54.2 |  |  | 合格
物源 | 华美盛 | NL301E | 200Kg/桶 | 16600 | 20230556 | 2023-05-21 | 2023-05-30 | 透明 | 2 | 61.13 | 19 | 5.2 |  |  | 合格
物源 | 长润发 | HW1007 | 200Kg/桶 | 13600 | 20230575 | 2023-05-25 | 2023-05-30 | 透明 | ＜3 | 64.64 | 12800 | 3.5 |  |  | 合格
物源 | 捷润 | NL362 | 200Kg/桶 | 15000 | 20230390 | 2023-03-25 | 2023-05-31 | 透明 | ＜2 | 59.92 | 16 | 4.9 |  |  | 合格
物源 | 捷润 | NL362 | 200Kg/桶 | 17600 | 20230421 | 2023-04-10 | 2023-05-31 | 透明 | ＜2 | 60.45 | 17 | 4.3 |  |  | 合格
物源 | 左总 | NL1681 | 200Kg/桶 | 5000 | 20230518 | 2023-05-15 | 2023-05-31 | 透明 | ＜2 | 51.74 | 11 | 70.5 |  |  | 合格
物源 | 左总 | NL301N | 200Kg/桶 | 12600 | 20230516 | 2023-05-06 | 2023-05-31 | 透明 | ＜12 | 64.94 | 34 | 5.5 |  |  | 合格
物源 | 左总 | NL301N-75 | 200Kg/桶 | 12400 | 20230542 | 2023-05-15 | 2023-05-31 | 透明 | ＜14 | 71.31 | 47 | 7.4 |  |  | 合格
物源 | 左总 | NL301N-75 | 200Kg/桶 | 12400 | 20230542 | 2023-05-15 | 2023-06-01 | 透明 | ＜14 | 71.31 | 47 | 7.4 |  |  | 合格
物源 | 左总 | NL1681 | 200Kg/桶 | 5000 | 20230518 | 2023-05-15 | 2023-06-01 | 透明 | ＜2 | 51.74 | 11 | 70.5 |  |  | 合格
物源 | 左总 | 密着剂105 | 200Kg/桶 | 5000 | 20230477 | 2023-04-26 | 2023-06-01 | 透明 | ＜2 | 51.5 | 11 | 76.9 |  |  | 合格
物源 | 赵总 | NL305B | 200Kg/桶 | 14400 | 20230226 | 2023-02-11 | 2023-06-01 | 透明 | ＜2 | 61.18 | 28 | 3.5 |  |  | 合格
物源 | 谢总 | NL396C | 200Kg/桶 | 16000 | 20230611 | 2023-06-01 | 2023-06-01 | 透明 | ＜2 | 60.17 | 34 | 4.9 |  |  | 合格
物源 | 新瑞邦 | NL301F | 200Kg/桶 | 16600 | 20230556 | 2023-05-21 | 2023-06-01 | 透明 | 2 | 61.13 | 19 | 5.2 |  |  | 合格
物源 | 谢涛 | NL3129-1 | 200Kg/桶 | 13800 | 20230515 | 2023-05-07 | 2023-06-01 | 透明 | 2 | 65.65 | 1139 | 6.4 |  |  | 合格
物源 | 谢涛 | NL3070H | 200Kg/桶 | 5400 | 202304103 | 2023-04-27 | 2023-06-01 | 透明 | ＜2 | 70.99 | 1047 | 7.2 |  |  | 合格
物源 | 长润发 | HW1008 | 200Kg/桶 | 14800 | 20230540 | 2023-05-14 | 2023-06-01 | 透明 | ＜2 | 58.86 | 20567 | 8.0 |  |  | 合格
物源 | 长润发 | HW1007 | 200Kg/桶 | 13400 | 20230621 | 2023-06-01 | 2023-06-02 | 透明 | ＜3 | 64.66 | 13049 | 3.3 |  |  | 合格
物源 | 齐昊 | NL173-60 | 200Kg/桶 | 16000 | 20230607 | 2023-06-02 | 2023-06-02 | 透明 | ＜2 | [5 empty] | 合格
物源 | 联众 | NL301B | 200Kg/桶 | 16600 | 20230556 | 2023-05-21 | 2023-06-02 | 透明 | 2 | 61.13 | 19 | 5.2 |  |  | 合格
物源 | 众创油漆 | NL301F | 200Kg/桶 | 16600 | 20230556 | 2023-05-21 | 2023-06-02 | 透明 | 2 | 61.13 | 19 | 5.2 |  |  | 合格
物源 | 众创油漆 | NL3013 | 200Kg/桶 | 15000 | 20230535 | 2023-05-14 | 2023-06-02 | 透明 | ＜2 | 60.12 | 40 | 5.7 |  |  | 合格
物源 | 陶总 | NL9520C | 200Kg/桶 | 15000 | 20230538 | 2023-05-11 | 2023-06-02 | 透明 | 2 | 59.69 | 37 | 6.5 |  |  | 合格
物源 | 陶总 | NL1681 | 200Kg/桶 | 5000 | 20230518 | 2023-05-15 | 2023-06-02 | 透明 | ＜2 | 51.74 | 11 | 70.5 |  |  | 合格
物源 | 恒远 | NL301B | 200Kg/桶 | 16600 | 20230556 | 2023-05-21 | 2023-06-02 | 透明 | 2 | 61.13 | 19 | 5.2 |  |  | 合格
物源 | 恒远 | NL301B | 200Kg/桶 | 16600 | 20230571 | 2023-05-24 | 2023-06-02 | 透明 | ＜2 | 60.57 | 21 | 5.1 |  |  | 合格
物源 | 陶总 | NL301F | 200Kg/桶 | 16600 | 20230570 | 2023-05-23 | 2023-06-02 | 透明 | ＜2 | 61.56 | 20 | 4.7 |  |  | 合格
物源 | 陶总 | NL301F | 200Kg/桶 | 16600 | 20230571 | 2023-05-24 | 2023-06-02 | 透明 | ＜2 | 60.57 | 21 | 5.1 |  |  | 合格
物源 | 中来 | PR01 | 200Kg/桶 | 15200 | 20230545 | 2023-05-22 | 2023-06-03 | 透明 | ＜2 | 65.40 | 43 | 5.7 |  |  | 合格
物源 | 中来 | PR01 | 200Kg/桶 | 15400 | 20230544 | 2023-05-22 | 2023-06-03 | 透明 | ＜2 | 64.68 | 41 | 5.2 |  |  | 合格
物源 | 中来 | PR01 | 200Kg/桶 | 15400 | 20230546 | 2023-05-23 | 2023-06-03 | 透明 | ＜2 | 66.27 | 38 | 5.3 |  |  | 合格
物源 | 刘康博 | NL3107 | 200Kg/桶 | 13000 | 20230450 | 2023-04-19 | 2023-06-03 | 透明 | ＜3 | 65.55 | 169 | 2.6 |  |  | 合格
物源 | 刘康博 | NL3229 | 200Kg/桶 | 13800 | 20230515 | 2023-05-07 | 2023-06-03 | 透明 | 2 | 65.65 | 1139 | 6.4 |  |  | 合格
物源 | 刘康博 | NL3070-1 | 200Kg/桶 | 13400 | 20230512 | 2023-05-06 | 2023-06-03 | 透明 | ＜2 | 71.89 | 1105 | 8.8 |  |  | 合格
物源 | 物源油漆 | NL1050 | 25Kg/桶 | 500 | 20230563 | 2023-05-16 | 2023-06-03 | 透明 | ＜1 | 35.53 |  | 114.3 |  |  | 合格
物源 | 鑫双汇 | NL301A | 200Kg/桶 | 16600 | 20230571 | 2023-05-24 | 2023-06-03 | 透明 | ＜2 | 60.57 | 21 | 5.1 |  |  | 合格
物源 | 鑫双汇 | NL301A | 200Kg/桶 | 16600 | 20230572 | 2023-05-24 | 2023-06-03 | 透明 | ＜2 | 61.60 | 19 | 5.3 |  |  | 合格
物源 | 旭川 | NL3107 | 200Kg/桶 | 13000 | 20230450 | 2023-04-19 | 2023-06-03 | 透明 | ＜3 | 65.55 | 169 | 2.6 |  |  | 合格
物源 | 旭川 | NL3070H | 200Kg/桶 | 12800 | 20230619 | 2023-06-03 | 2023-06-03 | 透明 | ＜2 |  | 1079 | 8.2 |  |  | 合格
物源 | 星泉 | NL1080 | 200Kg/桶 | 5200 | 202304104 | 2023-04-26 | 2023-06-03 | 透明 | ＜2 | 79.03 |  | 54.2 |  |  | 合格
物源 | 星泉 | NL301T-5 | 200Kg/桶 | 13200 | 20230559 | 2023-05-21 | 2023-06-03 | 透明 | ＜2 | 71.69 | 129 | 5.3 |  |  | 合格
物源 | 星泉 | NL301T-5 | 200Kg/桶 | 13200 | 20230561 | 2023-05-23 | 2023-06-03 | 透明 | ＜2 | 71.77 | 140 | 5.7 |  |  | 合格
物源 | 华达 | NL301H | 1000Kg/桶 | 17000 | 20230608 | 2023-06-02 | 2023-06-04 | 透明 | ＜2 | 61.21 | 19 | 4.8 |  |  | 合格
物源 | 华达 | NL301H | 1000Kg/桶 | 16600 | 20230570 | 2023-05-23 | 2023-06-04 | 透明 | ＜2 | 61.56 | 20 | 4.7 |  |  | 合格
物源 | 华达 | NL335 | 200Kg/桶 | 15000 | 20230605 | 2023-06-01 | 2023-06-04 | 透明 | ＜2 | 60.19 | 19 | 3.4 |  |  | 合格
物源 | 华达 | NL568 | 200Kg/桶 | 5200 | 202303108 | 2023-03-27 | 2023-06-04 | 透明 | ＜16 | 78.23 | 17 | 47.5 |  |  | 合格
物源 | 回天 | HDU878 | 200Kg/桶 | 6200 | 20230562 | 2023-05-15 | 2023-06-04 | 透明 | ＜2 | 68.88 | 36 | 5.4 |  |  | 合格
物源 | 回天 | HDU878 | 200Kg/桶 | 13800 | 20230601 | 2023-06-02 | 2023-06-04 | 透明 | ＜2 | 70.05 | 33 | 6.2 |  |  | 合格
物源 | 亚泰 | A-A81 | 200Kg/桶 | 5000 | 20230518 | 2023-05-15 | 2023-06-05 | 透明 | ＜2 | 51.74 | 11 | 70.5 |  |  | 合格
物源 | 华信 | NL3010-60 | 200Kg/桶 | 15200 | 20230618 | 2023-06-04 | 2023-06-05 | 透明 | ＜2 | 61.16 | 35 | 6.0 |  |  | 合格
物源 | 华信 | NL301F | 200Kg/桶 | 16600 | 20230572 | 2023-05-24 | 2023-06-05 | 透明 | ＜2 | 61.60 | 19 | 5.3 |  |  | 合格
物源 | 爱普瑞 | NL3800 | 200Kg/桶 | 12400 | 20230388 | 2023-03-24 | 2023-06-05 | 透明 | ＜2 | 78.17 | 53 | 4.4 |  |  | 合格
物源 | 科畅达 | NL3098A | 200Kg/桶 | 16000 | 20230565 | 2023-05-21 | 2023-06-05 | 透明 | ＜2 | 60.12 | 18 | 5.8 |  |  | 合格
物源 | 杨玉河 | NL3013 | 200Kg/桶 | 13200 | 20230561 | 2023-05-23 | 2023-06-05 | 透明 | ＜2 | 71.77 | 140 | 5.7 |  |  | 合格
物源 | 联众 | NL3015 | 200Kg/桶 | 15000 | 20230535 | 2023-05-14 | 2023-06-05 | 透明 | ＜2 | 60.12 | 40 | 5.7 |  |  | 合格
物源 | 联众 | NL301B | 200Kg/桶 | 16600 | 20230572 | 2023-05-24 | 2023-06-05 | 透明 | ＜2 | 61.60 | 19 | 5.3 |  |  | 合格
物源 | 联众 | NL301B | 200Kg/桶 | 16800 | 20230573 | 2023-05-25 | 2023-06-05 | 透明 | ＜2 | 61.86 | 18 | 4.8
物源 | 华信 | NL301F | 200Kg/桶 | 16600 | 20230572 | 2023-05-24 | 2023-06-05 | 透明 | ＜2 | 61.60 | 19 | 5.3 |  |  | 合格
物源 | 科畅达 | NL1180H | 200Kg/桶 | 3600 | 20230520 | 2023-05-08 | 2023-06-05 | 透明 | ＜2 | 78.37 |  | 56.3 |  |  | 合格
物源 | 树人 | 007 | 200Kg/桶 | 12800 | 20221121 | 2022-11-04 | 2023-06-06 | 透明 | ＜2 | 70.75 | 505 | 4.6 |  |  | 合格
物源 | 树人 | 006 | 200Kg/桶 | 13400 | 20230512 | 2023-05-06 | 2023-06-06 | 透明 | ＜2 | 71.89 | 1105 | 8.8 |  |  | 合格
物源 | 中泰 | NL108G | 200Kg/桶 | 12800 | 20230431 | 2023-04-10 | 2023-06-06 | 透明 | ＜2 | 80.55 | 68 | 7.3 |  |  | 合格
物源 | 汉氏 | NL3013 | 200Kg/桶 | 13200 | 20230560 | 2023-05-22 | 2023-06-06 | 透明 | ＜2 | 71.61 | 129 | 4.6 |  |  | 合格
物源 | 汉氏 | NL3013 | 200Kg/桶 | 13200 | 20230561 | 2023-05-23 | 2023-06-06 | 透明 | ＜2 | 71.77 | 140 | 5.7 |  |  | 合格
物源 | 谢总 | NL396C | 200Kg/桶 | 16000 | 20230611 | 2023-06-01 | 2023-06-06 | 透明 | ＜2 | 60.17 | 34 | 4.9 |  |  | 合格
物源 | 华联 | NL325 | 200Kg/桶 | 18000 | 20230616 | 2023-06-03 | 2023-06-06 | 透明 | ＜2 | 59.95 | 22 | 5.1 |  |  | 合格
物源 | 华信 | NL1380 | 200Kg/桶 | 5300 | 20230447 | 2023-04-15 | 2023-06-06 | 透明 | ＜2 | 78.11 |  | 54.1 |  |  | 合格
物源 | 华联 | CK1052 | 200Kg/桶 | 2450 | 20220869 | 2022-08-24 | 2023-06-06 | 透明 | ＜2 | 54.86 | 8 | 191.0 |  |  | 合格
物源 | 长润发 | HW1008 | 200Kg/桶 | 14800 | 20230540 | 2023-05-14 | 2023-06-07 | 透明 | ＜2 | 58.86 | 20567 | 8.0 |  |  | 合格
物源 | 长润发 | HW1007 | 200Kg/桶 | 13400 | 20230621 | 2023-06-01 | 2023-06-07 | 透明 | ＜3 | 64.66 | 13049 | 3.3 |  |  | 合格
物源 | 长润发 | HW1007 | 200Kg/桶 | 13800 | 20230622 | 2023-06-02 | 2023-06-07 | 透明 | ＜3 | 66.18 | 13424 | 4.3 |  |  | 合格
物源 | 关西涂料 | NL320S | 25Kg/桶 | 5800 | 20230380 | 2023-03-20 | 2023-06-07 | 透明 | ＜2 | 59.40 | 27 | 6.1 |  |  | 合格
物源 | 关西涂料 | NL387-6 | 25Kg/桶 | 14800 | 20230603 | 2023-06-05 | 2023-06-07 | 透明 | ＜2 | 65.28 | 41 | 4.8 |  |  | 合格
物源 | 长润发 | HW1008 | 200Kg/桶 | 14600 | 20230620 | 2023-06-05 | 2023-06-07 | 透明 | ＜2 | 60.20 | 20705 | 8.5 |  |  | 合格
物源 | 华达 | NL301H | 1000Kg/桶 | 17000 | 20230608 | 2023-06-02 | 2023-06-07 | 透明 | ＜2 | 61.21 | 19 | 4.8 |  |  | 合格
物源 | 华达 | NL335 | 1000Kg/桶 | 15000 | 20230605 | 2023-06-01 | 2023-06-07 | 透明 | ＜2 | 60.19 | 19 | 3.4 |  |  | 合格
物源 | 华达 | NL335 | 1000Kg/桶 | 15000 | 20230606 | 2023-06-03 | 2023-06-07 | 透明 | ＜2 | 59.83 | 20 | 3.5 |  |  | 合格
物源 | 洵涂 | NL1387A | 200Kg/桶 | 11400 | 20230623 | 2023-06-01 | 2023-06-09 | 透明 | ＜1 | 80.52 | 9 | 3.0 |  |  | 合格
物源 | 陶总 | NL9520C | 200Kg/桶 | 15000 | 20230538 | 2023-05-11 | 2023-06-09 | 透明 | 2 | 59.69 | 37 | 6.5 |  |  | 合格
物源 | 陶总 | NL1681 | 200Kg/桶 | 5000 | 20230518 | 2023-05-15 | 2023-06-09 | 透明 | ＜2 | 51.74 | 11 | 70.5 |  |  | 合格
物源 | 浩达 | NL301B | 200Kg/桶 | 16800 | 20230573 | 2023-05-25 | 2023-06-08 | 透明 | ＜2 | 61.86 | 18 | 4.8
物源 | 华信 | NL1180 | 200Kg/桶 | 5200 | 202304104 | 2023-04-26 | 2023-06-09 | 透明 | ＜2 | 79.03 |  | 54.2 |  |  | 合格
物源 | 美尔利 | NL301T-75 | 200Kg/桶 | 12800 | 20230613 | 2023-06-02 | 2023-06-09 | 透明 | ＜4 | 73.99 | 25 | 5.6
物源 | 美尔利 | NL301T-75 | 200Kg/桶 | 13000 | 20230548 | 2023-05-20 | 2023-06-09 | 透明 | ＜4 | 73.46 | 32 | 4.5 |  |  | 合格
物源 | 美尔利 | NL1681 | 25Kg/桶 | 5000 | 20230477 | 2023-04-26 | 2023-06-09 | 透明 | ＜2 | 51.5 | 11 | 76.9 |  |  | 合格
物源 | 赵总 | NL301F | 200Kg/桶 | 16800 | 20230573 | 2023-05-25 | 2023-06-10 | 透明 | ＜2 | 61.86 | 18 | 4.8
物源 | 齐昊 | NL173-60 | 200Kg/桶 | 16600 | 20230607 | 2023-06-02 | 2023-06-10 | 透明 | ＜2 | 59.99 | 16 | 4.4 |  |  | 合格
物源 | 齐昊 | NL173-60 | 200Kg/桶 | 18000 | 20230616 | 2023-06-03 | 2023-06-10 | 透明 | ＜2 | 59.95 | 22 | 5.1 |  |  | 合格
物源 | 名仕达 | NL3070H | 200Kg/桶 | 12800 | 20230619 | 2023-06-03 | 2023-06-10 | 透明 | ＜2 | 70.82 | 1079 | 8.2 |  |  | 合格
物源 | 新瑞邦 | NL327 | 200Kg/桶 | 11000 | 20230371 | 2023-03-28 | 2023-06-10 | 透明 | ＜2 | 59.36 | 19 | 4.9 |  |  | 合格
物源 | 新瑞邦 | NL301F | 200Kg/桶 | 16800 | 20230573 | 2023-05-25 | 2023-06-10 | 透明 | ＜2 | 61.86 | 18 | 4.8
物源 | 物源油漆 | NL301T | 200Kg/桶 | 13000 | 20230548 | 2023-05-20 | 2023-06-10 | 透明 | ＜4 | 73.46 | 32 | 4.5 |  |  | 合格
物源 | 物源油漆 | NL301T | 200Kg/桶 | 12800 | 20230614 | 2023-06-03 | 2023-06-10 | 透明 | ＜2 | 73.99 | 28 | 5.3 |  |  | 合格
物源 | 东科 | NL358-60 | 200Kg/桶 | 16200 | 20230631 | 2023-06-10 | 2023-06-10 | 透明 | ＜2 | [5 empty] | 合格
物源 | 浩达 | NL3013 | 25Kg/桶 | 13000 | 20230634 | 2023-06-10 | 2023-06-10 | 透明 | ＜2 | 71.49 | 129 | 5.5 |  |  | 合格
物源 | 汉氏 | NL3013 | 25Kg/桶 | 13000 | 20230634 | 2023-06-10 | 2023-06-10 | 透明 | ＜2 | 71.49 | 129 | 5.5 |  |  | 合格
物源 | 华科 | NL3013 | 25Kg/桶 | 13000 | 20230634 | 2023-06-10 | 2023-06-10 | 透明 | ＜2 | 71.49 | 129 | 5.5 |  |  | 合格
物源 | 谢涛 | NL3070H | 200Kg/桶 | 12800 | 20230619 | 2023-06-03 | 2023-06-10 | 透明 | ＜2 | 70.82 | 1079 | 8.2 |  |  | 合格
物源 | 谢涛 | NL3129-1 | 200Kg/桶 | 13800 | 20230515 | 2023-05-07 | 2023-06-10 | 透明 | 2 | 65.65 | 1139 | 6.4 |  |  | 合格
物源 | 浩达 | NL301N-75 | 200Kg/桶 | 13000 | 20230638 | 2023-06-10 | 2023-06-10 | 透明 |  | 74.00 | 34 | 3.4 |  |  | 合格
物源 | 鑫双汇 | NL108G | 200Kg/桶 | 12400 | 20230558 | 2023-05-17 | 2023-06-11 | 透明 | ＜2 | 80.65 | 62 | 8.1 |  |  | 合格
物源 | 鑫双汇 | NL301A | 200Kg/桶 | 17000 | 20230584 | 2023-05-25 | 2023-06-11 | 透明 | ＜2 | 61.79 | 18 | 5.1 |  |  | 合格
物源 | 艾普瑞 | NL3800 | 200Kg/桶 | 12400 | 20230628 | 2023-06-11 | 2023-06-11 | 透明 | ＜2 | 80.17 | 73 | 5.6 |  |  | 合格
物源 | 美尔利 | NL1681 | 200Kg/桶 | 13000 | 20230642 | 2023-06-11 | 2023-06-11 | 透明 | ＜2 | 51.69 | 11 | 70.4 |  |  | 合格
物源 | 联盟 | NL1387A | 200Kg/桶 | 11400 | 20230623 | 2023-06-01 | 2023-06-11 | 透明 | ＜1 | 80.52 | 9 | 3.0 |  |  | 合格
物源 | 联盟 | NL883-2A | 200Kg/桶 | 15000 | 20230568 | 2023-05-25 | 2023-06-11 | 透明 | ＜2 | 64.26 | 27 | 5.9 |  |  | 合格
物源 | 福斯特 | NL387 | 200Kg/桶 | 14000 | 20230546 | 2023-05-23 | 2023-06-11 | 透明 | ＜2 | 66.27 | 38 | 5.3 |  |  | 合格
物源 | 福斯特 | NL387 | 200Kg/桶 | 15000 | 20230566 | 2023-05-26 | 2023-06-11 | 透明 | ＜2 | 65.0 | 40 | 5.5 |  |  | 合格
物源 | 联盟 | NL387-6 | 200Kg/桶 | 15000 | 20230566 | 2023-05-26 | 2023-06-11 | 透明 | ＜2 | 66.60 | 40 | 5.5 |  |  | 合格
物源 | 谢总 | NL396C | 200Kg/桶 | 16000 | 20230611 | 2023-06-01 | 2023-06-11 | 透明 | ＜2 | 60.17 | 34 | 4.9 |  |  | 合格
物源 | 名仕达 | NL3070H | 200Kg/桶 | 5400 | 202304103 | 2023-04-27 | 2023-06-12 | 透明 | ＜2 | 70.99 | 1047 | 7.2 |  |  | 合格
物源 | 名仕达 | NL3070H | 200Kg/桶 | 12800 | 20230619 | 2023-06-03 | 2023-06-12 | 透明 | ＜2 | 70.82 | 1079 | 8.2 |  |  | 合格
物源 | 华达 | NL301H | 1000Kg/桶 | 17000 | 20230608 | 2023-06-02 | 2023-06-12 | 透明 | ＜2 | 61.21 | 19 | 4.8 |  |  | 合格
物源 | 华达 | NL568 | 200Kg/桶 | 5000 | 20221131 | 2022-11-11 | 2023-06-12 | 透明 | ＜2 | 78.10 | 16 | 41.3 |  | 已做复测 | 合格
物源 | 华达 | NL568 | 200Kg/桶 | 5200 | 202303108 | 2023-03-27 | 2023-06-12 | 透明 | ＜16 | 78.23 | 17 | 47.5 |  |  | 合格
物源 | 华达 | NL301H | 1000Kg/桶 | 16000 | 20230609 | 2023-06-04 | 2023-06-12 | 透明 | 2 | 61.21 | 18 | 5.1 |  |  | 合格
物源 | 华达 | NL335 | 1000Kg/桶 | 15000 | 20230606 | 2023-06-03 | 2023-06-12 | 透明 | ＜2 | 59.83 | 20 | 3.5 |  |  | 合格
物源 | 欧尔美 | NL301T-5 | 200Kg/桶 | 12800 | 20230635 | 2023-06-11 | 2023-06-12 | 透明 | ＜2 | 71.90 | 154 | 5.6 |  |  | 合格
物源 | 欧尔美 | NL301T-5 | 25Kg/桶 | 13000 | 20230634 | 2023-06-10 | 2023-06-12 | 透明 | ＜2 | 71.49 | 129 | 5.5 |  |  | 合格
物源 | 欧尔美 | NL1080 | 200Kg/桶 | 5300 | 20230447 | 2023-04-15 | 2023-06-12 | 透明 | ＜2 | 78.11 |  | 54.1 |  |  | 合格
物源 | 欧尔美 | NL1080 | 200Kg/桶 | 5200 | 202304104 | 2023-04-26 | 2023-06-12 | 透明 | ＜2 | 79.03 |  | 54.2 |  |  | 合格
物源 | 浩达 | NL3013 | 25Kg/桶 | 13000 | 20230634 | 2023-06-10 | 2023-06-12 | 透明 | ＜2 | 71.49 | 129 | 5.5 |  |  | 合格
物源 | 浩达 | NL3013 | 200Kg/桶 | 12800 | 20230635 | 2023-06-11 | 2023-06-12 | 透明 | ＜2 | 71.90 | 154 | 5.6 |  |  | 合格
物源 | 浩达 | NL301N-75 | 200Kg/桶 | 13000 | 20230638 | 2023-06-10 | 2023-06-12 | 透明 |  | 74.00 | 34 | 3.4 |  |  | 合格
物源 | 物源油漆 | NL1050 | 200Kg/桶 |  | 20230640 | 2023-06-13 | 2023-06-13 | 透明 | ＜2 | [5 empty] | 合格
物源 | 晨辉 | NL3129-70 | 200Kg/桶 | 12800 | 20230641 | 2023-06-12 | 2023-06-13 | 透明 | ＜2 | 70.39 | 495 | 6.7 |  |  | 合格
物源 | 旭川 | NL3107 | 200Kg/桶 | 13000 | 20230450 | 2023-04-19 | 2023-06-13 | 透明 | ＜3 | 65.55 | 169 | 2.6 |  |  | 合格
物源 | 旭川 | NL3070H | 200Kg/桶 | 12800 | 20230619 | 2023-06-03 | 2023-06-13 | 透明 | ＜2 | 70.82 | 1079 | 8.2 |  |  | 合格
物源 | 旭川 | 3009 | 200Kg/桶 | 12800 | 20230641 | 2023-06-12 | 2023-06-13 | 透明 | ＜2 | 70.39 | 495 | 6.7 |  |  | 合格
物源 | 联众 | NL301B | 200Kg/桶 | 17000 | 20230584 | 2023-05-25 | 2023-06-13 | 透明 | ＜2 | 61.79 | 18 | 5.1 |  |  | 合格
物源 | 联众 | NL3015 | 200Kg/桶 | 14600 | 20230633 | 2023-06-13 | 2023-06-13 | 透明 | ＜1 | 60.52 | 38 | 5.8 |  |  | 合格
物源 | 齐昊 | NL173-60 | 200Kg/桶 | 18000 | 20230630 | 2023-06-13 | 2023-06-13 | 透明 | ＜2 | 59.51 | 22 | 4.9 |  |  | 合格
物源 | 齐昊 | NL173-60 | 200Kg/桶 | 18000 | 20230616 | 2023-06-03 | 2023-06-13 | 透明 | ＜2 | 59.95 | 22 | 5.1 |  |  | 合格
物源 | 美尔利 | NL301N-75 | 200Kg/桶 | 11000 | 20230639 | 2023-06-11 | 2023-06-14 | 透明 |  | 73.46 | 47 | 4.8 |  |  | 合格
物源 | 白总 | NL3070-1 | 200Kg/桶 | 13600 | 20230428 | 2023-04-14 | 2023-06-14 | 透明 | ＜2 | 71.35 | 981 | 6.8 |  |  | 合格
物源 | 亘元 | NL301H | 200Kg/桶 | 19200 | 20230344 | 2023-03-16 | 2023-06-14 | 透明 | 2 | 61.60 | 16 | 4.0 |  |  | 合格
物源 | 名仕达 | NL3070H | 200Kg/桶 | 12600 | 20230643 | 2023-06-13 | 2023-06-14 | 透明 | ＜2 | 70.32 | 1043 | 7.2 |  |  | 合格
物源 | 亘元 | NL301H | 1000Kg/桶 | 16000 | 20230609 | 2023-06-04 | 2023-06-14 | 透明 | 2 | 61.21 | 18 | 5.1 |  |  | 合格
物源 | 亘元 | NL301H | 1000Kg/桶 | 17000 | 20230610 | 2023-06-05 | 2023-06-14 | 透明 | ＜2 | 61.12 | 20 | 5.5 |  |  | 合格
物源 | 华信 | NL3010-60 | 200Kg/桶 | 15000 | 20230498 | 2023-04-30 | 2023-06-14 | 透明 | ＜2 | 61.39 | 34 | 6.4 |  |  | 合格
物源 | 华信 | NL301F | 1000Kg/桶 | 17000 | 20230569 | 2023-05-22 | 2023-06-14 | 透明 | ＜2 | 60.88 | 18 | 5.0 |  |  | 合格
物源 | 华信 | NL3010-60 | 200Kg/桶 | 15000 | 20230535 | 2023-05-14 | 2023-06-14 | 透明 | ＜2 | 60.12 | 40 | 5.7 |  |  | 合格
物源 | 华信 | NL301F | 200Kg/桶 | 17000 | 20230584 | 2023-05-25 | 2023-06-14 | 透明 | ＜2 | 61.79 | 18 | 5.1 |  |  | 合格
物源 | 华信 | NL301F | 200Kg/桶 | 16800 | 20230573 | 2023-05-25 | 2023-06-14 | 透明 | ＜2 | 61.86 | 18 | 4.8 |  |  | 合格
物源 | 李总 | NL3070-1 | 200Kg/桶 | 11800 | 20221032 | 2022-10-28 | 2023-06-14 | 透明 | ＜2 | 71.51 | 1579 | 7.6 |  |  | 合格
物源 | 谢涛 | NL3070H | 200Kg/桶 | 12800 | 20230619 | 2023-06-03 | 2023-06-15 | 透明 | ＜2 | 70.82 | 1079 | 8.2 |  |  | 合格
物源 | 杨玉河 | NL3015 | 200Kg/桶 | 14600 | 20230633 | 2023-06-13 | 2023-06-15 | 透明 | ＜1 | 60.52 | 38 | 5.8 |  |  | 合格
物源 | 谢涛 | NL3070H | 200Kg/桶 | 12600 | 20230643 | 2023-06-13 | 2023-06-15 | 透明 | ＜2 | 70.32 | 1043 | 7.2 |  |  | 合格
物源 | 艾普瑞 | NL3800 | 200Kg/桶 | 12400 | 20230628 | 2023-06-11 | 2023-06-15 | 透明 | ＜2 | 80.17 | 73 | 5.6 |  |  | 合格
物源 | 谢总 | NL396C | 200Kg/桶 | 16000 | 20230611 | 2023-06-01 | 2023-06-15 | 透明 | ＜2 | 60.17 | 34 | 4.9 |  |  | 合格
物源 | 中来 | PR01 | 200Kg/桶 | 15000 | 20230566 | 2023-05-26 | 2023-06-16 | 透明 | ＜2 | 66.60 | 40 | 5.5 |  |  | 合格
物源 | 中来 | PR01 | 200Kg/桶 | 15000 | 20230602 | 2023-06-03 | 2023-06-16 | 透明 | ＜2 | 66.26 | 43 | 5.1 |  |  | 合格
物源 | 中来 | PR01 | 200Kg/桶 | 15000 | 20230603 | 2023-06-05 | 2023-06-16 | 透明 | ＜2 | 65.28 | 41 | 4.8 |  |  | 合格
物源 | 联盟 | 883-2A | 200Kg/桶 | 15000 | 20230568 | 2023-05-25 | 2023-06-16 | 透明 | ＜2 | 64.26 | 27 | 5.9 |  |  | 合格
物源 | 联盟 | NL1387A | 200Kg/桶 | 11400 | 20230623 | 2023-06-01 | 2023-06-16 | 透明 | ＜1 | 80.52 | 9 | 3.0 |  | 少许杂质可发 | 合格
物源 | 联盟 | 883-2A | 200Kg/桶 | 15800 | 20230629 | 2023-06-11 | 2023-06-16 | 透明 | ＜2 | 64.75 | 32 | 5.7 |  |  | 合格
物源 | 中来 | PR01 | 200Kg/桶 | 15000 | 20230603 | 2023-06-05 | 2023-06-17 | 透明 | ＜2 | 65.28 | 41 | 4.8 |  |  | 合格
物源 | 中来 | PR01 | 200Kg/桶 | 15000 | 20230604 | 2023-06-05 | 2023-06-17 | 透明 | ＜2 | 65.63 | 44 | 5.1 |  |  | 合格
物源 | 中来 | PR01 | 200Kg/桶 | 15000 | 20230624 | 2023-06-13 | 2023-06-17 | 透明 | ＜2 | 64.24 | 40 | 5.5 |  |  | 合格
物源 | 联盟 | HDU878 | 200Kg/桶 | 13800 | 20230601 | 2023-06-02 | 2023-06-17 | 透明 | ＜2 | 70.05 | 33 | 6.2 |  |  | 合格
物源 | 联盟 | NL387-6 | 200Kg/桶 | 15400 | 20230654 | 2023-06-17 | 2023-06-17 | 透明 | ＜2 | 65.40 | 40 | 5.7 |  |  | 合格
物源 | 华达 | NL335 | 1000Kg/桶 | 15000 | 20230606 | 2023-06-03 | 2023-06-17 | 透明 | ＜2 | 59.83 | 20 | 3.5 |  |  | 合格
物源 | 华达 | NL335 | 1000Kg/桶 | 14000 | 20230632 | 2023-06-12 | 2023-06-17 | 透明 | ＜2 | 58.99 | 20 | 3.6 |  |  | 合格
物源 | 华达 | NL301H | 1000Kg/桶 | 16400 | 20230657 | 2023-06-18 | 2023-06-18 | 透明 | ＜2 |  | 20 | 5.2 |  |  | 合格
物源 | 华美盛 | NL301E | 1000Kg/桶 | 16400 | 20230657 | 2023-06-18 | 2023-06-18 | 透明 | ＜2 |  | 20 | 5.2 |  |  | 合格
物源 | 白总 | NL3070 | 200Kg/桶 | 12000 | 20230653 | 2023-06-17 | 2023-06-18 | 透明 | ＜2 | 71.50 | 1750 | 8.7 |  |  | 合格
物源 | 欧尔美 | NL301T-5 | 200Kg/桶 | 13200 | 20230662 | 2023-06-17 | 2023-06-18 | 透明 | ＜1 | 71.12 | 130 | 5.2 |  |  | 合格
物源 | 欧尔美 | NL1080 | 200Kg/桶 | 4900 | 202304105 | 2023-04-28 | 2023-06-18 | 透明 | ＜2 | 78.35 |  | 54.2 |  |  | 合格
物源 | 欧尔美 | NL1080 | 200Kg/桶 | 5200 | 202304104 | 2023-04-26 | 2023-06-18 | 透明 | ＜2 | 79.03 |  | 54.2 |  |  | 合格
物源 | 欧尔美 | NL1681 | 200Kg/桶 | 4000 | 20230642 | 2023-06-11 | 2023-06-18 | 透明 | ＜2 | 51.69 | 11 | 70.4 |  |  | 合格
物源 | 宣晨 | XC1535 | 200Kg/桶 | 10400 | 20230651 | 2023-06-17 | 2023-06-18 | 透明 | ＜2 | 75.09 | 117 | 31.2 |  |  | 合格
物源 | 宣晨 | L-01 | 200Kg/桶 | 4000 | 20230642 | 2023-06-11 | 2023-06-18 | 透明 | ＜2 | 51.69 | 11 | 70.4 |  |  | 合格
物源 | 齐昊 | NL173-60 | 200Kg/桶 | 18000 | 20230630 | 2023-06-13 | 2023-06-18 | 透明 | ＜2 | 59.51 | 22 | 4.9 |  |  | 合格
物源 | 齐昊 | NL173-60 | 200Kg/桶 | 18000 | 20230645 | 2023-06-16 | 2023-06-18 | 透明 | ＜2 | 59.91 | 18 | 5.2 |  |  | 合格
物源 | 双鑫 | NL325 | 200Kg/桶 | 18000 | 20230630 | 2023-06-13 | 2023-06-18 | 透明 | ＜2 | 59.51 | 22 | 4.9 |  |  | 合格
物源 | 恒远 | NL301B | 1000Kg/桶 | 16400 | 20230657 | 2023-06-18 | 2023-06-18 | 透明 | ＜2 | 61.34 | 20 | 5.2 |  |  | 合格
物源 | 旭川 | NL3107 | 200Kg/桶 | 13000 | 20230450 | 2023-04-19 | 2023-06-20 | 透明 | ＜3 | 65.55 | 169 | 2.6 |  |  | 合格
物源 | 旭川 | NL3107 | 200Kg/桶 | 13400 | 20230534 | 2023-05-13 | 2023-06-20 | 透明 | ＜4 | 66.65 | 159 | 3.3 |  |  | 合格
物源 | 旭川 | NL3107 | 200Kg/桶 | 13400 | 20230650 | 2023-06-16 | 2023-06-20 | 透明 | ＜2 | 70.07 | 1065 | 7.6 |  |  | 合格
物源 | 谢涛 | NL3129-1 | 200Kg/桶 | 13800 | 20230515 | 2023-05-07 | 2023-06-18 | 透明 | 2 | 65.65 | 1139 | 6.4 |  |  | 合格
物源 | 恒远 | NL301B | 1000Kg/桶 | 17000 | 20230568 | 2023-06-18 | 2023-06-18 | 透明 | ＜2 | 60.15 | 19 | 4.9 |  |  | 合格
物源 | 鑫双汇 | NL301A | 200Kg/桶 | 17000 | 20230568 | 2023-06-18 | 2023-06-18 | 透明 | ＜2 | 60.15 | 19 | 4.9 |  |  | 合格
物源 | 汇秀 | NL3129-70 | 200Kg/桶 | 12800 | 20230641 | 2023-06-12 | 2023-06-20 | 透明 | ＜2 | 70.39 | 495 | 6.7 |  |  | 合格
物源 | 美尔利 | NL3013 | 200Kg/桶 | 13200 | 20230663 | 2023-06-19 | 2023-06-19 | 透明 | ＜2 | 71.20 | 122 | 5.2 |  |  | 合格
物源 | 物源油漆 | NL3013 | 200Kg/桶 | 13200 | 20230663 | 2023-06-19 | 2023-06-19 | 透明 | ＜2 | 71.20 | 122 | 5.2 |  |  | 合格
物源 | 物源油漆 | NL301N-75 | 200Kg/桶 | 13000 | 20230638 | 2023-06-10 | 2023-06-19 | 透明 |  | 74.00 | 34 | 3.4 |  |  | 合格
物源 | 物源油漆 | NL301N-75 | 200Kg/桶 | 11000 | 20230639 | 2023-06-11 | 2023-06-19 | 透明 |  | 73.46 | 47 | 4.8 |  |  | 合格
物源 | 东科 | NL358-60 | 200Kg/桶 | 16200 | 20230631 | 2023-06-10 | 2023-06-19 | 透明 | ＜2 | 60.15 | 22 | 4.7 |  |  | 合格
物源 | 逸诺 | NL396C | 200Kg/桶 | 16000 | 20230612 | 2023-06-04 | 2023-06-19 | 透明 | ＜1 | 60.26 | 30 | 5.4 |  |  | 合格
物源 | 嘉特油漆 | NL3170 | 200Kg/桶 | 13400 | 20230534 | 2023-05-13 | 2023-06-20 | 透明 | ＜4 | 66.65 | 159 | 3.3 |  |  | 合格
物源 | 通策 | NL1380 | 200Kg/桶 | 4900 | 202304105 | 2023-04-28 | 2023-06-20 | 透明 | ＜2 | 78.35 |  | 54.2 |  |  | 合格
物源 | 新瑞邦 | NL380G | 200Kg/桶 | 12400 | 20230558 | 2023-05-17 | 2023-06-20 | 透明 | ＜2 | 80.65 | 62 | 8.1 |  |  | 合格
物源 | 新瑞邦 | NL327 | 200Kg/桶 | 15000 | 20230656 | 2023-06-18 | 2023-06-20 | 透明 | ＜2 | 59.77 | 17 | 4.5 |  |  | 合格
物源 | 仁乐 | NL7130M | 200Kg/桶 | 6400 | 20230523 | 2023-05-08 | 2023-06-20 | 透明 | 10 | 61.11 | 14 | 0.4 |  |  | 合格
物源 | 双鑫 | NL3015 | 200Kg/桶 | 14600 | 20230633 | 2023-06-13 | 2023-06-20 | 透明 | ＜1 | 60.52 | 38 | 5.8 |  |  | 合格
物源 | 恒远 | NL301B | 200Kg/桶 | 16600 | 20230660 | 2023-06-20 | 2023-06-20 | 透明 | ＜2 | 60.56 | 19 | 5.1 |  |  | 合格
物源 | 双鑫 | NL301N | 200Kg/桶 | 16600 | 20230659 | 2023-06-19 | 2023-06-20 | 透明 | ＜2 | 60.95 | 20 | 5.0 |  |  | 合格
物源 | 鑫双汇 | NL301A | 200Kg/桶 | 16200 | 20230658 | 2023-06-18 | 2023-06-20 | 透明 | ＜2 | 60.86 | 19 | 4.9 |  |  | 合格
物源 | 联众 | NL301B | 200Kg/桶 | 16600 | 20230659 | 2023-06-19 | 2023-06-20 | 透明 | ＜2 | 60.95 | 20 | 5.0 |  |  | 合格
物源 | 联众 | NL3015 | 200Kg/桶 | 14600 | 20230633 | 2023-06-13 | 2023-06-20 | 透明 | ＜1 | 60.52 | 38 | 5.8 |  |  | 合格
物源 | 华信 | NL301F | 200Kg/桶 | 17000 | 20230676 | 2023-06-21 | 2023-06-21 | 透明 | ＜2 | 61.15 | 21 | 5.8 |  |  | 合格
物源 | 华信 | NL3010-60 | 200Kg/桶 | 14800 | 20230668 | 2023-06-20 | 2023-06-21 | 透明 | ＜2 | 60.21 | 36 | 5.6 |  |  | 合格
物源 | 华信 | NL3010-60 | 200Kg/桶 | 15200 | 20230649 | 2023-06-16 | 2023-06-21 | 透明 | ＜2 | 59.35 | 39 | 4.9 |  |  | 合格
物源 | 赵总 | NL301F | 200Kg/桶 | 17000 | 20230676 | 2023-06-21 | 2023-06-21 | 透明 | ＜2 | 61.15 | 21 | 5.8 |  |  | 合格
物源 | 赵总 | NL3013 | 200Kg/桶 | 13200 | 20230663 | 2023-06-19 | 2023-06-21 | 透明 | ＜2 | 71.20 | 122 | 5.2 |  |  | 合格
物源 | 赵总 | NL305B | 200Kg/桶 | 14400 | 20230226 | 2023-06-21 | 2023-06-21 | 透明 | ＜2 | 61.18 | 28 | 3.5 |  |  | 合格
物源 | 华达 | NL335 | 1000Kg/桶 | 14000 | 20230632 | 2023-06-12 | 2023-06-21 | 透明 | ＜2 | 58.99 | 20 | 3.6 |  |  | 合格
物源 | 华达 | NL568 | 200Kg/桶 | 5000 | 20221131 | 2023-06-12 | 2023-06-21 | 透明 | 16 | 78.10 | 16 | 41.3 |  | 已做复测 | 合格
物源 | 众创 | NL3013 | 200Kg/桶 | 14800 | 20230668 | 2023-06-20 | 2023-06-23 | 透明 | ＜1 | 60.21 | 32 | 5.6 |  |  | 合格
物源 | 众创 | NL301F | 200Kg/桶 | 16600 | 20230660 | 2023-06-20 | 2023-06-23 | 透明 | ＜2 | 60.56 | 19 | 5.1 |  |  | 合格
物源 | 仁乐 | NL7130M | 200Kg/桶 | 6400 | 20230523 | 2023-05-08 | 2023-06-23 | 透明 | 10 | 61.11 | 14 | 0.4 |  |  | 合格
物源 | 仁乐 | NL7130M | 200Kg/桶 | 6400 | 20230539 | 2023-05-11 | 2023-06-23 | 透明 | ＜10 | 61.63 | 16 | 0.38 |  |  | 合格
物源 | 晨辉 | NL3129-70 | 200Kg/桶 | 12800 | 20230641 | 2023-06-12 | 2023-06-23 | 透明 | ＜2 | 70.39 | 495 | 6.7 |  |  | 合格
物源 | 晨辉 | NL3129-70 | 200Kg/桶 | 13200 | 20230665 | 2023-06-18 | 2023-06-23 | 透明 | ＜2 | 70.32 | 439 | 5.6 |  |  | 合格
物源 | 华科 | NL3013 | 200Kg/桶 | 13200 | 20230663 | 2023-06-19 | 2023-06-23 | 透明 | ＜2 | 71.20 | 122 | 5.2 |  |  | 合格
物源 | 华科 | NL1681 | 200Kg/桶 | 4000 | 20230642 | 2023-06-11 | 2023-06-23 | 透明 | ＜2 | 51.69 | 11 | 70.4 |  |  | 合格
物源 | 华科 | NL1380 | 200Kg/桶 | 4900 | 202304105 | 2023-04-28 | 2023-06-23 | 透明 | ＜2 | 78.35 |  | 54.2 |  |  | 合格
物源 | 浩达 | NL301N-75 | 1000Kg/桶 | 11000 | 20230639 | 2023-06-11 | 2023-06-23 | 透明 |  | 73.46 | 47 | 4.8 |  |  | 合格
物源 | 谢总 | NL396C | 200Kg/桶 | 16000 | 20230612 | 2023-06-04 | 2023-06-24 | 透明 | ＜1 | 60.26 | 30 | 5.4 |  |  | 合格
物源 | 陶总 | NL9520C | 200Kg/桶 | 15200 | 20230648 | 2023-06-17 | 2023-06-24 | 透明 | 1 | 59.90 | 36 | 6.4 |  |  | 合格
物源 | 陶总 | NL301F | 200Kg/桶 | 16400 | 20230661 | 2023-06-20 | 2023-06-24 | 透明 | ＜2 | 60.96 | 20 | 5.3 |  |  | 合格
物源 | 陶总 | NL1681 | 200Kg/桶 | 4200 | 20230644 | 2023-06-12 | 2023-06-24 | 透明 | ＜2 | 51.4 | 10 | 71.5 |  |  | 合格
物源 | 陶总 | NL301F | 200Kg/桶 | 16600 | 20230659 | 2023-06-19 | 2023-06-24 | 透明 | ＜2 | 60.95 | 20 | 5.0 |  |  | 合格
物源 | 长润发 | HW1007 | 200Kg/桶 | 13800 | 20230622 | 2023-06-02 | 2023-06-25 | 透明 | ＜3 | 66.18 | 13424 | 4.3 |  |  | 合格
物源 | 长润发 | HW1007 | 200Kg/桶 | 13600 | 20230637 | 2023-06-11 | 2023-06-25 | 透明 | ＜2 | 65.22 | 13672 | 4.3 |  |  | 合格
物源 | 捷润 | NL362 | 200Kg/桶 | 17600 | 20230421 | 2023-04-10 | 2023-06-25 | 透明 | ＜2 | 60.45 | 17 | 4.3 |  |  | 合格
物源 | 捷润 | NL362 | 200Kg/桶 | 17000 | 20230617 | 2023-06-05 | 2023-06-25 | 透明 | ＜2 | 60.76 | 17 | 4.5 |  |  | 合格
物源 | 中来 | PR01 | 200Kg/桶 | 15000 | 20230624 | 2023-06-13 | 2023-06-25 | 透明 | ＜2 | 64.24 | 40 | 5.5 |  |  | 合格
物源 | 中来 | PR01 | 200Kg/桶 | 15000 | 20230625 | 2023-06-13 | 2023-06-25 | 透明 | ＜2 | 65.56 | 43 | 5.8 |  |  | 合格
物源 | 长润发 | HW1008 | 200Kg/桶 | 14600 | 20230620 | 2023-06-05 | 2023-06-25 | 透明 | ＜2 | 60.20 | 20705 | 8.5 |  |  | 合格
物源 | 鑫双汇 | NL108G | 200Kg/桶 | 12400 | 20230558 | 2023-05-17 | 2023-06-25 | 透明 | ＜2 | 80.65 | 62 | 8.1 |  |  | 合格
物源 | 齐昊 | NL173-60 | 200Kg/桶 | 18000 | 20230645 | 2023-06-16 | 2023-06-25 | 透明 | ＜2 | 59.91 | 18 | 5.2 |  |  | 合格
物源 | 谢涛 | NL3129-1 | 200Kg/桶 | 13800 | 20230515 | 2023-05-07 | 2023-06-25 | 透明 | 2 | 65.65 | 1139 | 6.4 |  |  | 合格
物源 | 鑫双汇 | NL108G | 200Kg/桶 | 12400 | 20230558 | 2023-05-17 | 2023-06-25 | 透明 | ＜2 | 80.65 | 62 | 8.1 |  |  | 合格
物源 | 谢涛 | NL9213-70 | 200Kg/桶 | 13200 | 20230665 | 2023-06-18 | 2023-06-25 | 透明 | ＜2 | 70.32 | 439 | 5.6 |  |  | 合格
物源 | 华科 | NL3013 | 200Kg/桶 | 13200 | 20230664 | 2023-06-25 | 2023-06-25 | 透明 | ＜2 | 71.78 | 117 | 5.8 |  |  | 合格
物源 | 白总 | NL3070 | 200Kg/桶 | 11800 | 202303104 | 2023-03-27 | 2023-06-25 | 透明 | ＜2 | 71.52 | 1752 | 10.6 |  |  | 合格
物源 | 李总 | NL326W | 200Kg/桶 | 5200 | 20220943 | 2023-06-25 | 2023-06-25 | 透明 | ＜2 | 71.71 | 258 | 33.7 |  |  | 合格
物源 | 秦篆 | WX-J804 | 200Kg/桶 | 12400 | 20230403 | 2023-04-03 | 2023-06-26 | 透明 | ＜1 | 68.80 | 4218 | 6.8 | 1;1透明 |  | 合格
物源 | 秦篆 | WX-J804 | 200Kg/桶 | 12400 | 20230673 | 2023-06-25 | 2023-06-26 | 透明 | ＜1 | 69.51 | 3366 | 7.3 |  |  | 合格
物源 | 谢涛 | NL3070H | 200Kg/桶 | 13400 | 20230650 | 2023-06-16 | 2023-06-26 | 透明 | ＜2 | 70.07 | 1065 | 7.6 |  |  | 合格
物源 | 刘康博 | NL3107 | 200Kg/桶 | 13400 | 20230534 | 2023-05-13 | 2023-06-26 | 透明 | ＜4 | 66.65 | 159 | 3.3 |  |  | 合格
物源 | 刘康博 | NL3129-70 | 200Kg/桶 | 13200 | 20230665 | 2023-06-18 | 2023-06-26 | 透明 | ＜2 | 70.32 | 439 | 5.6 |  |  | 合格
物源 | 氟鑫 | NL876-7 | 200Kg/桶 | 13800 | 20230601 | 2023-06-02 | 2023-06-26 | 透明 | ＜2 | 70.05 | 33 | 6.2 |  |  | 合格
物源 | 白总 | NL3070-1 | 200Kg/桶 | 13400 | 20230512 | 2023-05-06 | 2023-06-26 | 透明 | ＜2 | 71.89 | 1105 | 8.8 |  |  | 合格
物源 | 明冠 | T203 | 200Kg/桶 | 14800 | 20230603 | 2023-06-05 | 2023-06-26 | 透明 | ＜2 | 65.28 | 41 | 4.8 |  |  | 合格
物源 | 白总 | NL3070-1 | 200Kg/桶 | 13400 | 20230671 | 2023-06-26 | 2023-06-26 | 透明 | ＜2 | 71.29 | 1093 | 8.4 |  |  | 合格
物源 | 捷润 | NL362 | 200Kg/桶 | 17000 | 20230617 | 2023-06-05 | 2023-06-27 | 透明 | ＜2 | 60.76 | 17 | 4.5 |  |  | 合格
物源 | 华科 | NL3013 | 200Kg/桶 | 13200 | 20230664 | 2023-06-25 | 2023-06-27 | 透明 | ＜2 | 71.78 | 117 | 5.8 |  |  | 合格
物源 | 旭川 | 3009 | 200Kg/桶 | 13200 | 20230665 | 2023-06-18 | 2023-06-27 | 透明 | ＜2 | 70.32 | 439 | 5.6 |  |  | 合格
物源 | 旭川 | 3009 | 200Kg/桶 | 13200 | 20230687 | 2023-06-27 | 2023-06-27 | 透明 | ＜2 | 70.18 | 481 | 6.3
物源 | 中来 | PR01 | 200Kg/桶 | 15000 | 20230625 | 2023-06-13 | 2023-06-27 | 透明 | ＜2 | 65.56 | 43 | 5.8 |  |  | 合格
物源 | 中来 | PR01 | 200Kg/桶 | 15000 | 20230626 | 2023-06-13 | 2023-06-27 | 透明 | ＜2 | 65.31 | 39 | 5.5
物源 | 博新伟业 | NL1380 | 200Kg/桶 | 4900 | 202304105 | 2023-04-28 | 2023-06-27 | 透明 | ＜2 | 78.35 |  | 54.2 |  |  | 合格
物源 | 华科 | NL3013 | 200Kg/桶 | 13200 | 20230669 | 2023-06-26 | 2023-06-27 | 透明 | ＜2 | 71.34 | 135 | 5.0 |  |  | 合格
物源 | 欧尔美 | NL301T-75 | 200Kg/桶 | 13200 | 20230664 | 2023-06-25 | 2023-06-27 | 透明 | ＜2 | 71.78 | 117 | 5.8 |  |  | 合格
物源 | 仁乐 | NL7130M | 200Kg/桶 | 6400 | 20230539 | 2023-05-11 | 2023-06-27 | 透明 | ＜10 | 61.63 | 16 | 0.38 |  |  | 合格
物源 | 鼎怡 | AEP565 | 25Kg/桶 | 5000 | 20221131 | 2023-06-12 | 2023-06-27 | 透明 | ＜2 | 78.10 | 16 | 41.3 |  | 已做复测 | 合格
物源 | 鑫双汇 | NL301A | 200Kg/桶 | 16400 | 20230683 | 2023-06-25 | 2023-06-27 | 透明 | ＜2 | 61.45 | 19 | 5.3
物源 | 恒远 | NL301B | 200Kg/桶 | 17000 | 20230676 | 2023-06-21 | 2023-06-28 | 透明 | ＜2 | 61.15 | 21 | 5.8 |  |  | 合格
物源 | 恒远 | NL301B | 200Kg/桶 | 16600 | 20230660 | 2023-06-20 | 2023-06-28 | 透明 | ＜2 | 60.56 | 19 | 5.1 |  |  | 合格
物源 | 长润发 | HW1007 | 200Kg/桶 | 13600 | 20230637 | 2023-06-11 | 2023-06-28 | 透明 | ＜2 | 65.22 | 13672 | 4.3 |  |  | 合格
物源 | 华达 | NL335 | 1000Kg/桶 | 14000 | 20230632 | 2023-06-12 | 2023-06-28 | 透明 | ＜2 | 58.99 | 20 | 3.6 |  |  | 合格
物源 | 华达 | NL301H | 1000Kg/桶 | 16400 | 20230661 | 2023-06-20 | 2023-06-28 | 透明 | ＜2 | 60.96 | 20 | 5.3 |  |  | 合格
物源 | 华达 | NL301H | 1000Kg/桶 | 16000 | 20230677 | 2023-06-25 | 2023-06-28 | 透明 | ＜2 | 60.98 | 20 | 5.1
物源 | 华达 | NL335 | 1000Kg/桶 | 14000 | 20230666 | 2023-06-19 | 2023-06-28 | 透明 | ＜2 | 59.99 | 18 | 3.7
物源 | 华达 | NL568 | 200Kg/桶 | 8600 | 20230689 | 2023-06-28 | 2023-06-28 | 透明 | ＜15 | 77.14 | 14 | 55.3
物源 | 鑫双汇 | NL108G | 200Kg/桶 | 12400 | 20230558 | 2023-05-17 | 2023-06-28 | 透明 | ＜2 | 80.65 | 62 | 8.1 |  |  | 合格
物源 | 谢总 | NL396C | 200Kg/桶 | 15400 | 20230681 | 2023-06-26 | 2023-06-29 | 透明 | ＜1 | 60.09 | 34 | 5.7 |  |  | 合格
物源 | 长润发 | HW1008 | 200Kg/桶 | 14600 | 20230620 | 2023-06-05 | 2023-06-29 | 透明 | ＜2 | 60.20 | 20705 | 8.5 |  |  | 合格
物源 | 宣晨 | NL1681 | 200Kg/桶 | 4000 | 20230642 | 2023-06-11 | 2023-06-29 | 透明 | ＜2 | 51.69 | 11 | 70.4 |  |  | 合格
物源 | 宣晨 | NL1681 | 200Kg/桶 | 4200 | 20230644 | 2023-06-12 | 2023-06-29 | 透明 | ＜2 | 51.4 | 10 | 71.5 |  |  | 合格
物源 | 宣晨 | XC1535 | 200Kg/桶 | 10400 | 20230667 | 2023-06-20 | 2023-06-29 | 透明 | ＜1 | 75.66 | 127 | 31.1 |  |  | 合格
物源 | 优鲁 | NL807 | 20kg/桶 | 15400 | 20230680 | 2023-06-28 | 2023-06-29 | 透明 | ＜1 | 65.11 | 43 | 5.6 |  |  | 合格
物源 | 逸诺 | NL396C | 200Kg/桶 | 16000 | 20230612 | 2023-06-04 | 2023-06-30 | 透明 | ＜1 | 60.26 | 30 | 5.4 |  |  | 合格
物源 | 众创 | NL301F | 200Kg/桶 | 17000 | 20230676 | 2023-06-21 | 2023-06-30 | 透明 | ＜2 | 61.15 | 21 | 5.8 |  |  | 合格
物源 | 众创 | NL301F | 1000Kg/桶 | 16000 | 20230677 | 2023-06-25 | 2023-06-30 | 透明 | ＜2 | 60.98 | 20 | 5.1 |  |  | 合格
物源 | 众创 | NL327M | 200Kg/桶 | 15000 | 20230656 | 2023-06-18 | 2023-06-30 | 透明 | ＜2 | 59.77 | 17 | 4.5 |  |  | 合格
物源 | 新瑞邦 | NL327M | 200Kg/桶 | 15000 | 20230656 | 2023-06-18 | 2023-06-30 | 透明 | ＜2 | 59.77 | 17 | 4.5 |  |  | 合格
物源 | 新瑞邦 | NL301F | 200Kg/桶 | 16400 | 20230661 | 2023-06-20 | 2023-06-30 | 透明 | ＜2 | 60.96 | 20 | 5.3 |  |  | 合格
物源 | 新瑞邦 | NL301F | 200Kg/桶 | 17000 | 20230676 | 2023-06-21 | 2023-06-30 | 透明 | ＜2 | 61.15 | 21 | 5.8 |  |  | 合格
物源 | 齐昊 | NL3173-60 | 200Kg/桶 | 16800 | 20230646 | 2023-06-18 | 2023-07-01 | 透明 | ＜1 | 60.25 | 19 | 5.3 |  |  | 合格
物源 | 左总 | NL301N-75 | 200Kg/桶 | 11000 | 20230639 | 2023-06-11 | 2023-07-01 | 透明 |  | 73.46 | 47 | 4.8 |  |  | 合格
物源 | 齐昊 | NL3173-60 | 200Kg/桶 | 16800 | 20230646 | 2023-06-18 | 2023-07-01 | 透明 | ＜1 | 60.25 | 19 | 5.3 |  |  | 合格
物源 | 左总 | NL301N-75 | 200Kg/桶 | 11800 | 20230675 | 2023-06-28 | 2023-07-01 | 透明 |  | 73.83 | 58 | 6.4 |  |  | 合格
物源 | 彦博 | NL362 | 200Kg/桶 | 17000 | 20230617 | 2023-06-05 | 2023-07-02 | 透明 | ＜2 | 60.76 | 17 | 4.5 |  |  | 合格
物源 | 浩达 | NL301B | 200Kg/桶 | 16000 | 20230677 | 2023-06-25 | 2023-07-02 | 透明 | ＜2 | 60.98 | 20 | 5.1 |  |  | 合格
物源 | 浩达 | NL3013 | 200Kg/桶 | 13200 | 20230669 | 2023-06-26 | 2023-07-02 | 透明 | ＜2 | 71.34 | 135 | 5.0 |  |  | 合格
物源 | 浩达 | NL301N-75 | 200Kg/桶 | 11000 | 20230639 | 2023-06-11 | 2023-07-02 | 透明 |  | 73.46 | 47 | 4.8 |  |  | 合格
物源 | 浩达 | NL301N-75 | 200Kg/桶 | 11800 | 20230675 | 2023-06-28 | 2023-07-02 | 透明 |  | 73.83 | 58 | 6.4 |  |  | 合格
物源 | 谢总 | NL396C | 200Kg/桶 | 16000 | 20230612 | 2023-06-04 | 2023-07-03 | 透明 | ＜1 | 60.26 | 30 | 5.4 |  |  | 合格
物源 | 谢总 | NL396C | 200Kg/桶 | 15400 | 20230681 | 2023-06-25 | 2023-07-03 | 透明 | ＜1 | 60.09 | 34 | 5.7 |  |  | 合格
物源 | 陶总 | NL9520C | 200Kg/桶 | 15200 | 20230648 | 2023-06-17 | 2023-07-03 | 透明 | 1 | 59.90 | 36 | 6.4 |  |  | 合格
物源 | 陶总 | NL9520C | 200Kg/桶 | 15000 | 20230538 | 2023-05-11 | 2023-07-03 | 透明 | 2 | 59.69 | 37 | 6.5 |  |  | 合格
物源 | 亘元 | NL301H | 1000Kg/桶 | 16600 | 20230685 | 2023-06-28 | 2023-07-03 | 透明 | ＜2 | 61.87 | 18 | 5.6 |  |  | 合格
物源 | 亘元 | NL301H | 1000Kg/桶 | 16600 | 20230659 | 2023-06-19 | 2023-07-03 | 透明 | ＜2 | 60.95 | 20 | 5.0 |  |  | 合格
物源 | 亘元 | NL325 | 1000Kg/桶 | 18000 | 20230645 | 2023-06-16 | 2023-07-03 | 透明 | 1 | 59.91 | 18 | 5.2 |  |  | 合格
物源 | 亘元 | NL325 | 200Kg/桶 | 16600 | 20230682 | 2023-06-28 | 2023-07-03 | 透明 | ＜1 | 59.94 | 20 | 5.4 |  |  | 合格
物源 | 华达 | NL301H | 200Kg/桶 | 16000 | 20230677 | 2023-06-25 | 2023-07-04 | 透明 | ＜2 | 60.98 | 20 | 5.1 |  |  | 合格
物源 | 华达 | NL301H | 200Kg/桶 | 17000 | 20230684 | 2023-06-26 | 2023-07-04 | 透明 | ＜2 | 61.22 | 18 | 5.5 |  |  | 合格
物源 | 华达 | NL335 | 200Kg/桶 | 14200 | 20230550 | 2023-05-22 | 2023-07-04 | 透明 | ＜2 | 60.63 | 21 | 4.9 |  |  | 合格
物源 | 谢涛 | NL3129-1 | 200Kg/桶 | 13800 | 20230514 | 2023-05-11 | 2023-07-04 | 透明 | ＜2 | 66.60 | 1080 | 6.8 |  |  | 合格
物源 | 谢涛 | NL3070H | 200Kg/桶 | 13400 | 20230650 | 2023-06-16 | 2023-07-04 | 透明 | ＜2 | 70.07 | 1065 | 7.6 |  |  | 合格
物源 | 谢涛 | NL9213-70 | 200Kg/桶 | 13200 | 20230687 | 2023-06-27 | 2023-07-04 | 透明 | ＜2 | 70.18 | 481 | 6.3 |  |  | 合格
物源 | 物源油漆 | NL301T | 200Kg/桶 | 13000 | 20230548 | 2023-05-20 | 2023-07-05 | 透明 | ＜4 | 73.46 | 32 | 4.5 |  |  | 合格
物源 | 物源油漆 | NL1681 | 200Kg/桶 | 4200 | 20230644 | 2023-06-12 | 2023-07-05 | 透明 | ＜1 | 60.40 | 10 | 70.5 |  |  | 合格
物源 | 华联 | NL1380 | 200Kg/桶 | 4900 | 202304105 | 2023-04-28 | 2023-07-05 | 透明 | ＜2 | 78.35 |  | 54.2 |  |  | 合格
物源 | 华联 | CK1052 | 200Kg/桶 | 2450 | 20220869 | 2022-08-24 | 2023-07-05 | 透明 | ＜2 | 54.86 | 8 | 191.0 |  |  | 合格
物源 | 恒远 | NL301B | 200Kg/桶 | 17000 | 20230708 | 2023-07-05 | 2023-07-05 | 透明 | ＜2 | 61.85 | 18 | 4.9 |  |  | 合格
物源 | 美尔莉 | NL3013 | 200Kg/桶 | 13200 | 20230669 | 2023-06-26 | 2023-07-05 | 透明 | ＜1 | 71.34 | 135 | 5.0 |  |  | 合格
物源 | 美尔莉 | NL3013 | 200Kg/桶 | 13000 | 20230670 | 2023-06-27 | 2023-07-05 | 透明 | ＜1 | 71.63 | 143 | 5.2 |  |  | 合格
物源 | 美尔莉 | NL1681 | 200Kg/桶 | 4200 | 20230644 | 2023-06-12 | 2023-07-05 | 透明 | ＜1 | 60.40 | 10 | 70.5 |  |  | 合格
物源 | 东科 | NL358-60 | 200Kg/桶 | 15300 | 20230652 | 2023-06-17 | 2023-07-05 | 透明 | ＜1 | 60.72 | 18 | 3.7 |  |  | 合格
物源 | 鑫双汇 | NL301A | 200Kg/桶 | 16400 | 20230683 | 2023-06-25 | 2023-07-05 | 透明 | ＜2 | 61.45 | 19 | 5.3 |  |  | 合格
物源 | 鑫双汇 | NL301A | 200Kg/桶 | 16600 | 20230685 | 2023-06-28 | 2023-07-05 | 透明 | ＜2 | 61.87 | 18 | 5.6 |  |  | 合格
物源 | 杨玉河 | NL3013 | 200Kg/桶 | 13000 | 20230670 | 2023-06-27 | 2023-07-05 | 透明 | ＜1 | 71.63 | 143 | 5.2 |  |  | 合格
物源 | 欧尔美 | NL301T-75 | 200Kg/桶 | 13000 | 20230670 | 2023-06-27 | 2023-07-05 | 透明 | ＜1 | 71.63 | 143 | 5.2 |  |  | 合格
物源 | 欧尔美 | NL1681 | 200Kg/桶 | 4200 | 20230644 | 2023-06-12 | 2023-07-05 | 透明 | ＜1 | 60.40 | 10 | 70.5 |  |  | 合格
物源 | 欧尔美 | NL1080 | 200Kg/桶 | 4900 | 202304105 | 2023-04-28 | 2023-07-05 | 透明 | ＜2 | 78.35 |  | 54.2 |  |  | 合格
物源 | 杨玉河 | NL3013 | 200Kg/桶 | 13200 | 20230718 | 2023-07-06 | 2023-07-06 | 透明 | ＜1 | 71.26 | 96 | 5.5 |  |  | 合格
物源 | 回天 | HDU878 | 200Kg/桶 | 13800 | 20230601 | 2023-06-02 | 2023-07-06 | 透明 | ＜2 | 70.05 | 33 | 6.2 |  |  | 合格
物源 | 回天 | HDU878 | 200Kg/桶 | 13600 | 20230704 | 2023-07-06 | 2023-07-06 | 透明 | ＜1 | 70.52 | 40 | 6.8 |  |  | 合格
物源 | 左总 | NL9520C | 200Kg/桶 | 15200 | 20230648 | 2023-06-17 | 2023-07-06 | 透明 | 1 | 59.90 | 36 | 6.4 |  |  | 合格
物源 | 刘康博 | NL3107 | 200Kg/桶 | 13400 | 20230534 | 2023-05-13 | 2023-07-06 | 透明 | ＜4 | 66.65 | 159 | 3.3 |  |  | 合格
物源 | 刘康博 | NL3735-60 | 200Kg/桶 | 15000 | 20230717 | 2023-07-05 | 2023-07-06 | 透明 | ＜2 | 59.35 | 110 | 5.6 |  |  | 合格
物源 | 仁乐 | NL7130M | 200Kg/桶 | 6400 | 20230539 | 2023-05-11 | 2023-07-06 | 透明 | ＜10 | 61.63 | 16 | 0.38 |  |  | 合格
物源 | 应强 | NL386 | 200Kg/桶 | 15000 | 20230703 | 2023-07-06 | 2023-07-07 | 透明 | ＜1 | 66.86 | 36 | 6.0 |  |  | 合格
物源 | 谢总 | NL396C | 200Kg/桶 | 15400 | 20230681 | 2023-06-25 | 2023-07-07 | 透明 | ＜1 | 60.09 | 34 | 5.7 |  |  | 合格
物源 | 明冠 | T203 | 200Kg/桶 | 15000 | 20230703 | 2023-07-06 | 2023-07-07 | 透明 | ＜1 | 66.86 | 3335 | 6.0 | 27.4 |  | 合格
物源 | 浩达 | NL3013 | 200Kg/桶 | 13200 | 20230719 | 2023-07-07 | 2023-07-08 | 透明 | ＜1 | 71.60 | 121 | 5.5 |  |  | 合格
物源 | 陶总 | NL9520C | 200Kg/桶 | 15200 | 20230648 | 2023-06-17 | 2023-07-08 | 透明 | 1 | 59.90 | 36 | 6.4 |  |  | 合格
物源 | 陶总 | NL9520C | 200Kg/桶 | 16000 | 20230551 | 2023-05-26 | 2023-07-08 | 透明 | ＜2 | 61.06 | 38 | 6.5 |  |  | 合格
物源 | 江门制漆 | NL3800 | 200Kg/桶 | 12400 | 20230628 | 2023-06-11 | 2023-07-08 | 透明 | ＜2 | 80.17 | 73 | 5.6 |  |  | 合格
物源 | 江门制漆 | NL301H | 200Kg/桶 | 17000 | 20230439 | 2023-04-14 | 2023-07-08 | 透明 | ＜2 | 60.71 | 20 | 4.8 |  |  | 合格
物源 | 华信 | NL3010-60 | 200Kg/桶 | 15400 | 20230721 | 2023-07-09 | 2023-07-09 | 透明 | ＜1 | 61.68 | 36 | 5.7 |  |  | 合格
物源 | 华信 | NL301F | 200Kg/桶 | 16800 | 20230711 | 2023-07-09 | 2023-07-09 | 透明 | ＜2 | 61.30 | 20 | 5.9 |  |  | 合格
物源 | 华信 | NL609-40 | 200Kg/桶 | 4800 | 20230324 | 2023-03-07 | 2023-07-09 | 透明 | ＜2 | 41.64 | 29 | 0.9 |  |  | 合格
物源 | 谢涛 | NL3129-1 | 200Kg/桶 | 13800 | 20230514 | 2023-05-11 | 2023-07-09 | 透明 | ＜2 | 66.60 | 1080 | 6.8 |  |  | 合格
物源 | 谢涛 | NL3070H | 200Kg/桶 | 13000 | 20230672 | 2023-06-23 | 2023-07-09 | 透明 | ＜1 | 69.22 | 1070 | 7.0 |  |  | 合格
物源 | 谢涛 | NL9213-70 | 200Kg/桶 | 13200 | 20230687 | 2023-06-27 | 2023-07-09 | 透明 | ＜2 | 70.18 | 481 | 6.3 |  |  | 合格
物源 | 左总 | NL9520C | 200Kg/桶 | 16000 | 20230551 | 2023-05-26 | 2023-07-10 | 透明 | ＜2 | 61.06 | 38 | 6.5 |  |  | 合格
物源 | 物源油漆 | NL1681 | 200Kg/桶 | 4000 | 20230727 | 2023-07-10 | 2023-07-10 | 透明 | ＜2 | 51.01 | 8 | 70.2 |  |  | 合格
物源 | 华达 | NL301H | 1000Kg/桶 | 16600 | 20230659 | 2023-06-19 | 2023-07-10 | 透明 | ＜2 | 60.95 | 20 | 5.0 |  |  | 合格
物源 | 华达 | NL301H | 1000Kg/桶 | 17000 | 20230709 | 2023-07-06 | 2023-07-10 | 透明 | ＜2 | 61.24 | 18 | 4.7 |  |  | 合格
物源 | 华达 | NL335 | 1000Kg/桶 | 14200 | 20230550 | 2023-05-22 | 2023-07-10 | 透明 | ＜2 | 60.63 | 21 | 4.9 |  |  | 合格
物源 | 华达 | NL568 | 200Kg/桶 | 8600 | 20230689 | 2023-06-28 | 2023-07-10 | 透明 | ＜15 | 78.14 | 14 | 55.3 |  |  | 合格
物源 | 齐昊 | NL173-60 | 200Kg/桶 | 16600 | 20230682 | 2023-06-28 | 2023-07-10 | 透明 | ＜1 | 59.94 | 20 | 5.4 |  |  | 合格
物源 | 齐昊 | NL173-60 | 200Kg/桶 | 16600 | 20230701 | 2023-07-06 | 2023-07-10 | 透明 | ＜1 | 60.49 | 18 | 5.6 |  |  | 合格
物源 | 长润发 | HW1007 | 200Kg/桶 | 13400 | 20230723 | 2023-07-10 | 2023-07-10 | 透明 | 2 | 65.80 | 13700 | 4.3 |  |  | 合格
物源 | 联众 | NL301B | 200Kg/桶 | 16000 | 20230677 | 2023-06-25 | 2023-07-10 | 透明 | ＜2 | 60.98 | 20 | 5.8 |  |  | 合格
物源 | 联众 | NL301B | 200Kg/桶 | 17000 | 20230708 | 2023-07-05 | 2023-07-10 | 透明 | ＜2 | 61.85 | 18 | 4.9 |  |  | 合格
物源 | 谢总 | NL396C | 200Kg/桶 | 15400 | 20230681 | 2023-06-25 | 2023-07-11 | 透明 | ＜1 | 60.09 | 34 | 5.7 |  |  | 合格
物源 | 赵总 | NL9520C | 200Kg/桶 | 16000 | 20230551 | 2023-05-26 | 2023-07-11 | 透明 | ＜2 | 61.06 | 38 | 6.5 |  |  | 合格
物源 | 美尔利 | NL1681 | 200Kg/桶 | 4000 | 20230727 | 2023-07-10 | 2023-07-12 | 透明 | ＜1 | 51.01 | 8 | 71.2 |  |  | 合格
物源 | 中来 | PR01 | 200Kg/桶 | 15400 | 20230654 | 2023-06-17 | 2023-07-12 | 透明 | ＜1 | 65.40 | 40 | 5.7 |  |  | 合格
物源 | 中来 | PR01 | 200Kg/桶 | 15400 | 20230626 | 2023-06-13 | 2023-07-12 | 透明 | ＜1 | 65.31 | 39 | 5.5
物源 | 中来 | PR01 | 200Kg/桶 | 15000 | 20230655 | 2023-26-19 | 2023-07-12 | 透明 | ＜1 | 65.42 | 39 | 5.7 |  |  | 合格
物源 | 恒远 | NL301B | 200Kg/桶 | 16600 | 20230725 | 2023-07-09 | 2023-07-12 | 透明 | ＜2 | 61.31 | 17 | 4.9 |  |  | 合格
物源 | 恒远 | NL301B | 200Kg/桶 | 16000 | 20230710 | 2023-07-07 | 2023-07-12 | 透明 | ＜2 | 61.81 | 19 | 5.3 |  |  | 合格
物源 | 杨玉河 | NL1681 | 25Kg/桶 | 5000 | 20230477 | 2023-04-26 | 2023-07-12 | 透明 | ＜2 | 51.5 | 11 | 76.9 |  |  | 合格
物源 | 东科 | 883-2A | 200Kg/桶 | 15800 | 20230629 | 2023-06-11 | 2023-07-12 | 透明 | ＜2 | 64.75 | 32 | 5.7 |  |  | 合格
物源 | 白总 | NL3070-1 | 200Kg/桶 | 13400 | 20230512 | 2023-05-06 | 2023-07-12 | 透明 | ＜2 | 71.89 | 1105 | 8.8 |  |  | 合格
物源 | 白总 | NL3070-1 | 200Kg/桶 | 13400 | 20230671 | 2023-06-26 | 2023-07-12 | 透明 | ＜2 | 71.29 | 1093 | 8.4 |  |  | 合格
物源 | 长润发 | HW1007 | 200Kg/桶 | 13400 | 20230723 | 2023-07-10 | 2023-07-13 | 透明 | 2 | 65.80 | 13700 | 4.3 |  |  | 合格
物源 | 长润发 | HW3001 | 200Kg/桶 | 13000 | 20230557 | 2023-05-16 | 2023-07-13 | 透明 | ＜1 | 70.85 | 48654 | 4.7 |  |  | 合格
物源 | 东科 | 883-2A | 200Kg/桶 | 15800 | 20230629 | 2023-06-11 | 2023-07-13 | 透明 | ＜2 | 64.75 | 32 | 5.7 |  |  | 合格
物源 | 科盛 | NL1681 | 200Kg/桶 | 4000 | 20230727 | 2023-07-10 | 2023-07-13 | 透明 | ＜2 | 51.01 | 8 | 70.2 |  |  | 合格
物源 | 众创油漆 | NL301F | 200Kg/桶 | 17000 | 20230708 | 2023-07-05 | 2023-07-13 | 透明 | ＜2 | 61.85 | 18 | 4.9 |  |  | 合格
物源 | 众创油漆 | NL301F | 200Kg/桶 | 16800 | 20230711 | 2023-07-09 | 2023-07-13 | 透明 | ＜2 | 61.30 | 20 | 5.9 |  |  | 合格
物源 | 众创油漆 | NL3013 | 200Kg/桶 | 13200 | 20230669 | 2023-06-26 | 2023-07-13 | 透明 | ＜1 | 71.34 | 135 | 5.0 |  |  | 合格
物源 | 谢总 | NL301T-75 | 200Kg/桶 | 12800 | 20230613 | 2023-06-02 | 2023-07-13 | 透明 | ＜4 | 73.99 | 25 | 5.6 |  |  | 合格
物源 | 欧尔美 | NL3013 | 200Kg/桶 | 13200 | 20230718 | 2023-07-06 | 2023-07-13 | 透明 | ＜1 | 71.26 | 96 | 5.5 |  |  | 合格
物源 | 欧尔美 | 密着剂3013 | 200Kg/桶 | 4000 | 20230727 | 2023-07-10 | 2023-07-13 | 透明 | ＜2 | 51.01 | 8 | 70.2 |  |  | 合格
物源 | 谢涛 | NL3070H | 200Kg/桶 | 13400 | 20230650 | 2023-06-16 | 2023-07-13 | 透明 | ＜2 | 70.07 | 1065 | 7.6 |  |  | 合格
物源 | 谢涛 | NL3070H | 200Kg/桶 | 13000 | 20230672 | 2023-06-23 | 2023-07-13 | 透明 | ＜1 | 69.22 | 1070 | 7.0 |  |  | 合格
物源 | 谢涛 | NL9213-70 | 200Kg/桶 | 13400 | 20230712 | 2023-07-05 | 2023-07-13 | 透明 | ＜2 | 71.29 | 489 | 7.9 |  |  | 合格
物源 | 谢涛 | NL9213-70 | 200Kg/桶 | 13200 | 20230687 | 2023-06-27 | 2023-07-13 | 透明 | ＜2 | 70.18 | 481 | 6.3 |  |  | 合格
物源 | 谢涛 | NL3129-1 | 200Kg/桶 | 13600 | 20230715 | 2023-07-08 | 2023-07-13 | 透明 | ＜2 | 66.25 | 1479 | 6.5 |  |  | 合格
物源 | 旭川 | 3009 | 200Kg/桶 | 13400 | 20230713 | 2023-07-06 | 2023-07-14 | 透明 | ＜2 | 71.29 | 479 | 7.3 |  |  | 合格
物源 | 旭川 | NL3001 | 200Kg/桶 | 12800 | 20230674 | 2023-06-28 | 2023-07-14 | 透明 | ＜1 | 71.88 | 410 | 5.7 |  |  | 合格
物源 | 赵总 | NL305B | 200Kg/桶 | 14400 | 20230226 | 2023-06-21 | 2023-07-14 | 透明 | ＜2 | 61.18 | 28 | 3.5 |  |  | 合格
物源 | 李总 | NL326W | 200Kg/桶 | 5200 | 20220943 | 2023-06-25 | 2023-07-14 | 透明 | ＜2 | 71.71 | 258 | 33.7 |  |  | 合格
物源 | 李总 | NL3070 | 200Kg/桶 | 11800 | 202303104 | 2023-03-27 | 2023-07-14 | 透明 | ＜2 | 71.52 | 1752 | 10.6 |  |  | 合格
物源 | 李总 | NL3070 | 200Kg/桶 | 12000 | 20230653 | 2023-06-17 | 2023-07-14 | 透明 | ＜2 | 71.50 | 1750 | 8.7 |  |  | 合格
物源 | 新瑞邦 | NL327 | 200Kg/桶 | 15000 | 20230656 | 2023-06-18 | 2023-07-14 | 透明 | ＜2 | 59.77 | 17 | 4.5 |  |  | 合格
物源 | 新瑞邦 | NL301F | 200Kg/桶 | 17000 | 20230684 | 2023-06-26 | 2023-07-14 | 透明 | ＜2 | 61.22 | 18 | 5.5 |  |  | 合格
物源 | 新瑞邦 | NL301F | 200Kg/桶 | 16800 | 20230711 | 2023-07-09 | 2023-07-14 | 透明 | ＜2 | 61.30 | 20 | 5.9 |  |  | 合格
物源 | 中来 | PR01 | 200Kg/桶 | 14800 | 20230678 | 2023-06-26 | 2023-07-14 | 透明 | ＜1 | 66.01 | 42 | 5.4 |  |  | 合格
物源 | 中来 | PR01 | 200Kg/桶 | 15000 | 20230679 | 2023-06-26 | 2023-07-14 | 透明 | ＜1 | 65.82 | 36 | 5.6 |  |  | 合格
物源 | 浩达 | NL3013 | 200Kg/桶 | 13200 | 20230719 | 2023-07-07 | 2023-07-14 | 透明 | ＜1 | 71.60 | 121 | 5.5 |  |  | 合格
物源 | 浩达 | NL3013 | 200Kg/桶 | 13400 | 20230720 | 2023-07-08 | 2023-07-14 | 透明 | ＜1 | 71.47 | 148 | 6.0 |  |  | 合格
物源 | 肖奎桃 | NL1380 | 25Kg/桶 | 9100 | 20230722 | 2023-07-07 | 2023-07-14 | 透明 | ＜1 | 79.72 |  | 52.6 |  |  | 合格
物源 | 华达 | NL301H | 200Kg/桶 | 17000 | 20230709 | 2023-07-06 | 2023-07-15 | 透明 | ＜2 | 61.24 | 18 | 4.7 |  |  | 合格
物源 | 华达 | NL335 | 200Kg/桶 | 14200 | 20230576 | 2023-05-23 | 2023-07-15 | 透明 | ＜2 | 60.38 | 20 | 4.7 |  |  | 合格
物源 | 华达 | NL568 | 200Kg/桶 | 8600 | 20230689 | 2023-06-28 | 2023-07-15 | 透明 | ＜15 | 78.14 | 14 | 55.3 |  |  | 合格
物源 | 物源油漆 | NL387-6 | 200Kg/桶 | 15400 | 20230626 | 2023-06-13 | 2023-07-15 | 透明 | ＜1 | 65.31 | 39 | 5.5 |  |  | 合格
物源 | 物源油漆 | NL387-6 | 200Kg/桶 | 15400 | 20230654 | 2023-06-17 | 2023-07-15 | 透明 | ＜1 | 65.40 | 40 | 5.7 |  |  | 合格
物源 | 物源油漆 | NL301F | 200Kg/桶 | 17000 | 20230684 | 2023-06-26 | 2023-07-15 | 透明 | ＜2 | 61.22 | 18 | 5.5 |  |  | 合格
物源 | 陶总 | NL3120 | 200Kg/桶 | 16600 | 20230507 | 2023-05-05 | 2023-07-15 | 透明 | ＜2 | 55.66 | 22 | 5.3 |  |  | 合格
物源 | 亘元 | NL3098A | 200Kg/桶 | 16000 | 20230565 | 2023-05-21 | 2023-07-16 | 透明 | ＜2 | 60.12 | 18 | 5.8 |  |  | 合格
物源 | 亘元 | NL325 | 200Kg/桶 | 16600 | 20230701 | 2023-07-06 | 2023-07-16 | 透明 | ＜1 | 60.49 | 18 | 5.6 |  |  | 合格
物源 | 亘元 | NL301H | 200Kg/桶 | 16600 | 20230725 | 2023-07-09 | 2023-07-16 | 透明 | ＜2 | 61.31 | 17 | 4.9 |  |  | 合格
物源 | 亘元 | NL301H | 200Kg/桶 | 16000 | 20230710 | 2023-07-07 | 2023-07-16 | 透明 | ＜2 | 61.81 | 19 | 5.3 |  |  | 合格
物源 | 鑫双汇 | NL108G | 200Kg/桶 | 12800 | 20230431 | 2023-04-10 | 2023-07-16 | 透明 | ＜1 | 80.55 | 68 | 7.3 |  |  | 合格
物源 | 鑫双汇 | NL108G | 200Kg/桶 | 12400 | 20230647 | 2023-06-16 | 2023-07-16 | 透明 | ＜1 | 79.37 | 60 | 8.2 |  |  | 合格
物源 | 鑫双汇 | NL301A | 200Kg/桶 | 16600 | 20230725 | 2023-07-09 | 2023-07-16 | 透明 | ＜2 | 61.31 | 17 | 4.9 |  |  | 合格
物源 | 齐昊 | NL173-60 | 200Kg/桶 | 16600 | 20230701 | 2023-07-06 | 2023-07-16 | 透明 | ＜1 | 60.49 | 18 | 5.6 |  |  | 合格
物源 | 齐昊 | NL173-60 | 200Kg/桶 | 17200 | 20230726 | 2023-07-09 | 2023-07-16 | 透明 | ＜1 | 61.17 | 16 | 6.0 |  |  | 合格
物源 | 谢总 | NL396C | 200Kg/桶 | 15400 | 20230739 | 2023-07-17 | 2023-07-17 | 透明 | 1 | 61.35 | 34 | 4.1 |  |  | 合格
物源 | 捷润 | NL362 | 200Kg/桶 | 17200 | 20230730 | 2023-07-17 | 2023-07-17 | 透明 | ＜1 | 61.16 | 16 | 4.6 |  |  | 合格
物源 | 捷润 | NL387A | 200Kg/桶 | 15200 | 20221023 | 2022-10-28 | 2023-07-17 | 透明 | ＜2 | 61.06 | 19 | 4.2 |  |  | 合格
物源 | 捷润 | NL387A | 200Kg/桶 | 15400 | 20230420 | 2023-04-14 | 2023-07-17 | 透明 | ＜2 | 61.09 | 18 | 4.3 |  |  | 合格
物源 | 华信 | NL3010-60 | 200Kg/桶 | 14800 | 20230668 | 2023-06-20 | 2023-07-17 | 透明 | ＜2 | 60.21 | 36 | 5.6 |  |  | 合格
物源 | 华信 | NL3010-60 | 200Kg/桶 | 15400 | 20230721 | 2023-07-09 | 2023-07-17 | 透明 | ＜1 | 61.68 | 36 | 5.7 |  |  | 合格
物源 | 华信 | NL3010-60 | 200Kg/桶 | 15200 | 20230724 | 2023-07-09 | 2023-07-17 | 透明 | ＜1 | 60.19 | 39 | 6.0 |  |  | 合格
物源 | 华信 | NL301F | 200Kg/桶 | 16000 | 20230734 | 2023-07-17 | 2023-07-17 | 透明 | ＜2 | 60.81 | 18 | 4.1 |  |  | 合格
物源 | 左总 | NL301N-75 | 200Kg/桶 | 11800 | 20230675 | 2023-06-28 | 2023-07-17 | 透明 |  | 73.83 | 58 | 6.4 |  |  | 合格
物源 | 左总 | NL301N-75 | 200Kg/桶 | 12000 | 20230706 | 2023-07-05 | 2023-07-17 | 透明 |  | 73.49 | 60 | 6.2 |  |  | 合格
物源 | 环达 | NL3129-70 | 200Kg/桶 | 13400 | 20230712 | 2023-07-05 | 2023-07-17 | 透明 | ＜2 | 71.29 | 489 | 7.9 |  |  | 合格
物源 | 东科 | 883-2A | 200Kg/桶 | 15800 | 20230629 | 2023-06-11 | 2023-07-17 | 透明 | ＜2 | 64.75 | 32 | 5.7 |  |  | 合格
物源 | 福斯特 | NL387 | 200Kg/桶 | 15000 | 20230655 | 2023-06-19 | 2023-07-18 | 透明 | ＜1 | 65.42 | 39 | 5.7 |  |  | 合格
物源 | 谢涛 | NL3129-1 | 200Kg/桶 | 13600 | 20230715 | 2023-07-08 | 2023-07-18 | 透明 | ＜2 | 66.25 | 1479 | 6.5 |  |  | 合格
物源 | 谢涛 | NL3070H | 200Kg/桶 | 13000 | 20230672 | 2023-06-23 | 2023-07-18 | 透明 | ＜1 | 69.22 | 1070 | 7.0 |  |  | 合格
物源 | 谢涛 | NL9213-70 | 1000Kg/桶 | 13400 | 20230712 | 2023-07-05 | 2023-07-18 | 透明 | ＜2 | 71.29 | 489 | 7.9 |  |  | 合格
物源 | 明冠 | T203 | 200Kg/桶 | 15400 | 20230680 | 2023-06-28 | 2023-07-18 | 透明 | ＜1 | 65.11 |  | 5.6 | 27.0 |  | 合格
物源 | 欧尔美 | NL301T-5 | 200Kg/桶 | 13200 | 20230718 | 2023-07-06 | 2023-07-19 | 透明 | ＜1 | 71.26 | 96 | 5.5 |  |  | 合格
物源 | 欧尔美 | NL301T-5 | 200Kg/桶 | 13200 | 20230719 | 2023-07-07 | 2023-07-19 | 透明 | ＜1 | 71.60 | 121 | 5.5 |  |  | 合格
物源 | 物源油漆 | NL3013 | 200Kg/桶 | 13200 | 20230664 | 2023-06-25 | 2023-07-19 | 透明 | ＜2 | 71.78 | 117 | 5.8 |  |  | 合格
物源 | 物源油漆 | NL3013 | 200Kg/桶 | 13200 | 20230669 | 2023-06-26 | 2023-07-19 | 透明 | ＜1 | 71.34 | 135 | 5.0 |  |  | 合格
物源 | 物源油漆 | NL3013 | 200Kg/桶 | 13200 | 20230719 | 2023-07-07 | 2023-07-19 | 透明 | ＜1 | 71.60 | 121 | 5.5 |  |  | 合格
物源 | 物源油漆 | NL301T | 200Kg/桶 | 13000 | 20230548 | 2023-05-20 | 2023-07-19 | 透明 | ＜4 | 73.46 | 32 | 4.5 |  |  | 合格
物源 | 物源油漆 | NL301T | 200Kg/桶 | 12800 | 20230614 | 2023-06-03 | 2023-07-19 | 透明 | ＜2 | 73.99 | 28 | 5.3 |  |  | 合格
物源 | 爱普瑞 | NL3800 | 200Kg/桶 | 12400 | 20230628 | 2023-06-11 | 2023-07-19 | 透明 | ＜2 | 80.17 | 73 | 5.6 |  |  | 合格
物源 | 恒远 | NL301B | 200Kg/桶 | 16000 | 20230736 | 2023-07-18 | 2023-07-19 | 透明 | ＜2 | 61.21 | 16 | 4.3 |  |  | 合格
物源 | 东科 | NL358-60 | 200Kg/桶 | 15300 | 20230652 | 2023-06-17 | 2023-07-19 | 透明 | ＜1 | 60.72 | 18 | 3.7 |  |  | 合格
物源 | 东科 | NL358-60 | 200Kg/桶 | 16200 | 20230707 | 2023-07-07 | 2023-07-19 | 透明 | ＜1 | 61.37 | 16 | 4.6 |  |  | 合格
物源 | 恒顺 | NL301A | 200Kg/桶 | 17000 | 20230684 | 2023-06-26 | 2023-07-19 | 透明 | ＜2 | 61.22 | 18 | 5.5 |  |  | 合格
物源 | 恒顺 | NL301A | 200Kg/桶 | 17000 | 20230737 | 2023-07-19 | 2023-07-19 | 透明 | ＜2 | 61.94 | 16 | 5.1 |  |  | 合格
物源 | 陶总 | NL9520C | 200Kg/桶 | 15000 | 20230538 | 2023-05-11 | 2023-07-20 | 透明 | 2 | 59.69 | 37 | 6.5 |  |  | 合格
物源 | 陶总 | NL9520C | 200Kg/桶 | 16000 | 20230551 | 2023-05-26 | 2023-07-20 | 透明 | ＜2 | 61.06 | 38 | 6.5 |  |  | 合格
物源 | 陶总 | NL1681 | 200Kg/桶 | 4000 | 20230727 | 2023-07-10 | 2023-07-20 | 透明 | ＜2 | 51.01 | 8 | 70.2 |  |  | 合格
物源 | 陶总 | NL320S | 200Kg/桶 | 5800 | 20230380 | 2023-03-20 | 2023-07-20 | 透明 | ＜2 | 59.40 | 27 | 6.1 |  |  | 合格
物源 | 谢总 | NL396C低光 | 200Kg/桶 | 16000 | 20230612 | 2023-06-04 | 2023-07-20 | 透明 | ＜1 | 60.26 | 30 | 5.4 |  |  | 合格
物源 | 谢总 | NL396C | 200Kg/桶 | 15400 | 20230739 | 2023-07-17 | 2023-07-20 | 透明 | 1 | 61.35 | 34 | 4.1 |  |  | 合格
物源 | 众创油漆 | NL301F | 200Kg/桶 | 17000 | 20230684 | 2023-06-26 | 2023-07-21 | 透明 | ＜2 | 61.22 | 18 | 5.5 |  |  | 合格
物源 | 众创油漆 | NL301F | 200Kg/桶 | 17000 | 20230737 | 2023-07-19 | 2023-07-21 | 透明 | ＜2 | 61.94 | 16 | 5.1 |  |  | 合格
物源 | 众创油漆 | NL3013 | 200Kg/桶 | 13400 | 20230720 | 2023-07-08 | 2023-07-21 | 透明 | ＜1 | 71.47 | 148 | 6.0 |  |  | 合格
物源 | 众创油漆 | NL3013 | 200Kg/桶 | 13400 | 20230744 | 2023-07-21 | 2023-07-21 | 透明 | ＜1 | 71.37 | 130 | 5.8 |  |  | 合格
物源 | 众创油漆 | NL1380 | 200Kg/桶 | 9100 | 20230722 | 2023-07-07 | 2023-07-21 | 透明 | ＜1 | 79.72 |  | 52.6 |  |  | 合格
物源 | 众创油漆 | NL1685 | 200Kg/桶 | 5000 | 20230747 | 2023-07-19 | 2023-07-21 | 透明 | ＜1 | 51.67 | 8 | 70.94 |  |  | 合格
物源 | 欧尔美 | NL301T-5 | 200Kg/桶 | 13400 | 20230744 | 2023-07-21 | 2023-07-21 | 透明 | ＜1 | 71.37 | 130 | 5.8 |  |  | 合格
物源 | 欧尔美 | NL3096 | 200Kg/桶 | 16000 | 20230612 | 2023-06-04 | 2023-07-21 | 透明 | ＜1 | 60.26 | 30 | 5.4 |  |  | 合格
物源 | 亚泰 | R-PM876 | 200Kg/桶 | 15400 | 20230680 | 2023-06-28 | 2023-07-21 | 透明 | ＜1 | 65.11 | 43 | 5.6 |  |  | 合格
物源 | 逸诺 | NL396C | 200Kg/桶 | 16000 | 20230612 | 2023-06-04 | 2023-07-21 | 透明 | ＜1 | 60.26 | 30 | 5.4 |  |  | 合格
物源 | 宝垣 | NL1681 | 200Kg/桶 | 5000 | 20230747 | 2023-07-19 | 2023-07-21 | 透明 | ＜1 | 51.67 | 8 | 70.94 |  |  | 合格
物源 | 宝垣 | NL1681 | 200Kg/桶 | 4000 | 20230727 | 2023-07-10 | 2023-07-21 | 透明 | ＜1 | 51.01 | 8 | 70.2 |  |  | 合格
物源 | 物源油漆 | NL1681 | 200Kg/桶 | 5000 | 20230747 | 2023-07-19 | 2023-07-21 | 透明 | ＜1 | 51.67 | 8 | 70.94 |  |  | 合格
物源 | 物源油漆 | NL3013 | 200Kg/桶 | 13400 | 20230744 | 2023-07-21 | 2023-07-21 | 透明 | ＜1 | 71.37 | 130 | 5.8 |  |  | 合格
物源 | 物源油漆 | NL301N-75 | 200Kg/桶 | 12000 | 20230740 | 2023-07-19 | 2023-07-21 | 透明 | ＜12 | 72.77 | 56 | 6.7 |  |  | 合格
物源 | 华达 | NL301H | 200Kg/桶 | 17000 | 20230735 | 2023-07-18 | 2023-07-22 | 透明 | ＜2 | 61.33 | 17 | 5.3 |  |  | 合格
物源 | 华达 | NL335 | 200Kg/桶 | 14200 | 20230576 | 2023-05-23 | 2023-07-22 | 透明 | ＜2 | 60.38 | 20 | 4.7 |  |  | 合格
物源 | 华达 | NL568 | 200Kg/桶 | 8600 | 20230689 | 2023-06-28 | 2023-07-22 | 透明 | ＜15 | 78.14 | 14 | 55.3 |  |  | 合格
物源 | 华达 | NL568 | 200Kg/桶 | 5075 | 20221131 | 2022-11-11 | 2023-07-22 | 透明 | ＜17 | 78.10 | 15 | 51.4 |  |  | 合格
物源 | 吉鑫 | NL580 | 200Kg/桶 | 5000 | 202306100 | 2023-06-29 | 2023-07-22 | 透明 | ＜1 | 80.15 | 50 |  |  |  | 合格
物源 | 旭川 | NL3107 | 200Kg/桶 | 13400 | 20230534 | 2023-05-13 | 2023-07-23 | 透明 | ＜4 | 66.65 | 159 | 3.3 |  |  | 合格
物源 | 旭川 | NL3070H | 200Kg/桶 | 13000 | 20230672 | 2023-06-23 | 2023-07-23 | 透明 | ＜1 | 69.22 | 1070 | 7.0 |  |  | 合格
物源 | 新瑞邦 | NL327 | 200Kg/桶 | 15000 | 20230656 | 2023-06-18 | 2023-07-23 | 透明 | ＜2 | 59.77 | 17 | 4.5 |  |  | 合格
物源 | 新瑞邦 | NL301F | 1000Kg/桶 | 17000 | 20230737 | 2023-07-19 | 2023-07-23 | 透明 | ＜2 | 61.94 | 16 | 5.1 |  |  | 合格
物源 | 新瑞邦 | NL3888 | 200Kg/桶 | 15400 | 20230731 | 2023-07-20 | 2023-07-23 | 透明 | ＜2 | 56.63 | 36 | 7.8 |  |  | 合格
物源 | 齐昊 | NL173-60 | 200Kg/桶 | 16800 | 20230702 | 2023-07-07 | 2023-07-23 | 透明 | ＜1 | 60.64 | 17 | 5.7 |  |  | 合格
物源 | 鑫双汇 | NL108G | 200Kg/桶 | 12200 | 20230753 | 2023-07-23 | 2023-07-23 | 透明 | ＜1 | 80.84 | 76 | 8.0 |  |  | 合格
物源 | 鑫双汇 | NL301A | 200Kg/桶 | 17200 | 20230738 | 2023-07-20 | 2023-07-23 | 透明 | 2 | 61.91 | 16 | 5.1 |  |  | 合格
物源 | 娅宸 | NL618A | 200Kg/桶 | 5000 | 20230357 | 2023-03-08 | 2023-07-24 | 透明 | 2 | 46.51 | 39 | 0.4 |  |  | 合格
物源 | 科畅达 | NL3098A | 200Kg/桶 | 16000 | 20230565 | 2023-05-21 | 2023-07-24 | 透明 | ＜2 | 60.12 | 18 | 5.8 |  |  | 合格
物源 | 陶总 | NL9520C | 200Kg/桶 | 15400 | 20230750 | 2023-07-24 | 2023-07-24 | 透明 | ＜2 | 60.06 | 37 | 5.9 |  |  | 合格
物源 | 谢总 | NL1681 | 200Kg/桶 | 5000 | 20230747 | 2023-07-19 | 2023-07-24 | 透明 | ＜1 | 51.67 | 8 | 70.94 |  |  | 合格
物源 | 谢涛 | NL3129-1 | 200Kg/桶 | 13600 | 20230715 | 2023-07-08 | 2023-07-24 | 透明 | ＜2 | 66.25 | 1479 | 6.5 |  |  | 合格
物源 | 谢涛 | NL3070H | 200Kg/桶 | 13000 | 20230672 | 2023-06-23 | 2023-07-24 | 透明 | ＜1 | 69.22 | 1070 | 7.0 |  |  | 合格
物源 | 谢涛 | NL3070H | 200Kg/桶 | 13200 | 20230686 | 2023-06-25 | 2023-07-24 | 透明 | 1 | 70.68 | 1126 | 7.5 |  |  | 合格
物源 | 谢涛 | NL9213-70 | 200Kg/桶 | 13400 | 20230712 | 2023-07-05 | 2023-07-24 | 透明 | ＜2 | 71.29 | 489 | 7.9 |  |  | 合格
物源 | 骏诚 | NL1380 | 25Kg/桶 | 9100 | 20230722 | 2023-07-07 | 2023-07-24 | 透明 | ＜1 | 79.72 |  | 52.6 |  |  | 合格
物源 | 陈志华 | NL5380 | 200Kg/桶 | 9100 | 20230722 | 2023-07-07 | 2023-07-24 | 透明 | ＜1 | 79.72 |  | 52.6 |  |  | 合格
物源 | 立邦 | HW3001 | 200Kg/桶 | 13200 | 20230742 | 2023-07-18 | 2023-07-24 | 透明 | ＜1 | 71.17 | 43011 | 4.6 |  |  | 合格
物源 | 江苏中来 | PR01 | 200Kg/桶 | 15000 | 20230679 | 2023-06-26 | 2023-07-25 | 透明 | ＜1 | 65.82 | 36 | 5.6 |  |  | 合格
物源 | 江苏中来 | PR01 | 200Kg/桶 | 15400 | 20230680 | 2023-06-28 | 2023-07-25 | 透明 | ＜1 | 65.11 | 43 | 5.6 |  |  | 合格
物源 | 江苏中来 | PR01 | 200Kg/桶 | 15000 | 20230703 | 2023-07-06 | 2023-07-25 | 透明 | ＜1 | 66.86 | 36 | 6.0 |  |  | 合格
物源 | 苏州中来 | PR01 | 200Kg/桶 | 15000 | 20230703 | 2023-07-06 | 2023-07-25 | 透明 | ＜1 | 66.86 | 36 | 6.0 |  |  | 合格
物源 | 苏州中来 | PR01 | 200Kg/桶 | 17200 | 20230748 | 2023-07-24 | 2023-07-25 | 透明 | ＜1 | 66.25 | 36 | 5.4 |  |  | 合格
物源 | 华联 | NL325 | 200Kg/桶 | 18000 | 20230645 | 2023-06-16 | 2023-07-25 | 透明 | 1 | 59.91 | 18 | 5.2 |  |  | 合格
物源 | 华联 | NL325 | 200Kg/桶 | 16800 | 20230646 | 2023-06-18 | 2023-07-25 | 透明 | ＜1 | 60.25 | 19 | 5.3 |  |  | 合格
物源 | 华联 | NL325 | 200Kg/桶 | 16800 | 20230702 | 2023-07-07 | 2023-07-25 | 透明 | ＜1 | 60.64 | 17 | 5.7 |  |  | 合格
物源 | 伟邦 | NL301B | 200Kg/桶 | 17000 | 20230737 | 2023-07-19 | 2023-07-25 | 透明 | ＜2 | 61.94 | 16 | 5.1 |  |  | 合格
物源 | 恒远 | NL301B | 200Kg/桶 | 16000 | 20230734 | 2023-07-17 | 2023-07-25 | 透明 | ＜2 | 60.81 | 18 | 4.1 |  |  | 合格
物源 | 恒远 | NL301B | 200Kg/桶 | 16000 | 20230752 | 2023-07-24 | 2023-07-25 | 透明 | ＜2 | 61.93 | 18 | 4.8 |  |  | 合格
物源 | 浩达 | NL3871 | 200Kg/桶 | 17200 | 20230748 | 2023-07-24 | 2023-07-25 | 透明 | ＜1 | 66.25 | 36 | 5.4 |  |  | 合格
物源 | 浩达 | NL3013 | 200Kg/桶 | 13000 | 20230754 | 2023-07-24 | 2023-07-25 | 透明 | ＜1 | 71.63 | 132 | 4.9 |  |  | 合格
物源 | 浩达 | NL301B | 200Kg/桶 | 16000 | 20230752 | 2023-07-24 | 2023-07-25 | 透明 | ＜2 | 61.93 | 18 | 4.8 |  |  | 合格
物源 | 晨辉 | NL3070G | 200Kg/桶 | 12000 | 20230541 | 2023-05-15 | 2023-07-25 | 透明 | ＜1 | 71.12 | 1101 | 8.1 |  |  | 合格
物源 | 晨辉 | NL3001 | 200Kg/桶 | 12800 | 20230674 | 2023-06-28 | 2023-07-25 | 透明 | ＜1 | 71.88 | 410 | 5.7 |  |  | 合格
物源 | 通策 | NL1380 | 25Kg/桶 | 9100 | 20230722 | 2023-07-07 | 2023-07-26 | 透明 | ＜1 | 79.72 |  | 52.6 |  |  | 合格
物源 | 欧尔美 | NL1080 | 25Kg/桶 | 9100 | 20230722 | 2023-07-07 | 2023-07-26 | 透明 | ＜1 | 79.72 |  | 52.6 |  |  | 合格
物源 | 欧尔美 | NL301T-5 | 200Kg/桶 | 13000 | 20230754 | 2023-07-24 | 2023-07-26 | 透明 | ＜1 | 71.63 | 132 | 4.9 |  |  | 合格
物源 | 欧尔美 | NL301T-5 | 200Kg/桶 | 13200 | 20230759 | 2023-07-25 | 2023-07-26 | 透明 | ＜1 | 71.47 | 143 | 5.7 |  |  | 合格
物源 | 谢总 | NL396C | 200Kg/桶 | 15400 | 20230739 | 2023-07-17 | 2023-07-26 | 透明 | 1 | 61.35 | 34 | 4.1 |  |  | 合格
物源 | 谢总 | NL301T-75 | 200Kg/桶 | 12800 | 20230613 | 2023-06-02 | 2023-07-26 | 透明 | ＜4 | 73.99 | 25 | 5.6 |  |  | 合格
物源 | 美尔莉 | NL1681 | 200Kg/桶 | 5000 | 20230747 | 2023-07-19 | 2023-07-26 | 透明 | ＜1 | 51.67 | 8 | 70.94 |  |  | 合格
物源 | 美达 | NL565 | 200Kg/桶 | 8600 | 20230689 | 2023-06-28 | 2023-07-26 | 透明 | ＜15 | 78.14 | 14 | 55.3 |  |  | 合格
物源 | 美达 | NL3800 | 200Kg/桶 | 12400 | 20230388 | 2023-03-24 | 2023-07-26 | 透明 | ＜2 | 78.17 | 53 | 4.4 |  |  | 合格
物源 | 物源油漆 | NL1681 | 200Kg/桶 | 5000 | 20230747 | 2023-07-19 | 2023-07-26 | 透明 | ＜1 | 51.67 | 8 | 70.94 |  |  | 合格
物源 | 物源油漆 | NL301T | 200Kg/桶 | 12800 | 20230614 | 2023-06-03 | 2023-07-26 | 透明 | ＜2 | 73.99 | 28 | 5.3 |  |  | 合格
物源 | 物源油漆 | NL301T | 200Kg/桶 | 12800 | 20230613 | 2023-06-02 | 2023-07-26 | 透明 | ＜4 | 73.99 | 25 | 5.6 |  |  | 合格
物源 | 物源油漆 | NL301T | 200Kg/桶 | 12800 | 20230613 | 2023-06-02 | 2023-07-27 | 透明 | ＜4 | 73.99 | 25 | 5.6 |  |  | 合格
物源 | 物源油漆 | NL301N | 200Kg/桶 | 12000 | 20230740 | 2023-07-19 | 2023-07-27 | 透明 | ＜12 | 72.77 | 56 | 6.7 |  |  | 合格
物源 | 刘康博 | NL3129-70 | 200Kg/桶 | 13400 | 20230712 | 2023-07-05 | 2023-07-27 | 透明 | ＜2 | 71.29 | 489 | 7.9 |  |  | 合格
物源 | 刘康博 | NL3129-70 | 25Kg/桶 | 13200 | 20230714 | 2023-07-07 | 2023-07-27 | 透明 | ＜2 | 70.84 | 489 | 7.0 |  |  | 合格
物源 | 刘康博 | NL3107 | 200Kg/桶 | 13400 | 20230534 | 2023-05-13 | 2023-07-27 | 透明 | ＜4 | 66.65 | 159 | 3.3 |  |  | 合格
物源 | 刘康博 | NL3107 | 200Kg/桶 | 13600 | 20230716 | 2023-07-09 | 2023-07-27 | 透明 | ＜3 | 66.17 | 152 | 4.9 |  |  | 合格
物源 | 双鑫 | NL325 | 200Kg/桶 | 16800 | 20230702 | 2023-07-07 | 2023-07-27 | 透明 | ＜1 | 60.64 | 17 | 5.7 |  |  | 合格
物源 | 双鑫 | NL325 | 200Kg/桶 | 17200 | 20230726 | 2023-07-09 | 2023-07-27 | 透明 | ＜1 | 61.17 | 16 | 6.0 |  |  | 合格
物源 | 双鑫 | NL3015 | 200Kg/桶 | 14600 | 20230633 | 2023-06-13 | 2023-07-27 | 透明 | ＜1 | 60.52 | 38 | 5.8 |  |  | 合格
物源 | 双鑫 | NL301N | 200Kg/桶 | 17000 | 20230737 | 2023-07-19 | 2023-07-27 | 透明 | ＜2 | 61.94 | 16 | 5.1 |  | 0.06 | 合格
物源 | 双鑫 | NL301N | 200Kg/桶 | 16600 | 20230751 | 2023-07-23 | 2023-07-27 | 透明 | ＜2 | 61.23 | 20 | 4.7 |  |  | 合格
物源 | 华达 | NL335 | 200Kg/桶 | 14200 | 20230576 | 2023-05-23 | 2023-07-28 | 透明 | ＜2 | 60.38 | 20 | 4.7 |  |  | 合格
物源 | 华达 | NL335 | 1000Kg/桶 | 14000 | 20230666 | 2023-06-19 | 2023-07-28 | 透明 | ＜2 | 59.99 | 18 | 3.7
物源 | 华达 | NL301H | 200Kg/桶 | 16000 | 20230736 | 2023-07-18 | 2023-07-28 | 透明 | ＜2 | 61.21 | 16 | 4.3 |  |  | 合格
物源 | 华达 | NL301H | 200Kg/桶 | 17000 | 20230737 | 2023-07-19 | 2023-07-28 | 透明 | ＜2 | 61.94 | 16 | 5.1 |  |  | 合格
物源 | 华达 | NL301H | 200Kg/桶 | 17000 | 20230735 | 2023-07-18 | 2023-07-28 | 透明 | ＜2 | 61.33 | 17 | 5.3 |  |  | 合格
物源 | 白总 | NL3070-1 | 200Kg/桶 | 13200 | 20230746 | 2023-07-20 | 2023-07-28 | 透明 | ＜1 | 71.74 | 1075 | 7.9 |  |  | 合格
物源 | 亚泰 | NL301T | 200Kg/桶 | 12800 | 20230613 | 2023-06-02 | 2023-07-28 | 透明 | ＜4 | 73.99 | 25 | 5.6 |  |  | 合格
物源 | 亚泰 | A-A81 | 200Kg/桶 | 5000 | 20230747 | 2023-07-19 | 2023-07-28 | 透明 | ＜1 | 51.67 | 8 | 70.94 |  |  | 合格
物源 | 银河铝业 | NL301F | 200Kg/桶 | 16000 | 20230752 | 2023-07-24 | 2023-07-28 | 透明 | ＜2 | 61.93 | 18 | 4.8 |  |  | 合格
物源 | 拓立 | NL395 | 200Kg/桶 | 17200 | 20230726 | 2023-07-09 | 2023-07-28 | 透明 | ＜1 | 61.17 | 16 | 6.0 |  |  | 合格
物源 | 汉氏 | NL3013 | 200Kg/桶 | 13400 | 20230744 | 2023-07-21 | 2023-07-29 | 透明 | ＜1 | 71.37 | 130 | 5.8 |  |  | 合格
物源 | 汉氏 | NL3013 | 200Kg/桶 | 13200 | 20230759 | 2023-07-25 | 2023-07-29 | 透明 | ＜1 | 71.47 | 143 | 5.7 |  |  | 合格
物源 | 鑫双汇 | NL301A | 200Kg/桶 | 17200 | 20230738 | 2023-07-20 | 2023-07-29 | 透明 | 2 | 61.91 | 16 | 5.1 |  |  | 合格
物源 | 齐昊 | NL3173-60 | 200Kg/桶 | 16800 | 20230646 | 2023-06-18 | 2023-07-29 | 透明 | ＜1 | 60.25 | 19 | 5.3 |  |  | 合格
物源 | 齐昊 | NL173-60 | 200Kg/桶 | 17200 | 20230726 | 2023-07-09 | 2023-07-29 | 透明 | ＜1 | 61.17 | 16 | 6.0 |  |  | 合格
物源 | 齐昊 | NL173-60 | 200Kg/桶 | 17000 | 20230729 | 2023-07-19 | 2023-07-29 | 透明 | ＜1 | 60.19 | 18 | 4.1 |  |  | 合格
物源 | 谢涛 | NL3129-1 | 200Kg/桶 | 13600 | 20230715 | 2023-07-08 | 2023-07-29 | 透明 | ＜2 | 66.25 | 1479 | 6.5 |  |  | 合格
物源 | 谢涛 | NL3129-1 | 200Kg/桶 | 13800 | 20230514 | 2023-05-11 | 2023-07-29 | 透明 | ＜2 | 66.60 | 1080 | 6.8 |  |  | 合格
物源 | 谢涛 | NL3070H | 200Kg/桶 | 13200 | 20230686 | 2023-06-25 | 2023-07-29 | 透明 | 1 | 70.68 | 1126 | 7.5 |  |  | 合格
物源 | 谢涛 | NL3070H | 200Kg/桶 | 13200 | 20230688 | 2023-06-28 | 2023-07-29 | 透明 | ＜1 | 70.55 | 1011 | 6.3 |  |  | 合格
物源 | 谢涛 | NL9213-70 | 200Kg/桶 | 13200 | 20230714 | 2023-07-07 | 2023-07-29 | 透明 | ＜2 | 70.84 | 489 | 7.0 |  |  | 合格
物源 | 亘元 | NL301H | 1000Kg/桶 | 16000 | 20230752 | 2023-07-24 | 2023-07-29 | 透明 | ＜2 | 61.93 | 18 | 4.8 |  |  | 合格
物源 | 亘元 | NL301H | 1000Kg/桶 | 17000 | 20230757 | 2023-07-25 | 2023-07-29 | 透明 | ＜2 | 61.82 | 19 | 4.8 |  |  | 合格
物源 | 美尔莉 | NL9520C | 200Kg/桶 | 15400 | 20230750 | 2023-07-24 | 2023-07-30 | 透明 | ＜2 | 60.06 | 37 | 5.9 |  |  | 合格
物源 | 美尔莉 | NL1681 | 200Kg/桶 | 5000 | 20230747 | 2023-07-19 | 2023-07-30 | 透明 | ＜1 | 51.67 | 8 | 70.94 |  |  | 合格
物源 | 长润发 | HW3001 | 200Kg/桶 | 13200 | 20230742 | 2023-07-18 | 2023-07-31 | 透明 | ＜1 | 71.17 | 43011 | 4.6 |  |  | 合格
物源 | 谢总 | NL396C | 200Kg/桶 | 15400 | 20230739 | 2023-07-17 | 2023-07-31 | 透明 | 1 | 61.35 | 34 | 4.1 |  |  | 合格
物源 | 谢总 | NL301T-75 | 200Kg/桶 | 12800 | 20230613 | 2023-06-02 | 2023-07-31 | 透明 | ＜4 | 73.99 | 25 | 5.6 |  |  | 合格
物源 | 陶总 | NL9520C | 200Kg/桶 | 16000 | 20230551 | 2023-05-26 | 2023-07-31 | 透明 | ＜2 | 61.06 | 38 | 6.5 |  |  | 合格
物源 | 陶总 | NL9520C | 200Kg/桶 | 15200 | 20230648 | 2023-06-17 | 2023-07-31 | 透明 | 1 | 59.90 | 36 | 6.4 |  |  | 合格
物源 | 陶总 | NL9520C | 200Kg/桶 | 15400 | 20230750 | 2023-07-24 | 2023-07-31 | 透明 | ＜2 | 60.06 | 37 | 5.9 |  |  | 合格
物源 | 陶总 | NL1681 | 200Kg/桶 | 5000 | 20230747 | 2023-07-19 | 2023-07-31 | 透明 | ＜1 | 51.67 | 8 | 70.94 |  |  | 合格
物源 | 汇秀 | NL3129-70 | 200Kg/桶 | 13200 | 20230714 | 2023-07-07 | 2023-07-31 | 透明 | ＜2 | 70.84 | 489 | 7.0 |  |  | 合格
物源 | 汇秀 | NL3129-70 | 200Kg/桶 | 13400 | 20230756 | 2023-07-23 | 2023-07-31 | 透明 | 2 | 70.43 | 493 | 7.0 |  |  | 合格
物源 | 科畅达 | NL3098A | 200Kg/桶 | 16000 | 20230565 | 2023-05-21 | 2023-07-31 | 透明 | ＜2 | 60.12 | 18 | 5.8 |  |  | 合格
物源 | 华科 | NL3013 | 200Kg/桶 | 13200 | 20230759 | 2023-07-25 | 2023-07-31 | 透明 | ＜1 | 71.47 | 143 | 5.7 |  |  | 合格
物源 | 华科 | NL1380 | 25Kg/桶 | 9100 | 20230722 | 2023-07-07 | 2023-07-31 | 透明 | ＜1 | 79.72 |  | 52.6 |  |  | 合格
物源 | 逸诺 | NL396C | 200Kg/桶 | 16000 | 20230612 | 2023-06-04 | 2023-07-31 | 透明 | ＜1 | 60.26 | 30 | 5.4 |  |  | 合格
物源 | 福斯特 | NL387 | 200Kg/桶 | 17200 | 20230748 | 2023-07-24 | 2023-07-31 | 透明 | ＜1 | 66.25 | 36 | 5.4 |  |  | 合格
物源 | 谢涛 | NL3129-1 | 200Kg/桶 | 14000 | 20230765 | 2023-08-01 | 2023-08-01 | 透明 | ＜2 | 65.81 | 1450 | 7.1 |  |  | 合格
物源 | 谢涛 | NL3070H | 200Kg/桶 | 13400 | 20230650 | 2023-06-16 | 2023-08-01 | 透明 | ＜2 | 70.07 | 1065 | 7.6 |  |  | 合格
物源 | 谢涛 | NL3070H | 200Kg/桶 | 13200 | 20230688 | 2023-06-28 | 2023-08-01 | 透明 | ＜1 | 70.55 | 1011 | 6.3 |  |  | 合格
物源 | 谢涛 | NL9213-70 | 200Kg/桶 | 13400 | 20230756 | 2023-07-23 | 2023-08-01 | 透明 | 2 | 70.43 | 493 | 7.0 |  |  | 合格
物源 | 涂品汇 | NL3070H | 200Kg/桶 | 13200 | 20230688 | 2023-06-28 | 2023-08-01 | 透明 | ＜1 | 70.55 | 1011 | 6.3 |  |  | 合格
物源 | 涂品汇 | NL3129-70 | 200Kg/桶 | 13400 | 20230756 | 2023-07-23 | 2023-08-01 | 透明 | 2 | 70.43 | 493 | 7.0 |  |  | 合格
物源 | 众创油漆 | NL3011F | 200Kg/桶 | 16200 | 20230764 | 2023-08-01 | 2023-08-01 | 透明 | ＜2 | 61.15 | 17 | 4.6
物源 | 众创油漆 | NL3013 | 200Kg/桶 | 13200 | 20230759 | 2023-07-25 | 2023-08-01 | 透明 | ＜1 | 71.47 | 143 | 5.7 |  |  | 合格
物源 | 东科 | 883-2A | 200Kg/桶 | 15800 | 20230629 | 2023-06-11 | 2023-08-01 | 透明 | ＜2 | 64.75 | 32 | 5.7 |  |  | 合格
物源 | 旭川 | NL3107 | 200Kg/桶 | 13600 | 20230716 | 2023-07-09 | 2023-07-27 | 透明 | ＜3 | 66.17 | 152 | 4.9 |  |  | 合格
物源 | 旭川 | NL3070H | 200Kg/桶 | 13200 | 20230688 | 2023-06-28 | 2023-08-01 | 透明 | ＜1 | 70.55 | 1011 | 6.3 |  |  | 合格
物源 | 旭川 | 3009 | 200Kg/桶 | 13400 | 20230756 | 2023-07-23 | 2023-08-01 | 透明 | 2 | 70.43 | 493 | 7.0 |  |  | 合格
物源 | 陶总 | NL3011F | 200Kg/桶 | 16200 | 20230764 | 2023-08-01 | 2023-08-01 | 透明 | ＜2 | 61.15 | 17 | 4.6 |  |  | 合格
物源 | 新瑞邦 | NL327 | 200Kg/桶 | 15000 | 20230656 | 2023-06-18 | 2023-08-03 | 透明 | ＜2 | 59.77 | 17 | 4.5 |  |  | 合格
物源 | 新瑞邦 | NL3011F | 200Kg/桶 | 16200 | 20230764 | 2023-08-01 | 2023-08-03 | 透明 | ＜2 | 61.15 | 17 | 4.6 |  |  | 合格
物源 | 物源油漆 | NL3013 | 200Kg/桶 | 13200 | 20230759 | 2023-07-25 | 2023-08-02 | 透明 | ＜1 | 71.47 | 143 | 5.7 |  |  | 合格
物源 | 华信 | NL3010-60 | 200Kg/桶 | 15200 | 20230806 | 2023-08-02 | 2023-08-02 | 透明 | ＜1 | 61.25 | 36 | 6.6 |  |  | 合格
物源 | 华信 | NL3010-60 | 200Kg/桶 | 15000 | 20230766 | 2023-08-01 | 2023-08-02 | 透明 | ＜1 | 61.60 | 34 | 5.7 |  |  | 合格
物源 | 华信 | NL301F | 200Kg/桶 | 16000 | 20230804 | 2023-08-02 | 2023-08-02 | 透明 | ＜2 | 61.91 | 18 | 4.7 |  |  | 合格
物源 | 中来 | PR01 | 200Kg/桶 |  | 20230761 | 2023-08-01 | 2023-08-02 | 透明 | ＜1 | 66.61 | 39 | 5.3 |  |  | 合格
物源 | 中来 | PR01 | 200Kg/桶 |  | 20230762 | 2023-08-02 | 2023-08-02 | 透明 | ＜1 | 65.23 | 36 | 5.2 |  |  | 合格
物源 | 名仕达 | NL3070H | 200Kg/桶 | 6000 | 20230479 | 2023-04-24 | 2023-08-03 | 透明 | ＜2 | 68.30 | 1104 | 6.2 |  |  | 合格
物源 | 名仕达 | NL3070H | 200Kg/桶 | 5400 | 202304103 | 2023-04-27 | 2023-08-03 | 透明 | ＜2 | 70.99 | 1047 | 7.2 |  |  | 合格
物源 | 名仕达 | NL3070H | 200Kg/桶 | 13200 | 20230688 | 2023-06-28 | 2023-08-03 | 透明 | ＜2 | 70.55 | 1011 | 6.3 |  |  | 合格
物源 | 李总 | NL3070-1 | 200Kg/桶 | 13200 | 20230746 | 2023-07-20 | 2023-08-02 | 透明 | ＜1 | 71.74 | 1075 | 7.9 |  |  | 合格
物源 | 苏州中来 | PR01 | 200Kg/桶 | 17200 | 20230748 | 2023-07-24 | 2023-08-02 | 透明 | ＜1 | 66.25 | 36 | 5.4 |  |  | 合格
物源 | 美尔利 | NL9520C | 200Kg/桶 | 15800 | 20230763 | 2023-08-02 | 2023-08-03 | 透明 | ＜2 | 60.54 | 34 | 5.4 |  |  | 合格
物源 | 美尔利 | NL3013 | 200Kg/桶 | 13400 | 20230809 | 2023-08-03 | 2023-08-03 | 透明 | ＜1 | 71.88 | 145 | 5.2 |  |  | 合格
物源 | 名仕达 | NL3070H | 200Kg/桶 | 6000 | 20230479 | 2023-04-24 | 2023-08-03 | 透明 | ＜2 | 68.30 | 1104 | 6.2 |  |  | 合格
物源 | 名仕达 | NL3070H | 200Kg/桶 | 5400 | 202304103 | 2023-04-27 | 2023-08-03 | 透明 | ＜2 | 70.99 | 1047 | 7.2 |  |  | 合格
物源 | 名仕达 | NL3070H | 200Kg/桶 | 13200 | 20230688 | 2023-06-28 | 2023-08-03 | 透明 | ＜2 | 70.55 | 1011 | 6.3 |  |  | 合格
物源 | 陶总 | NL9520C | 200Kg/桶 | 15800 | 20230763 | 2023-08-02 | 2023-08-03 | 透明 | ＜2 | 60.54 | 34 | 5.4 |  |  | 合格
物源 | 陶总 | NL320S | 200Kg/桶 | 5800 | 20230380 | 2023-03-20 | 2023-08-03 | 透明 | ＜2 | 59.40 | 27 | 6.1 |  |  | 合格
物源 | 欧尔美 | NL301T-5 | 1000Kg/桶 | 13800 | 20230809 | 2023-08-03 | 2023-08-03 | 透明 | ＜1 | 71.88 | 145 | 5.2 |  |  | 合格
物源 | 欧尔美 | 密着剂3013 | 200Kg/桶 | 5000 | 20230747 | 2023-07-19 | 2023-08-03 | 透明 | ＜1 | 51.67 | 8 | 70.94 |  |  | 合格
物源 | 谢总 | NL396C | 200Kg/桶 | 15400 | 20230739 | 2023-07-17 | 2023-08-03 | 透明 | 1 | 61.35 | 34 | 4.1 |  |  | 合格
物源 | 谢总 | NL396C | 200Kg/桶 | 13000 | 20230745 | 2023-07-21 | 2023-08-03 | 透明 | 1 | 59.77 | 37 | 5.2 |  |  | 合格
物源 | 谢总 | NL301T-75 | 200Kg/桶 | 12800 | 20230815 | 2023-08-03 | 2023-08-03 | 透明 | ＜3 | 73.84 | 22 | 6.0 |  |  | 合格
物源 | 华达 | NL335 | 1000Kg/桶 | 13800 | 20230577 | 2023-05-24 | 2023-08-03 | 透明 | ＜2 | 60.84 | 19 | 4.7 |  |  | 合格
物源 | 华达 | NL335 | 1000Kg/桶 | 14200 | 20230576 | 2023-05-23 | 2023-08-03 | 透明 | ＜2 | 60.38 | 20 | 4.7 |  |  | 合格
物源 | 华达 | NL301H | 1000Kg/桶 | 17000 | 20230737 | 2023-07-19 | 2023-08-03 | 透明 | ＜2 | 61.94 | 16 | 5.1 |  |  | 合格
物源 | 华达 | NL301H | 1000Kg/桶 | 17000 | 20230757 | 2023-07-25 | 2023-08-03 | 透明 | ＜2 | 61.82 | 19 | 4.8 |  |  | 合格
物源 | 华达 | NL301F | 1000Kg/桶 | 16000 | 20230804 | 2023-08-02 | 2023-08-03 | 透明 | ＜2 | 61.91 | 18 | 4.7 |  |  | 合格
物源 | 回天（补单) | HDU878 | 200Kg/桶 | 14000 | 20230332 | 2023-03-17 | 2023-08-04 | 透明 | ＜2 | 68.89 | 38 | 6.0 |  |  | 合格
物源 | 宝垣 | NL1380 | 25Kg/桶 | 9100 | 20230722 | 2023-07-07 | 2023-08-04 | 透明 | ＜1 | 79.72 |  | 52.6 |  |  | 合格
物源 | 凌泰 | NL1180 | 200Kg/桶 | 9100 | 20230722 | 2023-07-07 | 2023-08-04 | 透明 | ＜1 | 79.92 |  | 52.6 |  |  | 合格
物源 | 东科 | R-115 | 200Kg/桶 | 17000 | 20230814 | 2023-08-04 | 2023-08-04 | 透明 | ＜1 | 65.38 | 39 | 5.1 |  |  | 合格
物源 | 明冠 | T203 | 200Kg/桶 | 17000 | 20230814 | 2023-08-04 | 2023-08-04 | 透明 | ＜1 | 65.38 | 2619 | 5.1 |  | 26.8 | 合格
物源 | 左总 | NL9520C | 200Kg/桶 | 15800 | 20230763 | 2023-08-02 | 2023-08-05 | 透明 | ＜2 | 60.54 | 34 | 5.4 |  |  | 合格
物源 | 左总 | NL1681 | 200Kg/桶 | 5000 | 20230747 | 2023-07-19 | 2023-08-05 | 透明 | ＜1 | 51.67 | 8 | 70.94 |  |  | 合格
物源 | 恒远 | NL301B | 200Kg/桶 | 16000 | 20230807 | 2023-08-04 | 2023-08-05 | 透明 | ＜2 | 61.62 | 17 | 5.1 |  |  | 合格
物源 | 双鑫 | NL325 | 200Kg/桶 | 16400 | 20230801 | 2023-08-03 | 2023-08-05 | 透明 | ＜2 | 60.79 | 17 | 4.5 |  |  | 合格
物源 | 齐昊 | NL173-60 | 200Kg/桶 | 17000 | 20230729 | 2023-07-19 | 2023-08-05 | 透明 | ＜1 | 60.19 | 18 | 4.1 |  |  | 合格
物源 | 物源油漆 | NL1681A | 200Kg/桶 | 425 | 20230728 | 2023-07-13 | 2023-08-05 | 透明 | ＜1 | 没做 | 7 | 85.4 |  |  | 合格
物源 | 陶总 | NL1681A | 200Kg/桶 | 425 | 20230728 | 2023-07-13 | 2023-08-06 | 透明 | ＜2 | 51.2 | 7 | 85.4 |  |  | 合格
物源 | 陶总 | NL9520C | 200Kg/桶 | 15400 | 20230732 | 2023-07-18 | 2023-08-06 | 透明 | ＜2 | 60.81 | 43 | 6.5 |  |  | 合格
物源 | 陶总 | NL320S | 200Kg/桶 | 5800 | 20230380 | 2023-03-20 | 2023-08-06 | 透明 | ＜2 | 59.40 | 27 | 6.1 |  |  | 合格
物源 | 双鑫 | NL301N | 200Kg/桶 | 16200 | 20230764 | 2023-08-01 | 2023-08-06 | 透明 | ＜2 | 61.15 | 17 | 4.6 |  |  | 合格
物源 | 双鑫 | NL3015 | 200Kg/桶 | 15000 | 20230808 | 2023-08-06 | 2023-08-06 | 透明 | ＜1 |  | 30 | 6.5 |  |  | 合格
物源 | 联众 | NL301B | 200Kg/桶 | 16200 | 20230764 | 2023-08-01 | 2023-08-06 | 透明 | ＜2 | 61.15 | 17 | 4.6 |  |  | 合格
物源 | 联众 | NL301B | 200Kg/桶 | 17400 | 20230810 | 2023-08-05 | 2023-08-06 | 透明 | 2 | 61.83 | 19 | 5.9 |  |  | 合格
物源 | 李总 | NL3070-1 | 200Kg/桶 | 13200 | 20230746 | 2023-07-20 | 2023-08-06 | 透明 | ＜1 | 71.74 | 1075 | 7.9 |  |  | 合格
物源 | 中来 | PR01 | 200Kg/桶 |  | 20230762 | 2023-08-02 | 2023-08-07 | 透明 | ＜1 | 65.23 | 36 | 5.2 |  |  | 合格
物源 | 中来 | PR01 | 200Kg/桶 |  | 20230814 | 2023-08-04 | 2023-08-07 | 透明 | ＜1 | 65.38 | 39 | 5.1 |  |  | 合格
物源 | 物源油漆 | NL301N-75 | 200Kg/桶 | 12000 | 20230740 | 2023-07-19 | 2023-08-07 | 透明 | ＜12 | 72.77 | 56 | 6.7 |  |  | 合格
物源 | 物源油漆 | NL1681 | 200Kg/桶 | 4200 | 20230844 | 2023-08-05 | 2023-08-08 | 透明 | ＜1 | 60.41 | 11 | 71.16 |  |  | 合格
物源 | 欧尔美 | NL301T-5 | 1000Kg/桶 | 13200 | 20230811 | 2023-08-04 | 2023-08-08 | 透明 | ＜1 | 71.19 | 106 | 5.3 |  |  | 合格
物源 | 旭川 | 3009 | 200Kg/桶 | 13600 | 20230805 | 2023-08-03 | 2023-08-08 | 透明 | ＜2 | 69.87 | 490 | 7.1 |  |  | 合格
物源 | 齐昊 | NL173-60 | 200Kg/桶 | 16400 | 20230820 | 2023-08-06 | 2023-08-09 | 透明 | 1 | 61.18 | 17 | 5.6 |  |  | 合格
物源 | 联众 | NL301B | 200Kg/桶 | 17400 | 20230810 | 2023-08-05 | 2023-08-09 | 透明 | 2 | 61.83 | 19 | 5.9 |  |  | 合格
物源 | 江冠 | NL387-3 | 200Kg/桶 | 15400 | 20230743 | 2023-07-19 | 2023-08-09 | 透明 | 1 | 61.77 | 22 | 3.9 |  |  | 合格
物源 | 众创油漆 | NL327M | 200Kg/桶 | 15000 | 20230832 | 2023-08-09 | 2023-08-09 | 透明 | ＜1 | 59.44 | 21 | 4.7 |  |  | 合格
物源 | 秦篆 | WX-J804 | 200Kg/桶 | 12800 | 20230812 | 2023-08-10 | 2023-08-10 | 透明 | ＜1 | 69.47 | 3370 | 7.3 |  |  | 合格
物源 | 鑫双汇 | NL301A | 200Kg/桶 | 16400 | 20230824 | 2023-08-10 | 2023-08-10 | 透明 | 1 | 61.56 | 20 | 5.0 |  |  | 合格
物源 | 彦博 | NL362 | 200Kg/桶 | 15200 | 20230730 | 2023-07-17 | 2023-08-10 | 透明 | ＜1 | 61.16 | 16 | 4.6 |  |  | 合格
物源 | 彦博 | NL952 | 200Kg/桶 | 16000 | 20230228 | 2023-02-12 | 2023-08-10 | 透明 | ＜2 | 63.95 | 21 | 5.5 |  |  | 合格
物源 | 彦博 | NL1180 | 200Kg/桶 | 9100 | 20230722 | 2023-07-07 | 2023-08-10 | 透明 | ＜1 | 79.92 |  | 52.6 |  |  | 合格
物源 | 长润发 | HW1007 | 200Kg/桶 | 13400 | 20230723 | 2023-07-10 | 2023-08-10 | 透明 | 2 | 65.80 | 13700 | 4.3 |  |  | 合格
物源 | 长润发 | HW3001 | 200Kg/桶 | 13200 | 20230742 | 2023-07-18 | 2023-08-10 | 透明 | ＜1 | 71.17 | 43011 | 4.6 |  |  | 合格
物源 | 长润发 | HW1007 | 200Kg/桶 | 13800 | 20230741 | 2023-07-18 | 2023-08-10 | 透明 | ＜3 | 65.84 | 12528 | 4.1 |  |  | 合格
物源 | 科畅达 | NL301H | 200Kg/桶 | 17000 | 20230439 | 2023-04-14 | 2023-08-10 | 透明 | ＜2 | 60.71 | 20 | 4.8 |  |  | 合格
物源 | 苏州中来 | PR01 | 200Kg/桶 |  | 20230816 | 2023-08-10 | 2023-08-10 | 透明 | ＜1 | 65.25 | 38 | 4.8 |  |  | 合格
物源 | 苏州中来 | PR01 | 200Kg/桶 |  | 20230817 | 2023-08-10 | 2023-08-10 | 透明 | ＜1 | 66.30 | 42 | 4.8 |  |  | 合格
物源 | 刘康博 | NL3107 | 200Kg/桶 | 13600 | 20230716 | 2023-07-09 | 2023-08-11 | 透明 | ＜3 | 66.17 | 152 | 4.9 |  |  | 合格
物源 | 刘康博 | NL3107 | 200Kg/桶 | 13400 | 20230755 | 2023-07-24 | 2023-08-11 | 透明 | ＜2 | 66.41 | 148 | 3.5 |  |  | 合格
物源 | 美尔利 | NL9520C | 200Kg/桶 | 15400 | 20230829 | 2023-08-11 | 2023-08-11 | 透明 | ＜2 | 60.52 | 33 | 4.9 |  |  | 合格
物源 | 新瑞邦 | NL3888 | 200Kg/桶 | 15400 | 20230731 | 2023-07-20 | 2023-08-11 | 透明 | ＜2 | 56.63 | 36 | 7.8 |  |  | 合格
物源 | 新瑞邦 | NL327 | 200Kg/桶 | 15000 | 20230656 | 2023-06-18 | 2023-08-11 | 透明 | ＜2 | 59.77 | 17 | 4.5 |  |  | 合格
物源 | 双鑫 | NL325 | 200Kg/桶 | 16400 | 20230820 | 2023-08-06 | 2023-08-11 | 透明 | 1 | 61.18 | 17 | 5.6 |  |  | 合格
物源 | 新瑞邦 | NL327 | 200Kg/桶 | 15000 | 20230832 | 2023-08-09 | 2023-08-11 | 透明 | ＜1 | 59.44 | 21 | 4.7 |  |  | 合格
物源 | 新瑞邦 | NL301F | 200Kg/桶 | 16400 | 20230824 | 2023-08-10 | 2023-08-11 | 透明 | 1 | 61.56 | 20 | 5.0 |  |  | 合格
物源 | 新瑞邦 | NL301F | 200Kg/桶 | 16600 | 20230825 | 2023-08-10 | 2023-08-11 | 透明 | ＜2 | 61.24 | 21 | 5.4 |  |  | 合格
物源 | 新瑞邦 | NL380G | 200Kg/桶 | 12200 | 20230758 | 2023-07-25 | 2023-08-11 | 透明 | ＜1 | 80.04 | 78 | 8.3 |  |  | 合格
物源 | 白总 | NL3070-1 | 200Kg/桶 | 13400 | 20230841 | 2023-08-11 | 2023-08-11 | 透明 | ＜1 | 71.38 | 1130 | 8.9 |  |  | 合格
物源 | 陶总 | NL9520C | 200Kg/桶 | 15400 | 20230829 | 2023-08-11 | 2023-08-12 | 透明 | ＜2 | 60.52 | 33 | 4.9 |  |  | 合格
物源 | 陶总 | NL320S | 200Kg/桶 | 5800 | 20230380 | 2023-03-20 | 2023-08-12 | 透明 | ＜2 | 59.40 | 27 | 6.1 |  |  | 合格
物源 | 亘元 | NL301H | 1000Kg/桶 | 16000 | 20230804 | 2023-08-02 | 2023-08-12 | 透明 | ＜2 | 61.91 | 18 | 4.7 |  |  | 合格
物源 | 亘元 | NL301H | 1000Kg/桶 | 16000 | 20230807 | 2023-08-04 | 2023-08-12 | 透明 | ＜2 | 61.62 | 17 | 5.1 |  |  | 合格
物源 | 亘元 | NL301H | 1000Kg/桶 | 17400 | 20230810 | 2023-08-05 | 2023-08-12 | 透明 | 2 | 61.83 | 19 | 5.9 |  |  | 合格
物源 | 亘元 | NL301H | 1000Kg/桶 | 16600 | 20230825 | 2023-08-10 | 2023-08-12 | 透明 | ＜2 | 61.24 | 21 | 5.4 |  |  | 合格
物源 | 娅宸 | NL618A | 200Kg/桶 | 5000 | 20230357 | 2023-03-08 | 2023-08-12 | 透明 | 2 | 46.51 | 39 | 0.4 |  |  | 合格
物源 | 娅宸 | NL301H | 200Kg/桶 | 17000 | 20230439 | 2023-04-14 | 2023-08-12 | 透明 | ＜2 | 60.71 | 20 | 4.8 |  |  | 合格
物源 | 华达 | NL301H | 1000Kg/桶 | 16600 | 20230825 | 2023-08-10 | 2023-08-12 | 透明 | ＜2 | 61.24 | 21 | 5.4 |  |  | 合格
物源 | 华达 | NL301H | 1000Kg/桶 | 17000 | 20230826 | 2023-08-12 | 2023-08-12 | 透明 | ＜2 | 61.36 | 20 | 5.1 |  |  | 合格
物源 | 华达 | NL335 | 200Kg/桶 | 16400 | 20230801 | 2023-08-03 | 2023-08-12 | 透明 | ＜2 | 60.79 | 17 | 4.5 |  |  | 合格
物源 | 华达 | NL568 | 200Kg/桶 | 8600 | 20230689 | 2023-06-28 | 2023-08-12 | 透明 | ＜15 | 78.14 | 14 | 55.3 |  |  | 合格
物源 | 回天 | HDU878 | 200Kg/桶 | 13600 | 20230704 | 2023-07-06 | 2023-08-12 | 透明 | ＜1 | 70.52 | 40 | 6.8 |  |  | 合格
物源 | 谢总 | NL396C | 200Kg/桶 | 13000 | 20230745 | 2023-07-21 | 2023-08-12 | 透明 | 1 | 59.77 | 37 | 5.2 |  |  | 合格
物源 | 谢总 | NL301T-75 | 200Kg/桶 | 12800 | 20230815 | 2023-08-03 | 2023-08-12 | 透明 | ＜3 | 73.84 | 22 | 6.0 |  |  | 合格
物源 | 谢总 | NL1681 | 200Kg/桶 | 4200 | 20230844 | 2023-08-05 | 2023-08-12 | 透明 | ＜1 | 51.41 | 11 | 71.16 |  |  | 合格
物源 | 谢总 | NL301T-75 | 200Kg/桶 | 13000 | 20230839 | 2023-08-09 | 2023-08-12 | 透明 | ＜1 | 71.26 | 126 | 6.2 |  |  | 合格
物源 | 帅虎 | NL301T-70 | 200Kg/桶 | 13000 | 20230839 | 2023-08-09 | 2023-08-13 | 透明 | ＜1 | 71.26 | 126 | 6.2 |  |  | 合格
物源 | 帅虎 | NL301B | 200Kg/桶 | 17000 | 20230827 | 2023-08-13 | 2023-08-13 | 透明 | ＜2 | 61.19 | 22 | 4.9 |  |  | 合格
物源 | 苏州中来 | PR01 | 200Kg/桶 |  | 20230817 | 2023-08-10 | 2023-08-13 | 透明 | ＜1 | 66.30 | 42 | 4.8 |  |  | 合格
物源 | 苏州中来 | PR01 | 200Kg/桶 |  | 20230818 | 2023-08-12 | 2023-08-13 | 透明 | ＜1 | 65.47 | 39 | 5.3 |  |  | 合格
物源 | 李总 | NL3070-1 | 200Kg/桶 | 13000 | 20230209 | 2023-08-13 | 2023-08-13 | 透明 | ＜2 | 71.76 | 1110 | 7.5 |  |  | 合格
物源 | 浩达 | NL3013 | 200Kg/桶 | 13000 | 20230839 | 2023-08-09 | 2023-08-14 | 透明 | ＜1 | 71.26 | 126 | 6.2 |  |  | 合格
物源 | 浩达 | NL3013 | 200Kg/桶 | 13200 | 20230840 | 2023-08-10 | 2023-08-14 | 透明 | ＜1 | 71.48 | 108 | 6.0 |  |  | 合格
物源 | 凌泰 | 7228 | 200Kg/桶 | 9100 | 20230722 | 2023-07-07 | 2023-08-14 | 透明 | ＜1 | 79.92 |  | 52.6 |  |  | 合格
物源 | 晨辉 | NL3080 | 200Kg/桶 | 11800 | 20230578 | 2023-05-24 | 2023-08-14 | 透明 | ＜2 | 78.90 | 261 | 7.8 |  |  | 合格
物源 | 晨辉 | NL3001 | 200Kg/桶 | 12800 | 20230674 | 2023-06-28 | 2023-08-14 | 透明 | ＜1 | 71.88 | 410 | 5.7 |  |  | 合格
物源 | 晨辉 | NL3129-70 | 200Kg/桶 | 13600 | 20230805 | 2023-08-03 | 2023-08-14 | 透明 | ＜2 | 69.87 | 490 | 7.1 |  |  | 合格
物源 | 银河铝业 | NL301F | 1000Kg/桶 | 16600 | 20230825 | 2023-08-10 | 2023-08-14 | 透明 | ＜2 | 61.24 | 21 | 5.4 |  |  | 合格
物源 | 谢总 | NL396C | 200Kg/桶 | 13000 | 20230745 | 2023-07-21 | 2023-08-14 | 透明 | 1 | 59.77 | 37 | 5.2 |  |  | 合格
物源 | 谢总 | NL301T-75 | 200Kg/桶 | 12800 | 20230815 | 2023-08-03 | 2023-08-14 | 透明 | ＜3 | 73.84 | 22 | 6.0 |  |  | 合格
物源 | 银河铝业 | NL301F | 200Kg/桶 | 17000 | 20230827 | 2023-08-13 | 2023-08-14 | 透明 | ＜2 | 61.19 | 22 | 4.9 |  |  | 合格
物源 | 李总 | NL3070-1 | 200Kg/桶 | 13000 | 20230209 | 2023-08-13 | 2023-08-14 | 透明 | ＜2 | 71.76 | 1110 | 7.5 |  |  | 合格
物源 | 长润发 | HW3001 | 200Kg/桶 | 13200 | 20230838 | 2023-08-10 | 2023-08-15 | 透明 | ＜1 | 70.78 | 49362 | 4.9 |  |  | 合格
物源 | 旭川 | NL3107 | 200Kg/桶 | 13400 | 20230755 | 2023-07-24 | 2023-08-15 | 透明 | ＜2 | 66.41 | 148 | 3.5 |  |  | 合格
物源 | 旭川 | NL3070H | 200Kg/桶 | 13000 | 20230836 | 2023-08-11 | 2023-08-15 | 透明 | 1 | 71.85 | 1019 | 8.9 |  |  | 合格
物源 | 艾普瑞 | NL3800 | 200Kg/桶 | 11600 | 20230848 | 2023-08-14 | 2023-08-15 | 透明 | ＜1 | 78.77 | 67 | 6.1 |  |  | 合格
物源 | 华信 | NL3010-60 | 200Kg/桶 | 15200 | 20230806 | 2023-08-02 | 2023-08-15 | 透明 | ＜1 | 61.25 | 36 | 6.6 |  |  | 合格
0 | 华信 | NL1180 | 200Kg/桶 | 9100 | 20230722 | 2023-07-07 | 2023-08-15 | 透明 | ＜1 | 79.72 |  | 52.6 |  |  | 合格
物源 | 华信 | NL301F | 200Kg/桶 | 16600 | 20230828 | 2023-08-14 | 2023-08-15 | 透明 | ＜2 | 61.38 | 21 | 5.1 |  |  | 合格
物源 | 艾普瑞 | NL325 | 200Kg/桶 | 16200 | 20230821 | 2023-08-15 | 2023-08-15 | 透明 | ＜1 | 60.52 | 19 | 4.6 |  |  | 合格
物源 | 齐昊 | NL173-60 | 200Kg/桶 | 16200 | 20230821 | 2023-08-15 | 2023-08-15 | 透明 | ＜1 | 60.52 | 19 | 4.6 |  |  | 合格
物源 | 旭川 | 3009 | 200Kg/桶 | 13600 | 20230805 | 2023-08-03 | 2023-08-16 | 透明 | ＜2 | 69.87 | 490 | 7.1 |  |  | 合格
物源 | 旭川 | 3009 | 200Kg/桶 | 13200 | 20230843 | 2023-08-14 | 2023-08-16 | 透明 | ＜2 | 70.49 | 497 | 4.8 |  |  | 合格
物源 | 陶总 | NL9520C | 200Kg/桶 | 15400 | 20230830 | 2023-08-12 | 2023-08-16 | 透明 | 1 | 60.73 | 34 | 4.6 |  |  | 合格
物源 | 陶总 | NL301F | 200Kg/桶 | 15800 | 20230497 | 2023-04-27 | 2023-08-16 | 透明 | ＜2 | 61.24 | 18 | 4.5 |  |  | 合格
物源 | 陶总 | NL301F | 200Kg/桶 | 16600 | 20230828 | 2023-08-14 | 2023-08-16 | 透明 | ＜2 | 61.38 | 21 | 5.1 |  |  | 合格
物源 | 陶总 | NL1681 | 200Kg/桶 | 4200 | 20230844 | 2023-08-05 | 2023-08-16 | 透明 | ＜1 | 51.41 | 11 | 71.16 |  |  | 合格
物源 | 烯聚 | NL387-6-70 | 25Kg/桶 | 13400 | 20230847 | 2023-08-15 | 2023-08-16 | 透明 | ＜1 | 70.65 | 39 | 6.4 |  |  | 合格
物源 | 物源油漆 | NL3013 | 200Kg/桶 | 13200 | 20230718 | 2023-07-06 | 2023-08-16 | 透明 | ＜1 | 71.26 | 96 | 5.5 |  |  | 合格
物源 | 谢总 | NL301T-75 | 200Kg/桶 | 12800 | 20230613 | 2023-06-02 | 2023-08-16 | 透明 | ＜4 | 73.99 | 25 | 5.6 |  |  | 合格
物源 | 谢总 | NL301T-75 | 200Kg/桶 | 12800 | 20230815 | 2023-08-03 | 2023-08-16 | 透明 | ＜3 | 73.84 | 22 | 6.0 |  |  | 合格
物源 | 物源油漆 | NL3013 | 200Kg/桶 | 13200 | 20230811 | 2023-08-04 | 2023-08-16 | 透明 | ＜1 | 71.19 | 106 | 5.3 |  |  | 合格
物源 | 谢总 | NL396C | 200Kg/桶 | 13000 | 20230745 | 2023-07-21 | 2023-08-16 | 透明 | 1 | 59.77 | 37 | 5.2 |  |  | 合格
物源 | 科畅达 | NL3098A | 200Kg/桶 | 11400 | 20230833 | 2023-08-16 | 2023-08-16 | 透明 | ＜1 | 61.15 | 21 | 5.2 |  |  | 合格
物源 | 欧尔美 | NL301T-5 | 200Kg/桶 | 13200 | 20230718 | 2023-07-06 | 2023-08-17 | 透明 | ＜1 | 71.26 | 96 | 5.5 |  |  | 合格
物源 | 欧尔美 | NL301T-5 | 200Kg/桶 | 13200 | 20230840 | 2023-08-10 | 2023-08-17 | 透明 | ＜1 | 71.48 | 108 | 6.0 |  |  | 合格
物源 | 欧尔美 | NL1080 | 200Kg/桶 | 9100 | 20230722 | 2023-07-07 | 2023-08-17 | 透明 | ＜1 | 79.72 |  | 52.6 |  |  | 合格
物源 | 欧尔美 | 密着剂3013 | 200Kg/桶 | 4400 | 20230799 | 2023-07-30 | 2023-08-17 | 透明 | ＜1 | 51.16 | 10 | 71.89 |  |  | 合格
物源 | 欧尔美 | NL1681 | 200Kg/桶 | 4200 | 20230844 | 2023-08-05 | 2023-08-17 | 透明 | ＜1 | 51.41 | 11 | 71.16 |  |  | 合格
物源 | 谢涛 | NL3070H | 200Kg/桶 | 13000 | 20230836 | 2023-08-11 | 2023-08-17 | 透明 | 1 | 71.85 | 1019 | 8.9 |  |  | 合格
物源 | 谢涛 | NL9213-70 | 200Kg/桶 | 13200 | 20230843 | 2023-08-14 | 2023-08-17 | 透明 | ＜2 | 70.49 | 497 | 4.8 |  |  | 合格
物源 | 邹峰军 | NL1681 | 200Kg/桶 | 5000 | 20230747 | 2023-07-19 | 2023-08-17 | 透明 | ＜1 | 51.67 | 8 | 70.94 |  |  | 合格
物源 | 名仕达 | NL3070H | 200Kg/桶 | 13000 | 20230836 | 2023-08-11 | 2023-08-17 | 透明 | 1 | 71.85 | 1019 | 8.9 |  |  | 合格
物源 | 宣晨 | XC1535 | 200Kg/桶 | 10800 | 20230853 | 2023-08-17 | 2023-08-17 | 透明 | ＜1 | 73.23 | 116 | 30.4 |  |  | 合格
物源 | 华达 | NL301H | 1000Kg/桶 | 17000 | 20230826 | 2023-08-12 | 2023-08-17 | 透明 | ＜2 | 61.36 | 20 | 5.1 |  |  | 合格
物源 | 华达 | NL301H | 1000Kg/桶 | 17000 | 20230827 | 2023-08-13 | 2023-08-17 | 透明 | ＜2 | 61.19 | 22 | 4.9 |  |  | 合格
物源 | 华达 | NL335 | 1000Kg/桶 | 14000 | 20230834 | 2023-08-17 | 2023-08-17 | 透明 | ＜1 | 60.67 | 22 | 4.7 |  |  | 合格
物源 | 秦篆 | WX-J804 | 200Kg/桶 | 12400 | 20230822 | 2023-08-15 | 2023-08-18 | 透明 | ＜1 | 69.85 | 3840 | 6.6 |  | 1:1透明 | 合格
物源 | 秦篆 | WX-J804 | 200Kg/桶 | 12600 | 20230823 | 2023-08-17 | 2023-08-18 | 透明 | ＜1 | 69.32 | 3786 | 7.0 |  |  | 合格
物源 | 仁乐 | NL7130M | 200Kg/桶 | 8400 | 20230860 | 2023-08-17 | 2023-08-18 | 透明 | ＜14 | 61.08 | 19 | 0.01 |  |  | 合格
物源 | 李总 | NL3070-1 | 200Kg/桶 | 13000 | 20230209 | 2023-08-13 | 2023-08-18 | 透明 | ＜2 | 71.76 | 1110 | 7.5 |  |  | 合格
物源 | 谢总 | NL396C | 200Kg/桶 | 13000 | 20230745 | 2023-07-21 | 2023-08-19 | 透明 | 1 | 59.77 | 37 | 5.2 |  |  | 合格
物源 | 美尔利 | NL9520C | 200Kg/桶 | 16000 | 20230861 | 2023-08-16 | 2023-08-19 | 透明 | ＜2 | 61.67 | 37 | 4.2 |  |  | 合格
物源 | 明仕达 | NL3070H | 200Kg/桶 | 13000 | 20230836 | 2023-08-11 | 2023-08-20 | 透明 | 1 | 71.85 | 1019 | 8.9 |  |  | 合格
物源 | 博信伟业 | NL1380 | 200Kg/桶 | 9000 | 20230855 | 2023-08-18 | 2023-08-20 | 透明 | ＜1 | 78.95 |  | 54.6 |  |  | 合格
物源 | 宣晨 | XC1535 | 200Kg/桶 | 10800 | 20230853 | 2023-08-17 | 2023-08-21 | 透明 | ＜1 | 73.23 | 116 | 30.4 |  |  | 合格
物源 | 谢总 | NL3017-75 | 200Kg/桶 | 13600 | 20230868 | 2023-08-21 | 2023-08-21 | 透明 | ＜4 | 73.71 | 27 | 5.2 |  |  | 合格
物源 | 欧尔美 | NL1080 | 200Kg/桶 | 9000 | 20230855 | 2023-08-18 | 2023-08-21 | 透明 | ＜1 | 78.95 |  | 54.6 |  |  | 合格
物源 | 欧尔美 | NL1681 | 200Kg/桶 | 5200 | 20230863 | 2023-08-18 | 2023-08-21 | 透明 | ＜1 | 51.76 | 8 | 74.6 |  |  | 合格
物源 | 谢涛 | NL3129-1 | 200Kg/桶 | 13600 | 20230842 | 2023-08-12 | 2023-08-21 | 透明 | ＜2 | 66.17 | 1060 | 6.6 |  |  | 合格
物源 | 谢涛 | NL9213-70 | 200Kg/桶 | 13600 | 20230862 | 2023-08-17 | 2023-08-21 | 透明 | 2 | 69.89 | 419 | 6.9 |  |  | 合格
物源 | 谢涛 | NL3070H | 200Kg/桶 | 13400 | 20230835 | 2023-08-09 | 2023-08-21 | 透明 | ＜1 | 71.06 | 1036 | 6.7 |  |  | 合格
物源 | 东科 | 883-2A | 200Kg/桶 | 15800 | 20230629 | 2023-06-11 | 2023-08-21 | 透明 | ＜2 | 64.75 | 32 | 5.7 |  |  | 合格
物源 | 东科 | 883-2A | 200Kg/桶 | 14400 | 20230749 | 2023-07-24 | 2023-08-21 | 透明 | ＜1 | 65.42 | 27 | 5.4 |  |  | 合格
物源 | 左总 | NL9520C | 200Kg/桶 | 16000 | 20230861 | 2023-08-16 | 2023-08-21 | 透明 | ＜2 | 61.67 | 37 | 4.2 |  |  | 合格
物源 | 左总 | NL301N-75 | 200Kg/桶 | 11600 | 20230845 | 2023-08-13 | 2023-08-21 | 透明 |  | 73.79 | 54 | 4.2 |  |  | 合格
物源 | 左总 | NL301N-75 | 200Kg/桶 | 12200 | 20230852 | 2023-08-14 | 2023-08-21 | 透明 |  | 73.77 | 43 | 6.0 |  |  | 合格
物源 | 陶总 | NL9520C | 200Kg/桶 | 16000 | 20230861 | 2023-08-16 | 2023-08-22 | 透明 | ＜2 | 61.67 | 37 | 4.2 |  |  | 合格
物源 | 陶总 | NL9520C | 200Kg/桶 | 15400 | 20230830 | 2023-08-12 | 2023-08-22 | 透明 | 1 | 60.73 | 34 | 4.6 |  |  | 合格
物源 | 陶总 | NL1681 | 200Kg/桶 | 5200 | 20230863 | 2023-08-18 | 2023-08-22 | 透明 | ＜1 | 51.76 | 8 | 74.6 |  |  | 合格
物源 | 齐昊 | NL173-60 | 200Kg/桶 | 16800 | 20230851 | 2023-08-17 | 2023-08-22 | 透明 | ＜1 | 60.77 | 20 | 4.6 |  |  | 合格
物源 | 华信 | NL3010-60 | 200Kg/桶 | 14800 | 20230854 | 2023-08-15 | 2023-08-22 | 透明 | ＜1 | 61.55 | 41 | 5.4 |  |  | 合格
物源 | 汉氏 | NL3013 | 200Kg/桶 | 13200 | 20230811 | 2023-08-04 | 2023-08-22 | 透明 | ＜1 | 71.19 | 106 | 5.3 |  |  | 合格
物源 | 汉氏 | NL3013 | 200Kg/桶 | 13400 | 20230859 | 2023-08-21 | 2023-08-22 | 透明 | ＜1 | 71.51 | 106 | 4.8 |  |  | 合格
物源 | 鑫双汇 | NL2380C | 200Kg/桶 | 11800 | 20230887 | 2023-08-22 | 2023-08-22 | 透明 | ＜1 | 79.65 | 185 | 7.7 |  |  | 合格
物源 | 金贝佳 | NL9520C | 20Kg/桶 | 15400 | 20230870 | 2023-08-21 | 2023-08-22 | 透明 | 1 | 61.35 | 33 | 4.0 |  |  | 合格
物源 | 华信 | NL301F | 200Kg/桶 | 17000 | 20230876 | 2023-08-22 | 2023-08-22 | 透明 | ＜2 | 61.24 | 21 | 5.1 |  |  | 合格
物源 | 欧尔美 | NL301T-5 | 200Kg/桶 | 13200 | 20230840 | 2023-08-10 | 2023-08-23 | 透明 | ＜1 | 71.48 | 108 | 6.0 |  |  | 合格
物源 | 欧尔美 | NL301T-5 | 200Kg/桶 | 13400 | 20230859 | 2023-08-21 | 2023-08-23 | 透明 | ＜1 | 71.51 | 106 | 4.8 |  |  | 合格
物源 | 众创油漆 | NL301F | 200Kg/桶 | 16600 | 20230828 | 2023-08-14 | 2023-08-23 | 透明 | ＜2 | 61.04 | 21 | 5.1 |  |  | 合格
物源 | 众创油漆 | NL3013 | 200Kg/桶 | 13400 | 20230859 | 2023-08-21 | 2023-08-23 | 透明 | ＜1 | 71.51 | 106 | 4.8 |  |  | 合格
物源 | 众创油漆 | NL1380 | 200Kg/桶 | 9000 | 20230855 | 2023-08-18 | 2023-08-23 | 透明 | ＜1 | 78.95 |  | 54.6 |  |  | 合格
物源 | 众创油漆 | NL1685 | 200Kg/桶 | 5200 | 20230863 | 2023-08-18 | 2023-08-23 | 透明 | ＜1 | 51.76 | 8 | 74.6 |  |  | 合格
物源 | 韩总 | NL3120 | 200Kg/桶 | 16600 | 20230507 | 2023-05-05 | 2023-08-23 | 透明 | ＜2 | 55.66 | 22 | 5.3 |  |  | 合格
物源 | 韩总 | NL301F | 200Kg/桶 | 16600 | 20230828 | 2023-08-14 | 2023-08-23 | 透明 | ＜2 | 61.04 | 21 | 5.1 |  |  | 合格
物源 | 韩总 | NL1681 | 200Kg/桶 | 5200 | 20230863 | 2023-08-18 | 2023-08-23 | 透明 | ＜1 | 51.76 | 8 | 74.6 |  |  | 合格
物源 | 杨玉河 | NL1681 | 200Kg/桶 | 5200 | 20230863 | 2023-08-18 | 2023-08-23 | 透明 | ＜1 | 51.76 | 8 | 74.6 |  |  | 合格
物源 | 刘康博 | NL3107 | 200Kg/桶 | 13400 | 20230755 | 2023-07-24 | 2023-08-24 | 透明 | ＜2 | 66.41 | 148 | 3.5 |  |  | 合格
物源 | 刘康博 | NL3107 | 200Kg/桶 | 13800 | 20230882 | 2023-08-24 | 2023-08-24 | 透明 | ＜3 | 65.03 | 160 | 5.3 |  |  | 合格
物源 | 帅虎 | NL301B | 200Kg/桶 | 16600 | 20230850 | 2023-08-15 | 2023-08-24 | 透明 | ＜2 | 61.68 | 21 | 4.9 |  |  | 合格
物源 | 帅虎 | NL301T-70 | 200Kg/桶 | 12800 | 20230858 | 2023-08-16 | 2023-08-24 | 透明 | ＜1 | 71.83 | 112 | 6.3 |  |  | 合格
物源 | 帅虎 | NL301T-70 | 200Kg/桶 | 13400 | 20230859 | 2023-08-21 | 2023-08-24 | 透明 | ＜1 | 71.51 | 106 | 4.8 |  |  | 合格
物源 | 美尔利 | NL9520C | 20Kg/桶 | 15400 | 20230870 | 2023-08-21 | 2023-08-24 | 透明 | 1 | 61.35 | 33 | 4.0 |  |  | 合格
物源 | 美尔利 | NL1681 | 200Kg/桶 | 5200 | 20230863 | 2023-08-18 | 2023-08-24 | 透明 | ＜1 | 51.76 | 8 | 74.6 |  |  | 合格
物源 | 捷润 | NL362 | 200Kg/桶 | 17200 | 20230730 | 2023-07-17 | 2023-08-24 | 透明 | ＜1 | 61.16 | 16 | 4.6 |  |  | 合格
物源 | 华信 | NL301F | 200Kg/桶 | 17000 | 20230876 | 2023-08-22 | 2023-08-24 | 透明 | ＜2 | 61.24 | 21 | 5.1 |  |  | 合格
物源 | 华信 | NL3010-60 | 200Kg/桶 | 14800 | 20230854 | 2023-08-15 | 2023-08-24 | 透明 | ＜1 | 61.55 | 41 | 5.4 |  |  | 合格
物源 | 华信 | NL3010-60 | 200Kg/桶 | 15200 | 20230889 | 2023-08-23 | 2023-08-24 | 透明 | ＜1 | 60.93 | 35 | 6.0 |  |  | 合格
物源 | 氟鑫 | NL876-7 | 200Kg/桶 | 13600 | 20230704 | 2023-07-06 | 2023-08-24 | 透明 | ＜1 | 70.52 | 40 | 6.8 |  |  | 合格
物源 | 氟鑫 | NL876-7 | 200Kg/桶 | 13400 | 20230847 | 2023-08-15 | 2023-08-24 | 透明 | ＜1 | 70.65 | 39 | 6.4 |  |  | 合格
物源 | 谢总 | NL396C | 200Kg/桶 | 13000 | 20230745 | 2023-07-21 | 2023-08-24 | 透明 | 1 | 59.77 | 37 | 5.2 |  |  | 合格
物源 | 谢总 | NL3017-75 | 200Kg/桶 | 13600 | 20230868 | 2023-08-21 | 2023-08-24 | 透明 | ＜4 | 73.71 | 27 | 5.2 |  |  | 合格
物源 | 谢总 | NL3017-75 | 200Kg/桶 | 12800 | 20230869 | 2023-08-21 | 2023-08-24 | 透明 | ＜4 | 73.26 | 25 | 5.5 |  |  | 合格
物源 | 欧尔美 | NL301T-5 | 200Kg/桶 | 12800 | 20230858 | 2023-08-16 | 2023-08-25 | 透明 | ＜1 | 71.83 | 112 | 6.3 |  |  | 合格
物源 | 欧尔美 | NL1080 | 200Kg/桶 | 9000 | 20230855 | 2023-08-18 | 2023-08-25 | 透明 | ＜1 | 78.95 |  | 54.6 |  |  | 合格
物源 | 谢总 | NL1681 | 200Kg/桶 | 5200 | 20230863 | 2023-08-18 | 2023-08-25 | 透明 | ＜1 | 51.76 | 8 | 74.6 |  |  | 合格
物源 | 东科 | 883-2A | 200Kg/桶 | 14400 | 20230749 | 2023-07-24 | 2023-08-25 | 透明 | ＜1 | 65.42 | 27 | 5.4 |  |  | 合格
物源 | 新瑞邦 | NL327 | 200Kg/桶 | 15000 | 20230832 | 2023-08-09 | 2023-08-25 | 透明 | ＜1 | 59.44 | 21 | 4.7 |  |  | 合格
物源 | 新瑞邦 | NL301B | 200Kg/桶 | 16600 | 20230850 | 2023-08-15 | 2023-08-25 | 透明 | ＜2 | 61.68 | 21 | 4.9 |  |  | 合格
物源 | 捷润 | NL362 | 200Kg/桶 | 15400 | 20230874 | 2023-08-26 | 2023-08-26 | 透明 | 1 | 60.36 | 18 | 4.3 |  |  | 合格
物源 | 捷润 | NL387A | 200Kg/桶 | 15400 | 20230743 | 2023-07-19 | 2023-08-26 | 透明 | 1 | 61.77 | 22 | 3.9 |  |  | 合格
物源 | 福斯特 | NL387 | 200Kg/桶 | 17200 | 20230846 | 2023-08-14 | 2023-08-26 | 透明 | ＜1 | 65.66 | 41 | 5.3 |  |  | 合格
物源 | 福斯特 | NL387 | 200Kg/桶 | 15400 | 20230865 | 2023-08-22 | 2023-08-26 | 透明 | ＜1 | 65.65 | 40 | 5.0 |  |  | 合格
物源 | 物源油漆 | NL301N-75 | 200Kg/桶 | 11600 | 20230845 | 2023-08-13 | 2023-08-26 | 透明 |  | 73.79 | 54 | 4.2 |  |  | 合格
物源 | 物源油漆 | NL1681 | 200Kg/桶 | 5200 | 20230863 | 2023-08-18 | 2023-08-26 | 透明 | ＜1 | 51.76 | 8 | 74.6 |  |  | 合格
物源 | 苏州中来 | PR01 | 200Kg/桶 |  | 20230818 | 2023-08-12 | 2023-08-26 | 透明 | ＜1 | 65.47 | 39 | 5.3 |  |  | 合格
物源 | 苏州中来 | PR01 | 200Kg/桶 |  | 20230819 | 2023-08-12 | 2023-08-26 | 透明 | ＜1 | 66.05 | 40 | 5.4 |  |  | 合格
物源 | 苏州中来 | PR01 | 200Kg/桶 | 17200 | 20230846 | 2023-08-14 | 2023-08-26 | 透明 | ＜1 | 65.66 | 41 | 5.3 |  |  | 合格
物源 | 银河 | NL301F | 200Kg/桶 | 16600 | 20230828 | 2023-08-14 | 2023-08-26 | 透明 | ＜2 | 61.38 | 21 | 5.1 |  |  | 合格
物源 | 银河 | NL301F | 200Kg/桶 | 16600 | 20230850 | 2023-08-15 | 2023-08-26 | 透明 | ＜2 | 61.68 | 21 | 4.9 |  |  | 合格
物源 | 浩达 | NL301B | 200Kg/桶 | 16600 | 20230878 | 2023-08-14 | 2023-08-27 | 透明 | ＜2 | 61.38 | 21 | 5.1 |  |  | 合格
物源 | 浩达 | NL301B | 200Kg/桶 | 16600 | 20230850 | 2023-08-15 | 2023-08-27 | 透明 | ＜2 | 61.68 | 21 | 4.9 |  |  | 合格
物源 | 浩达 | NL3013 | 200Kg/桶 | 12800 | 20230858 | 2023-08-16 | 2023-08-27 | 透明 | ＜1 | 71.83 | 112 | 6.3 |  |  | 合格
物源 | 谢涛 | NL3129-1 | 200Kg/桶 | 14000 | 20230765 | 2023-08-01 | 2023-08-27 | 透明 | ＜2 | 65.81 | 1450 | 7.1 |  |  | 合格
物源 |  |  |  | 13200 | 20230880 | 2023-08-22 | 2023-08-27 | 透明 | ＜2 | 71.84 | 615 | 7.1 |  |  | 合格
物源 | 谢涛 | NL3070H | 200Kg/桶 | 13400 | 20230835 | 2023-08-09 | 2023-08-27 | 透明 | ＜1 | 71.06 | 1036 | 6.7 |  |  | 合格
物源 | 秦篆 | WX-J804 | 200Kg/桶 | 12600 | 20230823 | 2023-08-17 | 2023-08-27 | 透明 | ＜1 | 69.32 | 3786 | 7.0 |  |  | 合格
物源 | 秦篆 | WX-J804 | 200Kg/桶 | 12000 | 20230890 | 2023-08-25 | 2023-08-27 | 透明 | ＜1 | 69.69 | 4023 | 6.8 |  | 1:1透明 | 合格
物源 | 齐昊 | 173-60 | 200Kg/桶 | 17400 | 20230872 | 2023-08-25 | 2023-08-27 | 透明 | ＜1 | 59.98 | 22 | 4.2 |  |  | 合格
物源 | 鑫双汇 | NL301A | 200Kg/桶 | 16800 | 20230878 | 2023-08-25 | 2023-08-27 | 透明 | ＜2 | 61.15 | 20 | 5.5 |  |  | 合格
物源 | 恒远 | NL301B | 1000Kg/桶 | 17000 | 20230857 | 2023-08-17 | 2023-08-27 | 透明 | ＜2 | 61.01 | 20 | 5.2 |  |  | 合格
物源 | 同赢 | NL3129-70 | 200Kg/桶 | 13600 | 20230862 | 2023-08-17 | 2023-08-28 | 透明 | 2 | 69.89 | 419 | 6.9 |  |  | 合格
物源 | 同赢 | NL3129-70 | 200Kg/桶 | 13400 | 20230879 | 2023-08-21 | 2023-08-28 | 透明 | ＜2 | 70.67 | 416 | 6.7 |  |  | 合格
物源 | 仁乐 | NL7130M | 200Kg/桶 | 8400 | 20230860 | 2023-08-17 | 2023-08-28 | 透明 | ＜14 | 61.08 | 19 | 0.01 |  |  | 合格
物源 | 应强 | NL386 | 200Kg/桶 | 15400 | 20230865 | 2023-08-22 | 2023-08-28 | 透明 | ＜1 | 65.65 | 40 | 5.0 |  |  | 合格
物源 | 晨辉 | NL3070G | 200Kg/桶 | 12600 | 20230564 | 2023-05-20 | 2023-08-28 | 透明 | ＜2 | 73.1 | 1479 | 6.4 |  |  | 合格
物源 | 晨辉 | NL3129-70 | 200Kg/桶 | 13400 | 20230879 | 2023-08-21 | 2023-08-28 | 透明 | ＜2 | 70.67 | 416 | 6.7 |  |  | 合格
物源 | 美尔利 | NL9520C | 20Kg/桶 | 15400 | 20230870 | 2023-08-21 | 2023-08-29 | 透明 | 1 | 61.35 | 33 | 4.0 |  |  | 合格
物源 | 美尔利 | NL1681 | 200Kg/桶 | 5200 | 20230863 | 2023-08-18 | 2023-08-29 | 透明 | ＜1 | 51.76 | 8 | 74.6 |  |  | 合格
物源 | 美尔利 | NL9520C | 200Kg/桶 | 15400 | 20230830 | 2023-08-12 | 2023-08-29 | 透明 | 1 | 60.73 | 34 | 4.6 |  |  | 合格
物源 | 谢总 | NL396C | 200Kg/桶 | 13000 | 20230745 | 2023-07-21 | 2023-08-29 | 透明 | 1 | 59.77 | 37 | 5.2 |  |  | 合格
物源 | 谢总 | NL3017-75 | 200Kg/桶 | 12800 | 20230869 | 2023-08-21 | 2023-08-29 | 透明 | ＜4 | 73.26 | 25 | 5.5 |  |  | 合格
物源 | 亘元 | NL301H | 1000Kg/桶 | 17000 | 20230857 | 2023-08-17 | 2023-08-29 | 透明 | ＜2 | 61.01 | 20 | 5.2 |  |  | 合格
物源 | 亘元 | NL301H | 200Kg/桶 | 16600 | 20230850 | 2023-08-15 | 2023-08-29 | 透明 | ＜2 | 61.68 | 21 | 4.9 |  |  | 合格
物源 | 亘元 | NL301H | 1000Kg/桶 | 17000 | 20230827 | 2023-08-13 | 2023-08-29 | 透明 | ＜2 | 61.19 | 22 | 4.9 |  |  | 合格
物源 | 亘元 | NL301H | 1000Kg/桶 | 16000 | 20230877 | 2023-08-24 | 2023-08-29 | 透明 | ＜2 | 61.52 | 20 | 5.0 |  |  | 合格
物源 | 华达 | NL335 | 1000Kg/桶 | 14000 | 20230834 | 2023-08-17 | 2023-08-29 | 透明 | ＜1 | 60.67 | 22 | 4.7 |  |  | 合格
物源 | 华达 | NL335 | 1000Kg/桶 | 14000 | 20230875 | 2023-08-26 | 2023-08-29 | 透明 | ＜2 | 60.18 | 22 | 4.3 |  |  | 合格
物源 | 华达 | NL301H | 200Kg/桶 | 16600 | 20230850 | 2023-08-15 | 2023-08-29 | 透明 | ＜2 | 61.68 | 21 | 4.9 |  |  | 合格
物源 | 华达 | NL301H | 1000Kg/桶 | 16000 | 20230877 | 2023-08-24 | 2023-08-29 | 透明 | ＜2 | 61.52 | 20 | 5.0 |  |  | 合格
物源 | 华达 | NL568 | 200Kg/桶 | 8600 | 20230689 | 2023-06-28 | 2023-08-29 | 透明 | ＜15 | 78.14 | 14 | 55.3 |  |  | 合格
物源 | 华达 | NL568 | 200Kg/桶 | 8800 | 20230856 | 2023-08-20 | 2023-08-29 | 透明 | ＜14 | 78.25 | 13 | 58.9 |  |  | 合格
物源 | 新丽华 | NL9520C | 200Kg/桶 | 15400 | 20230830 | 2023-08-12 | 2023-08-30 | 透明 | 1 | 60.73 | 34 | 4.6 |  |  | 合格
物源 | 李总 | NL3070-1 | 200Kg/桶 | 13000 | 20230209 | 2023-08-13 | 2023-08-30 | 透明 | ＜2 | 71.76 | 1110 | 7.5 |  |  | 合格
物源 | 中来 | PR01 | 200Kg/桶 | 15200 | 20230866 | 2023-08-24 | 2023-09-01 | 透明 | ＜1 | 64.73 | 39 | 4.3 |  |  | 合格
物源 | 中来 | PR02 | 200Kg/桶 | 15200 | 20230627 | 2023-06-11 | 2023-09-01 | 透明 | ＜1 | 64.95 | 102 | 5.0 |  |  | 合格
物源 | 旭川 | 3009 | 200Kg/桶 | 13400 | 20230879 | 2023-08-21 | 2023-09-01 | 透明 | ＜2 | 70.67 | 416 | 6.7 |  |  | 合格
物源 | 帅虎 | NL301B | 200Kg/桶 | 17000 | 20230827 | 2023-08-13 | 2023-09-01 | 透明 | ＜2 | 61.19 | 22 | 4.9 |  |  | 合格
物源 | 帅虎 | NL301B | 200Kg/桶 | 16600 | 20230896 | 2023-09-01 | 2023-09-01 | 透明 | ＜2 | 61.18 | 19 | 5.4 |  |  | 合格
物源 | 帅虎 | NL301T-70 | 200Kg/桶 | 13200 | 20230893 | 2023-08-31 | 2023-09-01 | 透明 | ＜1 | 71.40 | 148 | 5.9 |  |  | 合格
物源 | 逸诺 | NL396C | 200Kg/桶 | 16000 | 20230612 | 2023-06-04 | 2023-09-01 | 透明 | ＜1 | 60.26 | 34 | 5.4 |  |  | 合格
物源 | 陶总 | NL301F | 200Kg/桶 | 16800 | 20230878 | 2023-08-25 | 2023-09-01 | 透明 | ＜2 | 61.15 | 20 | 5.5 |  |  | 合格
物源 | 陶总 | NL9520C | 200Kg/桶 | 15400 | 20230830 | 2023-08-12 | 2023-09-01 | 透明 | 1 | 60.73 | 34 | 4.6 |  |  | 合格
物源 | 陶总 | NL9520C | 200Kg/桶 | 15600 | 20230871 | 2023-08-23 | 2023-09-01 | 透明 | 1 | 60.93 | 33 | 47.3 |  |  | 合格
物源 | 东科 | 883-2A | 200Kg/桶 | 15800 | 20230629 | 2023-06-11 | 2023-09-01 | 透明 | ＜2 | 64.75 | 32 | 5.7 |  |  | 合格
物源 | 东科 | 883-2A | 200Kg/桶 | 14400 | 20230749 | 2023-07-24 | 2023-09-01 | 透明 | ＜1 | 65.42 | 27 | 5.4 |  |  | 合格
物源 | 东科 | 883-2A | 200Kg/桶 | 16600 | 20230895 | 2023-09-01 | 2023-09-01 | 透明 | ＜1 | 65.33 | 32 | 5.1 |  |  | 合格
物源 | 东科 | R-115 | 200Kg/桶 | 15600 | 20230894 | 2023-09-01 | 2023-09-01 | 透明 | ＜1 | 65.12 | 38 | 4.3 |  |  | 合格
物源 | 新瑞邦 | NL301F | 200Kg/桶 | 16800 | 20230903 | 2023-09-02 | 2023-09-02 | 透明 | ＜2 | 61.41 | 19 | 4.8 |  |  | 合格
物源 | 白总 | NL3070-1 | 200Kg/桶 | 13400 | 20230841 | 2023-08-11 | 2023-09-02 | 透明 | ＜1 | 71.38 | 1130 | 8.9 |  |  | 合格
物源 | 白总 | NL3070-1 | 200Kg/桶 | 13800 | 20230881 | 2023-08-23 | 2023-09-02 | 透明 | ＜1 | 71.27 | 1025 | 9.9 |  |  | 合格
物源 | 李总 | NL3070 | 200Kg/桶 | 12000 | 20230653 | 2023-06-17 | 2023-09-03 | 透明 | ＜2 | 71.50 | 1750 | 8.7 |  |  | 合格
物源 | 东科 | NL358-60 | 200Kg/桶 | 16300 | 20230831 | 2023-08-15 | 2023-09-03 | 透明 | ＜1 | 61.06 | 19 | 4.1 |  |  | 合格
物源 | 左总 | NL301N-75 | 200Kg/桶 | 11600 | 20230897 | 2023-08-31 | 2023-09-03 | 透明 | ＜12 | 73.04 | 49 | 5.7 |  |  | 合格
物源 | 左总 | NL1681 | 200Kg/桶 | 4100 | 20230916 | 2023-09-03 | 2023-09-03 | 透明 | ＜1 | 59.74 | 9 | 70.7 |  |  | 合格
物源 | 华信 | NL301F | 200Kg/桶 | 16000 | 20230908 | 2023-09-03 | 2023-09-03 | 透明 | ＜2 | 61.37 | 20 | 4.2 |  |  | 合格
物源 | 华信 | NL3010-60 | 200Kg/桶 | 15200 | 20230889 | 2023-08-23 | 2023-09-03 | 透明 | ＜1 | 61.93 | 35 | 6.0 |  |  | 合格
物源 | 华信 | NL3010-60 | 200Kg/桶 | 15000 | 20230912 | 2023-09-03 | 2023-09-03 | 透明 | ＜1 | 61.64 | 32 | 6.6 |  |  | 合格
物源 | 华信 | NL1180 | 200Kg/桶 | 9000 | 20230855 | 2023-08-18 | 2023-09-03 | 透明 | ＜1 | 78.95 |  | 54.6 |  |  | 合格
物源 | 亘元 | NL301H | 1000Kg/桶 | 17600 | 20230905 | 2023-09-03 | 2023-09-03 | 透明 | ＜3 | 60.99 | 20 | 4.9 |  |  | 合格
物源 | 亘元 | NL301H | 1000Kg/桶 | 16800 | 20230903 | 2023-09-02 | 2023-09-03 | 透明 | ＜3 | 61.41 | 19 | 4.8 |  |  | 合格
物源 | 亘元 | NL325 | 1000Kg/桶 | 16800 | 20230702 | 2023-07-07 | 2023-09-03 | 透明 | ＜1 | 60.64 | 17 | 5.7 |  |  | 合格
物源 | 亘元 | NL325 | 1000Kg/桶 | 16400 | 20230801 | 2023-08-03 | 2023-09-03 | 透明 | ＜2 | 60.79 | 17 | 4.5 |  |  | 合格
物源 | 晨辉 | NL395 | 200Kg/桶 | 14000 | 20230549 | 2023-05-17 | 2023-09-03 | 透明 | ＜2 | 60.00 | 21 | 5.0 |  |  | 合格
物源 | 东科 | 883-2A | 200Kg/桶 | 15800 | 20230629 | 2023-06-11 | 2023-09-04 | 透明 | ＜2 | 64.75 | 32 | 5.7 |  |  | 合格
物源 | 东科 | 883-2A | 200Kg/桶 | 14400 | 20230749 | 2023-07-24 | 2023-09-04 | 透明 | ＜1 | 65.42 | 27 | 5.4 |  |  | 合格
物源 | 东科 | 883-2A | 200Kg/桶 | 14800 | 20230895 | 2023-09-01 | 2023-09-04 | 透明 | ＜1 | 65.33 | 32 | 5.1 |  |  | 合格
物源 | 谢涛 | NL9213-70 | 200Kg/桶 | 13200 | 20230880 | 2023-08-22 | 2023-09-04 | 透明 | ＜2 | 71.84 | 615 | 7.1 |  |  | 合格
物源 | 谢涛 | NL3070H | 200Kg/桶 | 13400 | 20230835 | 2023-08-09 | 2023-09-04 | 透明 | ＜1 | 71.06 | 1036 | 6.7 |  |  | 合格
物源 | 秦篆 | WX-J804 | 200Kg/桶 | 12000 | 20230890 | 2023-08-25 | 2023-09-04 | 透明 | ＜1 | 69.69 | 4023 | 6.8 |  | 1:1透明 | 合格
物源 | 秦篆 | WX-J804 | 200Kg/桶 | 12800 | 20230891 | 2023-08-25 | 2023-09-04 | 透明 | ＜1 | 70.08 | 4705 | 6.6 |  | 1:1透明 | 合格
物源 | 秦篆 | WX-J804 | 200Kg/桶 | 12600 | 20230892 | 2023-08-26 | 2023-09-04 | 透明 | ＜1 | 69.40 | 4146 | 6.7 |  | 1:1透明 | 合格
物源 | 中来 | PR01 | 200Kg/桶 | 15200 | 20230867 | 2023-08-24 | 2023-09-04 | 透明 | ＜1 | 64.06 | 39 | 4.8 |  |  | 合格
物源 | 中来 | PR01 | 200Kg/桶 | 15600 | 20230894 | 2023-09-01 | 2023-09-04 | 透明 | ＜1 | 65.12 | 38 | 4.3 |  |  | 合格
物源 | 中来 | PR01 | 200Kg/桶 | 15600 | 20230901 | 2023-09-04 | 2023-09-04 | 透明 | ＜1 | 65.02 | 43 | 5.3 |  |  | 合格
物源 | 晨辉 | HW3001 | 200Kg/桶 | 12800 | 20230674 | 2023-06-28 | 2023-09-04 | 透明 | ＜1 | 71.88 | 410 | 5.7 |  |  | 合格
物源 | 晨辉 | HW3001 | 200Kg/桶 | 13200 | 20230838 | 2023-08-10 | 2023-09-04 | 透明 | ＜1 | 70.78 | 49362 | 4.9 |  |  | 合格
物源 | 晨辉 | NL3735-60 | 200Kg/桶 | 15000 | 20230717 | 2023-07-05 | 2023-09-04 | 透明 | ＜2 | 59.35 | 110 | 5.6 |  |  | 合格
物源 | 物源油漆 | NL3013 | 200Kg/桶 | 13800 | 20230911 | 2023-09-01 | 2023-09-04 | 透明 | ＜1 | 71.65 | 146 | 5.0 |  |  | 合格
物源 | 物源油漆 | NL301N-75 | 200Kg/桶 | 11600 | 20230897 | 2023-08-31 | 2023-09-04 | 透明 | ＜12 | 73.04 | 49 | 5.7 |  |  | 合格
物源 | 物源油漆 | NL1050F | 200Kg/桶 | 600 | 20230864 | 2023-08-22 | 2023-09-04 | 透明 | ＜1 | 43.78 |  | 102.3 |  |  | 合格
物源 | 骏成 | NL1380 | 200Kg/桶 | 9000 | 20230855 | 2023-08-18 | 2023-09-04 | 透明 | ＜1 | 78.95 |  | 54.6 |  |  | 合格
物源 | 齐昊 | NL173-60 | 200Kg/桶 | 17400 | 20230872 | 2023-08-25 | 2023-09-04 | 透明 | ＜1 | 59.98 | 22 | 4.2 |  |  | 合格
物源 | 齐昊 | NL173-60 | 200Kg/桶 | 16600 | 20230873 | 2023-08-27 | 2023-09-04 | 透明 | 1 | 60.84 | 19 | 4.5 |  |  | 合格
物源 | 双鑫 | NL325 | 200Kg/桶 | 16400 | 20230801 | 2023-08-03 | 2023-09-04 | 透明 | ＜2 | 60.79 | 17 | 4.5 |  |  | 合格
物源 | 双鑫 | NL325 | 200Kg/桶 | 16400 | 20230820 | 2023-08-06 | 2023-09-04 | 透明 | 1 | 61.18 | 17 | 5.6 |  |  | 合格
物源 | 双鑫 | NL325 | 200Kg/桶 | 16600 | 20230873 | 2023-08-27 | 2023-09-04 | 透明 | 1 | 60.84 | 19 | 4.5 |  |  | 合格
物源 | 鑫双汇 | NL301A | 200Kg/桶 | 17000 | 20230876 | 2023-08-22 | 2023-09-04 | 透明 | ＜2 | 61.24 | 21 | 5.1 |  |  | 合格
物源 | 鑫双汇 | NL301A | 200Kg/桶 | 16600 | 20230896 | 2023-09-01 | 2023-09-04 | 透明 | ＜2 | 61.18 | 19 | 5.4 |  |  | 合格
物源 | 鑫双汇 | NL2380C | 200Kg/桶 | 11800 | 20230887 | 2023-08-22 | 2023-09-04 | 透明 | ＜1 | 79.65 | 185 | 7.7 |  |  | 合格
物源 | 彦博 | NL609-40K | 200Kg/桶 | 8200 | 20230915 | 2023-09-05 | 2023-09-05 | 透明 | ＜1 |  | 26 | 0.3 |  |  | 合格
物源 | 应强 | NL378C | 200Kg/桶 | 13400 | 20230847 | 2023-08-15 | 2023-09-05 | 透明 | ＜1 | 70.65 | 39 | 6.4 |  |  | 合格
物源 | 骏成 | NL1380 | 200Kg/桶 | 9000 | 20230855 | 2023-08-18 | 2023-09-05 | 透明 | ＜1 | 78.95 |  | 54.6 |  |  | 合格
物源 | 恒远 | NL301B | 200Kg/桶 | 16000 | 20230922 | 2023-09-05 | 2023-09-05 | 透明 | ＜1 | 61.37 | 20 | 5.5 |  |  | 合格
物源 | 艾迪尔 | NL7130M | 200Kg/桶 | 8400 | 20230860 | 2023-08-17 | 2023-09-05 | 透明 | ＜14 | 61.08 | 19 | 0.01 |  |  | 合格
物源 | 欧尔美 | NL301T-5 | 200Kg/桶 | 13200 | 20230893 | 2023-08-31 | 2023-09-05 | 透明 | ＜1 | 71.40 | 148 | 5.9 |  |  | 合格
物源 | 欧尔美 | NL301T-5 | 200Kg/桶 | 13800 | 20230911 | 2023-09-01 | 2023-09-05 | 透明 | ＜1 | 71.65 | 146 | 5.0 |  |  | 合格
物源 | 欧尔美 | NL1080 | 200Kg/桶 | 9000 | 20230855 | 2023-08-18 | 2023-09-05 | 透明 | ＜1 | 78.95 |  | 54.6 |  |  | 合格
物源 | 欧尔美 | NL1681 | 200Kg/桶 | 4100 | 20230916 | 2023-09-03 | 2023-09-05 | 透明 | ＜1 | 51.74 | 9 | 70.7 |  |  | 合格
物源 | 欧尔美 | 密着剂3013 | 200Kg/桶 | 3600 | 202308100 | 2023-09-03 | 2023-09-05 | 透明 | ＜1 | 51.90 | 8 | 71.5 |  |  | 合格
物源 | 陶总 | NL9520C | 200Kg/桶 | 15600 | 20230871 | 2023-08-23 | 2023-09-06 | 透明 | 1 | 60.93 | 33 | 4.3 |  |  | 合格
物源 | 陶总 | NL1681 | 200Kg/桶 | 4100 | 20230916 | 2023-09-03 | 2023-09-06 | 透明 | ＜1 | 51.74 | 9 | 70.7 |  |  | 合格
物源 | 回天 | HDU878 | 200Kg/桶 | 13400 | 20230847 | 2023-08-15 | 2023-09-06 | 透明 | ＜1 | 70.65 | 39 | 6.4 |  |  | 合格
物源 | 磐政 | AEP568 | 200Kg/桶 | 50KG | 202309106 | 2023-09-03 | 2023-09-06 | 透明 | ＜1 | 70.82 | 10 | 70.0 |  |  | 合格
物源 | 谢涛 | NL9213-70 | 200Kg/桶 | 13200 | 20230880 | 2023-08-22 | 2023-09-06 | 透明 | ＜2 | 71.84 | 615 | 7.1 |  |  | 合格
物源 | 谢涛 | NL9213-70 | 200Kg/桶 | 13200 | 20230914 | 2023-09-02 | 2023-09-06 | 透明 | 2 | 71.77 | 676 | 6.5 |  |  | 合格
物源 | 谢涛 | NL3129-1 | 200Kg/桶 | 14000 | 20230765 | 2023-08-01 | 2023-09-06 | 透明 | ＜2 | 65.81 | 1450 | 7.1 |  |  | 合格
物源 | 谢涛 | NL3129-1 | 200Kg/桶 | 13600 | 20230842 | 2023-08-12 | 2023-09-06 | 透明 | ＜2 | 66.17 | 1060 | 6.6 |  |  | 合格
物源 | 物源油漆 | NL9520C | 200Kg/桶 | 15600 | 20230871 | 2023-08-23 | 2023-09-06 | 透明 | 1 | 60.93 | 33 | 4.3
物源 | 物源油漆 | NL1380 | 200Kg/桶 | 9000 | 20230855 | 2023-08-18 | 2023-09-06 | 透明 | ＜1 | 78.95 |  | 54.6
物源 | 物源油漆 | NL3013 | 200Kg/桶 | 13800 | 20230911 | 2023-09-01 | 2023-09-06 | 透明 | ＜1 | 71.65 | 146 | 5.0
物源 | 物源油漆 | NL301N-75 | 200Kg/桶 | 11600 | 20230897 | 2023-08-31 | 2023-09-06 | 透明 | ＜12 | 73.04 | 49 | 5.7
物源 | 物源油漆 | NL568 | 200Kg/桶 | 8800 | 20230856 | 2023-08-20 | 2023-09-06 | 透明 | ＜14 | 78.25 | 13 | 58.9
物源 | 华达 | NL335 | 200Kg/桶 | 14000 | 20230834 | 2023-08-17 | 2023-09-07 | 透明 | ＜1 | 60.67 | 22 | 4.7 |  |  | 合格
物源 | 华达 | NL335 | 200Kg/桶 | 14000 | 20230875 | 2023-08-26 | 2023-09-07 | 透明 | ＜2 | 60.18 | 22 | 4.3 |  |  | 合格
物源 | 华达 | NL301H | 200Kg/桶 | 16000 | 20230922 | 2023-09-05 | 2023-09-07 | 透明 | ＜2 | 61.37 | 20 | 5.5 |  |  | 合格
物源 | 谢礼贵 | NL1681 | 200Kg/桶 | 4100 | 20230916 | 2023-09-03 | 2023-09-07 | 透明 | ＜1 | 51.74 | 9 | 70.7 |  |  | 合格
物源 | 华科 | NL3013 | 200Kg/桶 | 13800 | 20230911 | 2023-09-01 | 2023-09-07 | 透明 | ＜1 | 71.65 | 146 | 5.0 |  |  | 合格
物源 | 谢总 | NL301T-75 | 200Kg/桶 | 13600 | 20230868 | 2023-08-21 | 2023-09-08 | 透明 | ＜4 | 73.71 | 27 | 5.2 |  |  | 合格
物源 | 谢总 | NL301T-75 | 200Kg/桶 | 12800 | 20230869 | 2023-08-21 | 2023-09-08 | 透明 | ＜4 | 73.26 | 25 | 5.5 |  |  | 合格
物源 | 谢总 | NL396C | 200Kg/桶 | 13000 | 20230745 | 2023-07-21 | 2023-09-08 | 透明 | 1 | 59.77 | 37 | 5.2 |  |  | 合格
物源 | 谢总 | NL396C | 200Kg/桶 | 15200 | 20230909 | 2023-09-05 | 2023-09-08 | 透明 | ＜1 | 59.95 | 31 | 4.9 |  |  | 合格
物源 | 众创油漆 | NL3013 | 200Kg/桶 | 15000 | 20230912 | 2023-09-03 | 2023-09-08 | 透明 | ＜1 | 61.64 | 32 | 6.6 |  |  | 合格
物源 | 众创油漆 | NL327M | 200Kg/桶 | 15000 | 20230832 | 2023-08-09 | 2023-09-08 | 透明 | ＜1 | 59.44 | 21 | 4.7 |  |  | 合格
物源 | 众创油漆 | NL301F | 200Kg/桶 | 16600 | 20230896 | 2023-09-01 | 2023-09-08 | 透明 | ＜2 | 61.18 | 19 | 5.4 |  |  | 合格
物源 | 捷润 | NL362 | 200Kg/桶 | 15400 | 20230874 | 2023-08-26 | 2023-09-08 | 透明 | 1 | 60.36 | 18 | 4.3 |  |  | 合格
物源 | 中来 | PR01 | 200Kg/桶 | 15600 | 20230901 | 2023-09-04 | 2023-09-08 | 透明 | ＜1 | 65.02 | 43 | 5.3 |  |  | 合格
物源 | 中来 | PR01 | 200Kg/桶 | 14800 | 20230918 | 2023-09-05 | 2023-09-08 | 透明 | ＜1 | 66.43 | 39 | 4.7 |  |  | 合格
物源 | 中来 | PR01 | 200Kg/桶 | 15200 | 20230866 | 2023-08-24 | 2023-09-08 | 透明 | ＜1 | 64.73 | 39 | 4.3 |  |  | 合格
物源 | 高海龙 | NL1681 | 200Kg/桶 | 3600 | 20230917 | 2023-09-04 | 2023-09-08 | 透明 | ＜1 | 51.57 | 8 | 73.5 |  |  | 合格
物源 | 鑫双汇 | NL301A | 200Kg/桶 | 16200 | 20230764 | 2023-08-01 | 2023-09-08 | 透明 | ＜2 | 61.15 | 17 | 4.6 |  |  | 合格
物源 | 鑫双汇 | NL301A | 200Kg/桶 | 16600 | 20230751 | 2023-07-23 | 2023-09-08 | 透明 | ＜2 | 61.23 | 20 | 4.7 |  |  | 合格
物源 | 科畅达 | NL301H | 200Kg/桶 | 17000 | 20230439 | 2023-04-14 | 2023-09-09 | 透明 | ＜2 | 60.71 | 20 | 4.8 |  |  | 合格
物源 | 科畅达 | NL3098A | 200Kg/桶 | 11400 | 20230833 | 2023-08-16 | 2023-09-09 | 透明 | ＜1 | 61.15 | 21 | 5.2 |  |  | 合格
物源 | 科畅达 | NL325 | 200Kg/桶 | 16600 | 20230873 | 2023-08-27 | 2023-09-09 | 透明 | 1 | 60.84 | 19 | 4.5 |  |  | 合格
物源 | 科畅达 | NL1180H | 200Kg/桶 | 3600 | 20230520 | 2023-05-08 | 2023-09-09 | 透明 | ＜2 | 78.37 |  | 56.3 |  |  | 合格
物源 | 氟鑫 | NL876-7 | 200Kg/桶 | 13400 | 20230847 | 2023-08-15 | 2023-09-09 | 透明 | ＜1 | 70.65 | 39 | 6.4 |  |  | 合格
物源 | 物源油漆 | NL9520C | 200Kg/桶 | 15600 | 20230871 | 2023-08-23 | 2023-09-09 | 透明 | 1 | 60.93 | 33 | 4.3 |  |  | 合格
物源 | 物源油漆 | NL301T-75 | 200Kg/桶 | 12800 | 20230869 | 2023-08-21 | 2023-09-09 | 透明 | ＜4 | 73.26 | 25 | 5.5 |  |  | 合格
物源 | 物源油漆 | NL1050F | 200Kg/桶 | 600 | 20230864 | 2023-08-22 | 2023-09-09 | 透明 | ＜1 | 43.78 |  | 102.3 |  |  | 合格
物源 | 白总 | NL3070-1 | 200Kg/桶 | 14000 | 20230940 | 2023-09-10 | 2023-09-10 | 透明 | ＜1 | 71.91 | 1113 | 8.8 |  |  | 合格
物源 | 谢涛 | NL9213-70 | 200Kg/桶 | 13200 | 20230914 | 2023-09-02 | 2023-09-10 | 透明 | 2 | 71.77 | 676 | 6.5 |  |  | 合格
物源 | 谢涛 | NL3070H | 200Kg/桶 | 13000 | 20230836 | 2023-08-11 | 2023-09-10 | 透明 | 1 | 71.85 | 1019 | 8.9 |  |  | 合格
物源 | 谢涛 | NL3070H | 200Kg/桶 | 13000 | 20230913 | 2023-09-04 | 2023-09-10 | 透明 | ＜2 | 71.11 | 1086 | 6.4 |  |  | 合格
物源 | 双木 | NL1380 | 200Kg/桶 | 9000 | 20230855 | 2023-08-18 | 2023-09-10 | 透明 | ＜1 | 78.95 |  | 54.6 |  |  | 合格
物源 | 美尔利 | NL9520C | 200Kg/桶 | 15600 | 20230871 | 2023-08-23 | 2023-09-10 | 透明 | 1 | 60.93 | 33 | 4.3 |  |  | 合格
物源 | 帅虎 | NL301B | 200Kg/桶 | 16000 | 20230931 | 2023-09-10 | 2023-09-11 | 透明 | ＜2 | 61.82 | 19 | 5.4 |  |  | 合格
物源 | 帅虎 | NL301T-70 | 200Kg/桶 | 14000 | 20230939 | 2023-09-11 | 2023-09-11 | 透明 | ＜1 | 71.53 | 143 | 4.6 |  |  | 合格
物源 | 晨辉 | NL3070G | 200Kg/桶 | 12600 | 20230564 | 2023-05-20 | 2023-09-11 | 透明 | ＜2 | 73.1 | 1479 | 6.4 |  |  | 合格
物源 | 晨辉 | NL3070G | 200Kg/桶 | 12200 | 20230951 | 2023-09-11 | 2023-09-11 | 透明 | 1 | 71.32 | 1091 | 6.6 |  |  | 合格
物源 | 晨辉 | NL3770 | 200Kg/桶 | 12800 | 20230921 | 2023-09-05 | 2023-09-11 | 透明 | ＜1 | 71.42 | 938 | 7.0 |  |  | 合格
物源 | 物源油漆 | NL3013 | 200Kg/桶 | 14000 | 20230948 | 2023-09-11 | 2023-09-11 | 透明 | ＜1 | 71.43 | 146 | 5.7 |  |  | 合格
物源 | 物源油漆 | NL1050F | 200Kg/桶 | 600 | 20230864 | 2023-08-22 | 2023-09-11 | 透明 | ＜1 | 43.78 |  | 102.3 |  |  | 合格
物源 | 齐昊 | NL173-60 | 200Kg/桶 | 16600 | 20230873 | 2023-08-27 | 2023-09-11 | 透明 | 1 | 60.84 | 19 | 4.5 |  |  | 合格
物源 | 齐昊 | NL173-60 | 200Kg/桶 | 16800 | 20230851 | 2023-08-17 | 2023-09-11 | 透明 | ＜1 | 60.77 | 20 | 4.6 |  |  | 合格
物源 | 齐昊 | NL173-60 | 200Kg/桶 | 16200 | 20230943 | 2023-09-10 | 2023-09-11 | 透明 | 1 | 60.28 | 17 | 5.0 |  |  | 合格
物源 | 恒远 | NL301B | 1000Kg/桶 | 16000 | 20230931 | 2023-09-10 | 2023-09-11 | 透明 | ＜2 | 61.82 | 19 | 5.4 |  |  | 合格
物源 | 欧尔美 | NL301T-5 | 200Kg/桶 | 14000 | 20230939 | 2023-09-11 | 2023-09-12 | 透明 | ＜1 | 71.53 | 143 | 4.6 |  |  | 合格
物源 | 欧尔美 | NL1080 | 200Kg/桶 | 9000 | 20230855 | 2023-08-18 | 2023-09-12 | 透明 | ＜1 | 78.95 |  | 54.6 |  |  | 合格
物源 | 欧尔美 | 密着剂3013 | 200Kg/桶 | 3600 | 20230917 | 2023-09-04 | 2023-09-12 | 透明 | ＜1 | 51.57 | 8 | 73.5 |  |  | 合格
物源 | 旭川 | 3009 | 200Kg/桶 | 13200 | 20230941 | 2023-09-12 | 2023-09-12 | 透明 | ＜1 | 71.81 | 638 | 6.1 |  |  | 合格
物源 | 新瑞邦 | NL301F | 200Kg/桶 | 16400 | 20230904 | 2023-09-02 | 2023-09-12 | 透明 | ＜3 | 61.41 | 18 | 5.0 |  |  | 合格
物源 | 苏州中来 | PR01 | 200Kg/桶 | 14800 | 20230918 | 2023-09-05 | 2023-09-12 | 透明 | ＜1 | 66.43 | 39 | 4.7 |  |  | 合格
物源 | 苏州中来 | PR01 | 200Kg/桶 | 15000 | 20230925 | 2023-09-11 | 2023-09-12 | 透明 | ＜1 | 65.23 | 38 | 5.4 |  |  | 合格
物源 | 苏州中来 | PR01 | 200Kg/桶 | 14800 | 20230926 | 2023-09-11 | 2023-09-12 | 透明 | ＜1 | 65.75 | 38 | 4.7 |  |  | 合格
物源 | 江苏中来 | PR02 | 200Kg/桶 | 15200 | 20230627 | 2023-06-11 | 2023-09-12 | 透明 | ＜1 | 64.95 | 102 | 5.0 |  |  | 合格
物源 | 华达 | NL335 | 200Kg/桶 | 14000 | 20230875 | 2023-08-26 | 2023-09-12 | 透明 | ＜2 | 60.18 | 22 | 4.3 |  |  | 合格
物源 | 华达 | NL335 | 200Kg/桶 | 14000 | 20230935 | 2023-09-12 | 2023-09-12 | 透明 | ＜2 | 59.58 | 22 | 4.0 |  |  | 合格
物源 | 华达 | NL301H | 200Kg/桶 | 16000 | 20230932 | 2023-09-12 | 2023-09-12 | 透明 | ＜2 | 61.25 | 19 | 5.7 |  |  | 合格
物源 | 华达 | NL568 | 200Kg/桶 | 8800 | 20230856 | 2023-08-20 | 2023-09-12 | 透明 | ＜14 | 78.25 | 13 | 58.9 |  |  | 合格
物源 | 亘元 | NL301H | 200Kg/桶 | 16000 | 20230932 | 2023-09-12 | 2023-09-13 | 透明 | ＜2 | 61.25 | 19 | 5.7 |  |  | 合格
物源 | 亘元 | NL301H | 200Kg/桶 | 18200 | 20230933 | 2023-09-14 | 2023-09-13 | 透明 | ＜2 | 59.54 | 21 | 6.5 |  |  | 合格
物源 | 刘康博 | NL3107 | 200Kg/桶 | 13800 | 20230882 | 2023-08-24 | 2023-09-14 | 透明 | ＜3 | 65.03 | 160 | 5.3 |  |  | 合格
物源 | 刘康博 | NL3160 | 200Kg/桶 | 14000 | 20230920 | 2023-09-04 | 2023-09-14 | 透明 | ＜2 | 61.65 | 236 | 5.7 |  |  | 合格
物源 | 刘康博 | NL3770 | 200Kg/桶 | 12800 | 20230921 | 2023-09-05 | 2023-09-14 | 透明 | ＜1 | 71.42 | 938 | 7.0 |  |  | 合格
物源 | 刘康博 | NL3129-70 | 200Kg/桶 | 13200 | 20230914 | 2023-09-02 | 2023-09-14 | 透明 | 2 | 71.77 | 676 | 6.5 |  |  | 合格
物源 | 谢涛 | NL3129-1 | 200Kg/桶 | 14000 | 20230765 | 2023-08-01 | 2023-09-14 | 透明 | ＜2 | 65.81 | 1450 | 7.1 |  |  | 合格
物源 | 谢涛 | NL3129-1 | 200Kg/桶 | 13600 | 20230842 | 2023-08-12 | 2023-09-14 | 透明 | ＜2 | 66.17 | 1060 | 6.6 |  |  | 合格
物源 | 谢涛 | NL9213-70 | 200Kg/桶 | 13200 | 20230941 | 2023-09-12 | 2023-09-14 | 透明 | ＜1 | 71.81 | 638 | 6.1 |  |  | 合格
物源 | 谢涛 | NL9213-70 | 200Kg/桶 | 13200 | 20230942 | 2023-09-14 | 2023-09-14 | 透明 | 2 | 70.40 | 641 | 5.9 |  |  | 合格
物源 | 通策 | NL1380 | 200Kg/桶 | 9000 | 20230855 | 2023-08-18 | 2023-09-14 | 透明 | ＜1 | 78.95 |  | 54.6 |  |  | 合格
物源 | 沅冠 | NL387-3 | 200Kg/桶 | 15400 | 20230743 | 2023-07-19 | 2023-09-14 | 透明 | 1 | 61.77 | 22 | 3.9 |  |  | 合格
物源 | 李总 | NL3070-1 | 200Kg/桶 | 13200 | 20230746 | 2023-07-20 | 2023-09-14 | 透明 | ＜1 | 71.74 | 1075 | 7.9 |  |  | 合格
物源 | 美尔利 | NL9520C | 200Kg/桶 | 15200 | 20230937 | 2023-09-14 | 2023-09-15 | 透明 | ＜2 | 60.88 | 33 | 4.8 |  |  | 合格
物源 | 美尔利 | NL1681 | 200Kg/桶 | 3600 | 20230917 | 2023-09-04 | 2023-09-15 | 透明 | ＜1 | 51.57 | 8 | 73.5 |  |  | 合格
物源 | 恒远 | NL301B | 200Kg/桶 | 16000 | 20230932 | 2023-09-12 | 2023-09-15 | 透明 | ＜2 | 61.25 | 19 | 5.7 |  |  | 合格
物源 | 鑫双汇 | NL301A | 200Kg/桶 | 18200 | 20230933 | 2023-09-14 | 2023-09-15 | 透明 | ＜2 | 59.54 | 21 | 6.5 |  |  | 合格
物源 | 帅虎 | NL301T | 200Kg/桶 | 14000 | 20230948 | 2023-09-11 | 2023-09-15 | 透明 | ＜1 | 71.43 | 146 | 5.7 |  |  | 合格
物源 | 帅虎 | NL301B | 200Kg/桶 | 18000 | 20230907 | 2023-09-15 | 2023-09-15 | 透明 | ＜2 | 60.25 | 18 | 4.5 |  |  | 合格
物源 | 晶东 | NL1380 | 200Kg/桶 | 9100 | 20230722 | 2023-07-07 | 2023-09-15 | 透明 | ＜1 | 79.72 |  | 52.6 |  |  | 合格
物源 | 应强 | NL378C | 200Kg/桶 | 13400 | 20230847 | 2023-08-15 | 2023-09-15 | 透明 | ＜1 | 70.65 | 39 | 6.4 |  |  | 合格
物源 | 赵总 | NL301F | 200Kg/桶 | 18000 | 20230907 | 2023-09-15 | 2023-09-15 | 透明 | ＜2 | 60.25 | 18 | 4.5 |  |  | 合格
物源 | 赵总 | NL3013 | 200Kg/桶 | 14000 | 20230948 | 2023-09-11 | 2023-09-15 | 透明 | ＜1 | 71.43 | 146 | 5.7 |  |  | 合格
物源 | 赵总 | NL3013 | 200Kg/桶 | 14000 | 20230939 | 2023-09-11 | 2023-09-15 | 透明 | ＜1 | 71.53 | 143 | 4.6 |  |  | 合格
物源 | 赵总 | NL9520C | 200Kg/桶 | 15200 | 20230937 | 2023-09-14 | 2023-09-15 | 透明 | ＜2 | 60.88 | 33 | 4.8 |  |  | 合格
物源 | 赵总 | NL1681 | 200Kg/桶 | 3600 | 20230917 | 2023-09-04 | 2023-09-15 | 透明 | ＜1 | 51.57 | 8 | 73.5 |  |  | 合格
物源 | 联众 | NL301B | 200Kg/桶 | 18000 | 20230907 | 2023-09-15 | 2023-09-15 | 透明 | ＜2 | 60.25 | 18 | 4.5 |  |  | 合格
物源 | 陶总 | NL301F | 200Kg/桶 | 18200 | 20230933 | 2023-09-14 | 2023-09-16 | 透明 | ＜2 | 59.54 | 21 | 6.5 |  |  | 合格
物源 | 陶总 | NL3120 | 200Kg/桶 | 15400 | 20230938 | 2023-09-16 | 2023-09-16 | 透明 | ＜2 | 55.16 |  |  |  |  | 合格
物源 | 陶总 | NL1681 | 200Kg/桶 | 3600 | 20230917 | 2023-09-04 | 2023-09-16 | 透明 | ＜1 | 51.57 | 8 | 73.5 |  |  | 合格
物源 | 洵涂 | NL1387A | 200Kg/桶 | 11400 | 20230623 | 2023-06-01 | 2023-09-16 | 透明 | ＜1 | 80.52 | 9 | 3.0 |  |  | 合格
物源 | 洵涂 | NL1387A | 200Kg/桶 | 11200 | 20230902 | 2023-09-02 | 2023-09-16 | 透明 | ＜1 | 80.62 | 9 | 2.7 |  |  | 合格
物源 | 左总 | NL301N-75 | 200Kg/桶 | 11600 | 20230947 | 2023-09-16 | 2023-09-16 | 透明 | ＜6 | 72.93 | 33 | 2.9 |  |  | 合格
物源 | 物源油漆 | NL301N-75 | 200Kg/桶 | 11600 | 20230947 | 2023-09-16 | 2023-09-16 | 透明 | ＜6 | 72.93 | 33 | 2.9 |  |  | 合格
物源 | 晨辉 | HW3001 | 200Kg/桶 | 13200 | 20230838 | 2023-08-10 | 2023-09-16 | 透明 | ＜1 | 70.78 | 49362 | 4.9 |  |  | 合格
物源 | 晨辉 | NL3070G | 200Kg/桶 | 16800 | 20230851 | 2023-08-17 | 2023-09-16 | 透明 | ＜1 | 60.77 | 20 | 4.6 |  |  | 合格
物源 | 谢总 | NL396C | 200Kg/桶 | 15200 | 20230909 | 2023-09-05 | 2023-09-17 | 透明 | ＜1 | 59.95 | 31 | 4.9 |  |  | 合格
物源 | 华信 | NL3010-60 | 200Kg/桶 | 15000 | 20230912 | 2023-09-03 | 2023-09-18 | 透明 | ＜1 | 61.64 | 32 | 6.6 |  |  | 合格
物源 | 华信 | NL3010-60 | 200Kg/桶 | 15000 | 20230954 | 2023-09-14 | 2023-09-18 | 透明 | ＜1 | 60.07 | 40 | 6.0 |  |  | 合格
物源 | 华信 | NL301F | 200Kg/桶 | 18000 | 20230907 | 2023-09-15 | 2023-09-18 | 透明 | ＜2 | 60.25 | 18 | 4.5 |  |  | 合格
物源 | 华信 | NL301F | 200Kg/桶 | 16600 | 20230952 | 2023-09-16 | 2023-09-18 | 透明 | ＜2 | 61.81 | 19 | 5.6 |  |  | 合格
物源 | 汉氏 | NL3013 | 200Kg/桶 | 14000 | 20230974 | 2023-09-18 | 2023-09-18 | 透明 | ＜1 | 71.83 | 125 | 4.9 |  |  | 合格
物源 | 旭川 | NL3107 | 200Kg/桶 | 13400 | 20230883 | 2023-08-25 | 2023-09-18 | 透明 | ＜3 | 66.16 | 158 | 2.9 |  |  | 合格
物源 | 旭川 | NL3070H | 200Kg/桶 | 13400 | 20230835 | 2023-08-09 | 2023-09-18 | 透明 | ＜1 | 71.06 | 1036 | 6.7 |  |  | 合格
物源 | 旭川 | NL3070H | 200Kg/桶 | 13200 | 20230837 | 2023-08-12 | 2023-09-18 | 透明 | ＜1 | 71.40 | 994 | 7.9 |  |  | 合格
物源 | 长润发 | HW1008 | 200Kg/桶 | 15400 | 20230636 | 2023-06-09 | 2023-09-18 | 透明 | ＜2 | 58.77 | 20235 | 9.2 |  |  | 合格
物源 | 长润发 | HW1008 | 200Kg/桶 | 15400 | 20230636 | 2023-06-09 | 2023-09-19 | 透明 | ＜2 | 58.77 | 20235 | 9.2 |  |  | 合格
物源 | 长润发 | HW1008 | 200Kg/桶 | 15000 | 20230884 | 2023-08-26 | 2023-09-19 | 透明 | ＜2 | 59.71 | 20694 | 4.3 |  |  | 合格
物源 | 长润发 | HW1007 | 200Kg/桶 | 13800 | 20230741 | 2023-07-18 | 2023-09-19 | 透明 | ＜3 | 65.84 | 12528 | 4.1 |  |  | 合格
物源 | 众创 | NL301F | 200Kg/桶 | 16400 | 20230934 | 2023-09-16 | 2023-09-19 | 透明 | ＜2 | 60.99 | 19 | 5.6 |  |  | 合格
物源 | 众创 | NL3013 | 200Kg/桶 | 15000 | 20230954 | 2023-09-14 | 2023-09-19 | 透明 | ＜1 | 60.07 | 40 | 6.0 |  |  | 合格
物源 | 众创 | NL1380 | 200Kg/桶 | 9000 | 20230855 | 2023-08-18 | 2023-09-19 | 透明 | ＜1 | 78.95 |  | 54.6 |  |  | 合格
物源 | 众创 | NL1685 | 200Kg/桶 | 3600 | 20230917 | 2023-09-04 | 2023-09-19 | 透明 | ＜1 | 51.57 | 8 | 73.5 |  |  | 合格
物源 | 谢总 | NL301T-75 | 200Kg/桶 | 12800 | 20230945 | 2023-09-18 | 2023-09-19 | 透明 | ＜3 | 73.58 | 24 | 5.2 |  |  | 合格
物源 | 华联 | NL325 | 200Kg/桶 | 17200 | 20230944 | 2023-09-18 | 2023-09-19 | 透明 | ＜1 | 61.83 | 18 | 5.4 |  |  | 合格
物源 | 华联 | NL325 | 200Kg/桶 | 16800 | 20230702 | 2023-07-07 | 2023-09-19 | 透明 | ＜1 | 60.64 | 17 | 5.7 |  |  | 合格
物源 | 齐昊 | NL173-60 | 200Kg/桶 | 16800 | 20230851 | 2023-08-17 | 2023-09-19 | 透明 | ＜1 | 60.77 | 20 | 4.6 |  |  | 合格
物源 | 齐昊 | NL173-60 | 200Kg/桶 | 16200 | 20230943 | 2023-09-10 | 2023-09-19 | 透明 | 1 | 60.28 | 17 | 5.0 |  |  | 合格
物源 | 齐昊 | NL173-60 | 200Kg/桶 | 17200 | 20230944 | 2023-09-19 | 2023-09-19 | 透明 | ＜1 | 61.83 | 18 | 5.4 |  |  | 合格
物源 | 鑫双汇 | NL2380C | 200Kg/桶 | 11600 | 20230975 | 2023-09-19 | 2023-09-19 | 透明 | ＜1 | 79.29 | 184 | 8.4 |  |  | 合格
物源 | 鑫双汇 | NL301A | 200Kg/桶 | 17000 | 20230953 | 2023-09-17 | 2023-09-19 | 透明 | ＜2 | 61.29 | 18 | 5.8 |  |  | 合格
物源 | 正良 | NL3800 | 200Kg/桶 | 11600 | 20230848 | 2023-08-14 | 2023-09-19 | 透明 | ＜1 | 78.77 | 67 | 6.1 |  |  | 合格
物源 | 陶总 | NL3120 | 200Kg/桶 | 15400 | 20230938 | 2023-09-16 | 2023-09-19 | 透明 | ＜2 | 55.16 | 24 | 6.0 |  |  | 合格
物源 | 陶总 | NL1681 | 200Kg/桶 | 3600 | 20230917 | 2023-09-04 | 2023-09-19 | 透明 | ＜1 | 51.57 | 8 | 73.5 |  |  | 合格
物源 | 名仕达 | NL3070H | 200Kg/桶 | 13200 | 20230837 | 2023-08-12 | 2023-09-19 | 透明 | ＜1 | 71.40 | 994 | 7.9 |  |  | 合格
物源 | 浩达 | NL3013 | 200Kg/桶 | 13000 | 20230949 | 2023-09-13 | 2023-09-19 | 透明 | ＜1 | 71.23 | 131 | 5.3 |  |  | 合格
物源 | 谢涛 | NL9213-70 | 200Kg/桶 | 13200 | 20230914 | 2023-09-02 | 2023-09-20 | 透明 | 2 | 71.77 | 676 | 6.5 |  |  | 合格
物源 | 谢涛 | NL9213-70 | 200Kg/桶 | 13200 | 20230942 | 2023-09-14 | 2023-09-20 | 透明 | 2 | 70.40 | 641 | 5.9 |  |  | 合格
物源 | 谢涛 | NL3129-1 | 200Kg/桶 | 13800 | 20230980 | 2023-09-18 | 2023-09-20 | 透明 | 2 | 66.78 | 1056 | 6.8 |  |  | 合格
物源 | 谢涛 | NL3070H | 200Kg/桶 | 13200 | 20230837 | 2023-08-12 | 2023-09-20 | 透明 | ＜1 | 71.40 | 994 | 7.9 |  |  | 合格
物源 | 苏州中来 | PR01 | 200Kg/桶 | 14800 | 20230926 | 2023-09-11 | 2023-09-20 | 透明 | ＜1 | 65.75 | 38 | 4.7 |  |  | 合格
物源 | 苏州中来 | PR01 | 200Kg/桶 | 14400 | 20230927 | 2023-09-14 | 2023-09-20 | 透明 | ＜1 | 64.63 | 37 | 4.8 |  |  | 合格
物源 | 苏州中来 | PR01 | 200Kg/桶 | 14600 | 20230928 | 2023-09-14 | 2023-09-20 | 透明 | ＜1 | 65.28 | 38 | 5.1 |  |  | 合格
物源 | 恒瑞成 | NL1538 | 200Kg/桶 | 5200 | 20230298 | 2023-02-28 | 2023-09-20 | 透明 | ＜2 | 71.71 | 258 | 33.7 |  |  | 合格
物源 | 鼎怡 | AEP565 | 200Kg/桶 | 8600 | 20230689 | 2023-06-28 | 2023-09-20 | 透明 | ＜15 | 78.14 | 14 | 55.3 |  |  | 合格
物源 | 刘康博 | NL3107 | 200Kg/桶 | 13400 | 20230883 | 2023-08-25 | 2023-09-21 | 透明 | ＜3 | 66.16 | 158 | 2.9 |  |  | 合格
物源 | 刘康博 | NL3160 | 200Kg/桶 | 14000 | 20230920 | 2023-09-04 | 2023-09-21 | 透明 | ＜2 | 61.65 | 236 | 5.7 |  |  | 合格
物源 | 谢总 | NL1681 | 200Kg/桶 | 4100 | 20230916 | 2023-09-03 | 2023-09-21 | 透明 | ＜1 | 51.74 | 9 | 70.7 |  |  | 合格
物源 | 谢总 | NL3013 | 200Kg/桶 | 14000 | 20230948 | 2023-09-11 | 2023-09-21 | 透明 | ＜1 | 71.43 | 146 | 5.7 |  |  | 合格
物源 | 谢总 | NL3013 | 200Kg/桶 | 13000 | 20230949 | 2023-09-13 | 2023-09-21 | 透明 | ＜1 | 71.23 | 131 | 5.3 |  |  | 合格
物源 | 环达 | NL3129-70 | 200Kg/桶 | 13400 | 20230981 | 2023-09-20 | 2023-09-22 | 透明 | ＜2 | 71.20 | 700 | 5.1 |  |  | 合格
物源 | 秦篆 | WX-J806 | 200Kg/桶 | 14800 | 20230985 | 2023-09-22 | 2023-09-22 | 透明 | ＜1 |  | 100 | 11.9 |  |  | 合格
物源 | 夕颜 | NL301A | 200Kg/桶 | 16600 | 20230952 | 2023-09-16 | 2023-09-22 | 透明 | ＜2 | 61.81 | 19 | 5.6 |  |  | 合格
物源 | 夕颜 | NL301A | 200Kg/桶 | 16400 | 20230934 | 2023-09-16 | 2023-09-22 | 透明 | ＜2 | 60.99 | 19 | 5.6 |  |  | 合格
物源 | 佳诚 | NL3015 | 200Kg/桶 | 14800 | 20230885 | 2023-08-27 | 2023-09-22 | 透明 | ＜1 | 60.78 | 30 | 5.7 |  |  | 合格
物源 | 佳诚 | NL302 | 200Kg/桶 |  | 20230987 | 2023-09-22 | 2023-09-22 | 透明 | ＜2 | [5 empty] | 合格
物源 | 爱普瑞 | NL3800 | 200Kg/桶 | 11600 | 20230848 | 2023-08-14 | 2023-09-22 | 透明 | ＜1 | 78.77 | 67 | 6.1 |  |  | 合格
物源 | 欧尔美 | NL301T-5 | 200Kg/桶 | 13000 | 20230949 | 2023-09-13 | 2023-09-22 | 透明 | ＜1 | 71.23 | 131 | 5.3 |  |  | 合格
物源 | 东科 | NL358-60 | 200Kg/桶 | 16300 | 20230831 | 2023-08-15 | 2023-09-22 | 透明 | ＜1 | 61.06 | 19 | 4.1 |  |  | 合格
物源 | 马义涛 | NL3129-70 | 200Kg/桶 | 13400 | 20230982 | 2023-09-23 | 2023-09-23 | 透明 | ＜2 | 70.70 | 565 | 6.5 |  |  | 合格
物源 | 苏州中来 | PR02 | 200Kg/桶 | 15200 | 20230627 | 2023-06-11 | 2023-09-23 | 透明 | ＜1 | 64.95 | 102 | 5.0 |  |  | 合格
物源 | 苏州中来 | PR01 | 200Kg/桶 | 15200 | 20230958 | 2023-09-18 | 2023-09-23 | 透明 | ＜1 | 65.34 | 38 | 5.5 |  |  | 合格
物源 | 苏州中来 | PR01 | 200Kg/桶 | 15000 | 20230959 | 2023-09-20 | 2023-09-23 | 透明 | ＜1 | 66.08 | 42 | 4.9 |  |  | 合格
物源 | 帅虎 | NL305B | 200Kg/桶 | 16000 | 20230931 | 2023-09-10 | 2023-09-23 | 透明 | ＜2 | 61.82 | 19 | 5.4 |  |  | 合格
物源 | 帅虎 | NL305B | 200Kg/桶 | 16600 | 20230952 | 2023-09-16 | 2023-09-23 | 透明 | ＜2 | 61.81 | 19 | 5.6 |  |  | 合格
物源 | 帅虎 | NL301N-75 | 200Kg/桶 | 11600 | 20230947 | 2023-09-16 | 2023-09-23 | 透明 | ＜6 | 73.93 | 33 | 2.9 |  |  | 合格
物源 | 科思涂 | NL301T | 200Kg/桶 | 12800 | 20230945 | 2023-09-18 | 2023-09-23 | 透明 | ＜3 | 73.58 | 24 | 5.2 |  |  | 合格
物源 | 华科 | NL3013 | 200Kg/桶 | 14000 | 20230974 | 2023-09-18 | 2023-09-24 | 透明 | ＜1 | 71.83 | 125 | 4.9 |  |  | 合格
物源 | 华科 | NL1380 | 200Kg/桶 | 3600 | 20230520 | 2023-05-08 | 2023-09-24 | 透明 | ＜2 | 78.37 |  | 56.3 |  |  | 合格
物源 | 华科 | NL1681 | 200Kg/桶 | 4100 | 20230916 | 2023-09-03 | 2023-09-24 | 透明 | ＜1 | 51.74 | 9 | 70.7 |  |  | 合格
物源 | 谢总 | NL396C | 200Kg/桶 | 15200 | 20230909 | 2023-09-05 | 2023-09-24 | 透明 | ＜1 | 59.95 | 31 | 4.9 |  |  | 合格
物源 | 白总 | NL3070-1 | 200Kg/桶 | 14600 | 20230979 | 2023-09-24 | 2023-09-24 | 透明 | ＜2 | 71.68 | 1090 | 8.3 |  |  | 合格
物源 | 同赢 | NL3129-70 | 200Kg/桶 | 13400 | 20230982 | 2023-09-23 | 2023-09-25 | 透明 | ＜2 | 70.70 | 565 | 6.5 |  |  | 合格
物源 | 同赢 | NL3129-70 | 200Kg/桶 | 13400 | 20230983 | 2023-09-23 | 2023-09-25 | 透明 | ＜2 | 71.54 | 716 | 5.7 |  |  | 合格
物源 | 刘康博 | NL3129-70 | 200Kg/桶 | 13400 | 20230981 | 2023-09-20 | 2023-09-25 | 透明 | ＜2 | 71.20 | 700 | 5.1 |  |  | 合格
物源 | 刘康博 | NL3129-70 | 200Kg/桶 | 13400 | 20230983 | 2023-09-23 | 2023-09-25 | 透明 | ＜2 | 71.54 | 716 | 5.7 |  |  | 合格
物源 | 刘康博 | NL3107 | 200Kg/桶 | 13400 | 20230755 | 2023-07-24 | 2023-09-25 | 透明 | ＜2 | 66.41 | 148 | 3.5 |  |  | 合格
物源 | 刘康博 | NL3107 | 200Kg/桶 | 13800 | 20230882 | 2023-08-24 | 2023-09-25 | 透明 | ＜3 | 65.03 | 160 | 5.3 |  |  | 合格
物源 | 刘康博 | NL3107 | 200Kg/桶 | 13400 | 20230883 | 2023-08-25 | 2023-09-25 | 透明 | ＜3 | 66.16 | 158 | 2.9 |  |  | 合格
物源 | 洵涂 | NL1387A | 200Kg/桶 | 11200 | 20230902 | 2023-09-02 | 2023-09-25 | 透明 | ＜1 | 80.62 | 9 | 2.7 |  |  | 合格
物源 | 华达 | NL301H | 200Kg/桶 | 17000 | 20230953 | 2023-09-17 | 2023-09-25 | 透明 | ＜2 | 61.29 | 18 | 5.8 |  |  | 合格
物源 | 华达 | NL301H | 200Kg/桶 | 16000 | 20230964 | 2023-09-20 | 2023-09-25 | 透明 | ＜2 | 61.10 | 22 | 4.8 |  |  | 合格
物源 | 华达 | NL335 | 200Kg/桶 | 14000 | 20230935 | 2023-09-12 | 2023-09-25 | 透明 | ＜2 | 59.58 | 22 | 4.0 |  |  | 合格
物源 | 华达 | NL335 | 200Kg/桶 | 15000 | 20230970 | 2023-09-19 | 2023-09-25 | 透明 | 1 | 60.72 | 20 | 4.1 |  |  | 合格
物源 | 美尔莉 | NL9520C | 200Kg/桶 | 15200 | 20230971 | 2023-09-24 | 2023-09-25 | 透明 | ＜2 | 60.09 | 33 | 4.3 |  |  | 合格
物源 | 亚泰 | NL301T | 200Kg/桶 | 12800 | 20230869 | 2023-08-21 | 2023-09-26 | 透明 | ＜4 | 73.26 | 25 | 5.5 |  |  | 合格
物源 | 亚泰 | NL301T | 200Kg/桶 | 12800 | 20230945 | 2023-09-18 | 2023-09-26 | 透明 | ＜3 | 73.58 | 24 | 5.2 |  |  | 合格
物源 | 欧尔美 | NL301T-5 | 200Kg/桶 | 13000 | 20230992 | 2023-09-26 | 2023-09-26 | 透明 | ＜1 | 71.76 | 122 | 5.8 |  |  | 合格
物源 | 欧尔美 | NL1681 | 200Kg/桶 | 700 | 20230924 | 2023-09-04 | 2023-09-26 | 透明 | ＜1 | 51.79 | 8 | 84.3 |  |  | 合格
物源 | 齐昊 | NL173-60 | 200Kg/桶 | 17400 | 20230973 | 2023-09-25 | 2023-09-26 | 透明 | 1 | 61.23 | 17 | 5.6 |  |  | 合格
物源 | 齐昊 | NL173-60 | 200Kg/桶 | 16800 | 20230851 | 2023-08-17 | 2023-09-19 | 透明 | ＜1 | 60.77 | 20 | 4.6 |  |  | 合格
物源 | 鑫双汇 | NL301A | 200Kg/桶 | 16200 | 20230967 | 2023-09-25 | 2023-09-26 | 透明 | ＜3 | 60.71 | 21 | 5.5 |  |  | 合格
物源 | 华信 | NL3010-60 | 200Kg/桶 | 15000 | 20230954 | 2023-09-14 | 2023-09-26 | 透明 | ＜1 | 60.07 | 40 | 6.0 |  |  | 合格
物源 | 华信 | NL3010-60 | 200Kg/桶 | 14800 | 20230976 | 2023-09-20 | 2023-09-26 | 透明 | ＜1 | 60.42 | 39 | 5.1 |  |  | 合格
物源 | 华信 | NL301F | 200Kg/桶 | 16400 | 20230934 | 2023-09-16 | 2023-09-26 | 透明 | ＜2 | 60.99 | 19 | 5.6 |  |  | 合格
物源 | 华信 | NL301F | 200Kg/桶 | 16000 | 20230908 | 2023-09-03 | 2023-09-26 | 透明 | ＜2 | 61.37 | 20 | 4.2 |  |  | 合格
物源 | 华信 | NL301F | 200Kg/桶 | 16600 | 20230968 | 2023-09-26 | 2023-09-26 | 透明 | ＜2 | 61.47 | 18 | 4.6 |  |  | 合格
物源 | 宣晨 | XC1535 | 200Kg/桶 | 10800 | 20230919 | 2023-09-21 | 2023-09-26 | 透明 | ＜1 | 73.69 | 123 | 30.7 |  |  | 合格
物源 | 苏州中来 | PR01 | 200Kg/桶 | 15000 | 20230960 | 2023-09-20 | 2023-09-26 | 透明 | ＜1 | 65.57 | 37 | 5.5 |  |  | 合格
物源 | 苏州中来 | PR01 | 200Kg/桶 | 15000 | 20230962 | 2023-09-22 | 2023-09-26 | 透明 | ＜1 | 66.08 | 37 | 4.5 |  |  | 合格
物源 | 江苏中来 | PR01 | 200Kg/桶 | 15000 | 20230962 | 2023-09-22 | 2023-09-26 | 透明 | ＜1 | 66.08 | 37 | 4.5 |  |  | 合格
物源 | 李总 | NL3070-1 | 200Kg/桶 | 13000 | 20230209 | 2023-08-13 | 2023-09-26 | 透明 | ＜2 | 71.76 | 1110 | 7.5 |  |  | 合格
物源 | 帅虎 | NL301B | 200Kg/桶 | 18200 | 20230933 | 2023-09-14 | 2023-09-27 | 透明 | ＜2 | 59.54 | 21 | 6.5 |  |  | 合格
物源 | 帅虎 | NL301B | 200Kg/桶 | 16600 | 20230952 | 2023-09-16 | 2023-09-27 | 透明 | ＜2 | 61.81 | 19 | 5.6 |  |  | 合格
物源 | 帅虎 | NL301B | 200Kg/桶 | 16200 | 20230967 | 2023-09-25 | 2023-09-27 | 透明 | ＜3 | 60.71 | 21 | 5.5 |  |  | 合格
物源 | 帅虎 | NL301N-75 | 200Kg/桶 | 12400 | 20230957 | 2023-09-17 | 2023-09-27 | 透明 | 7 | 73.38 | 49 | 6.0 |  |  | 合格
物源 | 陶总 | NL3120 | 200Kg/桶 | 16600 | 202303110 | 2023-03-31 | 2023-09-27 | 透明 | ＜2 | 55.83 | 22 | 5.6 |  |  | 合格
物源 | 陶总 | NL3120 | 200Kg/桶 | 15400 | 20230938 | 2023-09-16 | 2023-09-27 | 透明 | ＜2 | 55.16 | 24 | 6.0
物源 | 陶总 | NL301F | 200Kg/桶 | 16000 | 20230964 | 2023-09-20 | 2023-09-27 | 透明 | ＜2 | 61.10 | 22 | 4.8 |  |  | 合格
物源 | 亚泰 | NL301T | 200Kg/桶 | 12800 | 20230869 | 2023-08-21 | 2023-09-27 | 透明 | ＜4 | 73.26 | 25 | 5.5 |  |  | 合格
物源 | 亚泰 | NL301T | 200Kg/桶 | 12800 | 20230945 | 2023-09-18 | 2023-09-27 | 透明 | ＜3 | 73.58 | 24 | 5.2 |  |  | 合格
物源 | 名仕达 | NL3129-70 | 200Kg/桶 | 13200 | 20230972 | 2023-09-25 | 2023-09-27 | 透明 | ＜3 | 71.25 | 691 | 6.6 |  |  | 合格
物源 | 名仕达 | NL3129-70 | 200Kg/桶 | 13400 | 20230983 | 2023-09-23 | 2023-09-27 | 透明 | ＜2 | 71.54 | 716 | 5.7 |  |  | 合格
物源 | 名仕达 | NL3070H | 200Kg/桶 | 13200 | 20230837 | 2023-08-12 | 2023-09-27 | 透明 | ＜1 | 71.40 | 994 | 7.9 |  |  | 合格
物源 | 名仕达 | NL3070H | 200Kg/桶 | 13000 | 20230913 | 2023-09-04 | 2023-09-27 | 透明 | ＜2 | 71.11 | 1086 | 6.4 |  |  | 合格
物源 | 宣晨 | XC1535 | 200Kg/桶 | 10800 | 20230919 | 2023-09-21 | 2023-09-27 | 透明 | ＜1 | 73.69 | 123 | 30.7 |  |  | 合格
物源 | 宣晨 | NL326W | 200Kg/桶 | 5200 | 20230298 | 2023-02-28 | 2023-09-27 | 透明 | ＜2 | 71.71 | 258 | 33.7 |  |  | 合格
物源 | 帅虎 | NL301B | 1000Kg/桶 | 16000 | 20230964 | 2023-09-20 | 2023-09-28 | 透明 | ＜2 | 61.10 | 22 | 4.8 |  |  | 合格
物源 | 帅虎 | NL301B | 1000Kg/桶 | 16000 | 20230965 | 2023-09-22 | 2023-09-28 | 透明 | ＜2 | 61.65 | 20 | 4.8 |  |  | 合格
物源 | 仁乐 | NL7130M | 200Kg/桶 |  | 20230984 | 2023-09-28 | 2023-09-28 | 透明 | ＜2 | [5 empty] | 合格
物源 | 佳诚 | NL302 | 200Kg/桶 | 13400 | 20230994 | 2023-09-27 | 2023-09-28 | 透明 | ＜2 |  | 31 | 11.2 |  |  | 合格
物源 | 双鑫 | NL325 | 200Kg/桶 | 16600 | 20230873 | 2023-08-27 | 2023-09-28 | 透明 | 1 | 60.84 | 19 | 4.5 |  |  | 合格
物源 | 双鑫 | NL325 | 200Kg/桶 | 16800 | 20230851 | 2023-08-17 | 2023-09-28 | 透明 | ＜1 | 60.77 | 20 | 4.6 |  |  | 合格
物源 | 双鑫 | NL325 | 200Kg/桶 | 16400 | 20230801 | 2023-08-03 | 2023-09-28 | 透明 | ＜2 | 60.79 | 17 | 4.5 |  |  | 合格
物源 | 恒远 | NL301S | 1000Kg/桶 |  | 20230998 | 2023-09-28 | 2023-09-28 | 透明 | 2 | [5 empty] | 合格
物源 | 华信 | NL3010-60 | 200Kg/桶 | 14800 | 20230976 | 2023-09-20 | 2023-09-28 | 透明 | ＜1 | 60.42 | 39 | 5.1 |  |  | 合格
物源 | 华信 | NL3010-60 | 200Kg/桶 |  | 20230996 | 2023-09-28 | 2023-09-28 | 透明 | ＜2 | [5 empty] | 合格
物源 | 华信 | NL301F | 200Kg/桶 |  | 20230995 | 2023-09-28 | 2023-09-28 | 透明 | ＜2 | [5 empty] | 合格
物源 | 华信 | NL1681 | 200Kg/桶 |  | 20230997 | 2023-09-28 | 2023-09-28 | 透明 | ＜2 | [5 empty] | 合格
物源 | 新瑞邦 | NL3888 | 200Kg/桶 | 15400 | 20230731 | 2023-07-20 | 2023-10-04 | 透明 | ＜2 | 56.63 | 36 | 7.8 |  |  | 合格
物源 | 新瑞邦 | NL380G | 200Kg/桶 | 12200 | 20230758 | 2023-07-25 | 2023-10-04 | 透明 | ＜1 | 80.04 | 78 | 8.3 |  |  | 合格
物源 | 新瑞邦 | NL301F | 200Kg/桶 | 16200 | 20230967 | 2023-09-25 | 2023-10-04 | 透明 | ＜3 | 60.71 | 21 | 5.5 |  |  | 合格
物源 | 新瑞邦 | NL301F | 200Kg/桶 | 16400 | 20230995 | 2023-09-28 | 2023-10-04 | 透明 | ＜2 | 61.22 | 18 | 5.3 |  |  | 合格
物源 | 新瑞邦 | NL301F | 1000Kg/桶 | 16000 | 20230965 | 2023-09-22 | 2023-10-04 | 透明 | ＜2 | 61.65 | 20 | 4.8 |  |  | 合格
物源 | 华达 | NL335 | 200Kg/桶 | 15000 | 20230970 | 2023-09-19 | 2023-10-04 | 透明 | 1 | 60.72 | 20 | 4.1 |  |  | 合格
物源 | 华达 | NL301H | 1000Kg/桶 | 16000 | 20230965 | 2023-09-22 | 2023-10-04 | 透明 | ＜2 | 61.65 | 20 | 4.8 |  |  | 合格
物源 | 华达 | NL301H | 1000Kg/桶 | 16000 | 20230966 | 2023-09-21 | 2023-10-04 | 透明 | ＜2 | 60.59 | 19 | 4.8 |  |  | 合格
物源 | 华达 | NL568 | 200Kg/桶 | 8800 | 20230856 | 2023-08-20 | 2023-10-04 | 透明 | ＜14 | 78.25 | 13 | 58.9 |  |  | 合格
物源 | 晨辉 | NL3070G | 200Kg/桶 | 12200 | 20230951 | 2023-09-11 | 2023-10-04 | 透明 | 1 | 71.32 | 1091 | 6.6 |  |  | 合格
物源 | 晨辉 | NL3129-70 | 200Kg/桶 | 13200 | 20230972 | 2023-09-25 | 2023-10-04 | 透明 | ＜3 | 71.25 | 691 | 6.6 |  |  | 合格
物源 | 帅虎 | NL301B | 1000Kg/桶 | 16000 | 20230966 | 2023-09-21 | 2023-10-04 | 透明 | ＜2 | 60.59 | 19 | 4.8 |  |  | 合格
物源 | 浩达 | NL3013 | 200Kg/桶 | 13000 | 20230992 | 2023-09-26 | 2023-10-05 | 透明 | ＜1 | 71.76 | 122 | 5.8 |  |  | 合格
物源 | 浩达 | NL3013 | 200Kg/桶 | 13000 | 20230955 | 2023-09-27 | 2023-10-05 | 透明 | ＜1 | 71.69 | 128 | 5.3 |  |  | 合格
物源 | 谢涛 | NL3070H | 200Kg/桶 | 13000 | 20230923 | 2023-09-27 | 2023-10-05 | 透明 | ＜2 | 71.50 | 1030 | 8.7 |  |  | 合格
物源 | 谢涛 | NL3129-1 | 200Kg/桶 | 13800 | 20230980 | 2023-09-18 | 2023-10-05 | 透明 | 2 | 66.78 | 1056 | 6.8 |  |  | 合格
物源 | 亚泰 | A-A81 | 200Kg/桶 | 4200 | 20230997 | 2023-09-28 | 2023-10-06 | 透明 | ＜1 | 51.69 | 9 | 74.4 |  |  | 合格
物源 | 华科 | NL3013 | 200Kg/桶 | 13000 | 20230955 | 2023-09-27 | 2023-10-06 | 透明 | ＜1 | 71.69 | 128 | 5.3 |  |  | 合格
物源 | 华科 | NL1681 | 200Kg/桶 | 4200 | 20230997 | 2023-09-28 | 2023-10-06 | 透明 | ＜1 | 51.69 | 9 | 74.4 |  |  | 合格
物源 | 万博 | NL380G | 200Kg/桶 | 12200 | 20230758 | 2023-07-25 | 2023-10-06 | 透明 | ＜1 | 80.04 | 78 | 8.3 |  |  | 合格
物源 | 晨辉 | HW3001 | 200Kg/桶 | 13200 | 20230838 | 2023-08-10 | 2023-10-06 | 透明 | ＜1 | 70.78 | 49362 | 4.9 |  |  | 合格
物源 | 旭川 | NL3107 | 200Kg/桶 | 13400 | 20230910 | 2023-09-03 | 2023-10-07 | 透明 | 2 | 66.25 | 157 | 3.3 |  |  | 合格
物源 | 旭川 | NL3009 | 200Kg/桶 | 13400 | 20231037 | 2023-10-07 | 2023-10-07 | 透明 | ＜3 | 71.50 | 609 | 5.7 |  |  | 合格
物源 | 旭川 | NL3070H | 200Kg/桶 | 13200 | 20230977 | 2023-09-22 | 2023-10-07 | 透明 | 1 | 70.86 | 1043 | 6.2 |  |  | 合格
物源 | 科畅达 | NL301H | 200Kg/桶 | 15600 | 20231027 | 2023-10-07 | 2023-10-07 | 透明 | ＜2 | 60.33 | 20 | 4.8 |  |  | 合格
物源 | 科畅达 | NL3098A | 200Kg/桶 | 11400 | 20230833 | 2023-08-16 | 2023-10-07 | 透明 | ＜1 | 61.15 | 21 | 5.2 |  |  | 合格
物源 | 科畅达 | NL301H | 200Kg/桶 | 15600 | 20231027 | 2023-10-07 | 2023-10-07 | 透明 | ＜2 | 60.33 | 20 | 4.8 |  |  | 合格
物源 | 齐昊 | NL173-60 | 200Kg/桶 | 18600 | 20231013 | 2023-10-07 | 2023-10-07 | 透明 | ＜1 | 61.44 | 17 | 5.6 |  |  | 合格
物源 | 恒远 | NL301S | 200Kg/桶 |  | 20231044 | 2023-10-07 | 2023-10-07 | 透明 | [6 empty] | 合格
物源 | 环达 | NL3129-70 | 200Kg/桶 | 13200 | 20230972 | 2023-09-25 | 2023-10-07 | 透明 | ＜3 | 71.25 | 691 | 6.6 |  |  | 合格
物源 | 环达 | NL3129-70 | 200Kg/桶 | 13400 | 20231037 | 2023-10-07 | 2023-10-07 | 透明 | ＜3 | 71.50 | 609 | 5.7 |  |  | 合格
物源 | 科思图 | NL301T | 200Kg/桶 | 12800 | 20230945 | 2023-09-18 | 2023-10-07 | 透明 | ＜3 | 73.58 | 24 | 5.2 |  |  | 合格
物源 | 科思图 | NL301T | 200Kg/桶 | 12800 | 20230969 | 2023-09-26 | 2023-10-07 | 透明 | ＜4 | 73.92 | 23 | 6.3 |  |  | 合格
物源 | 欧尔美 | NL301T-5 | 200Kg/桶 | 13000 | 20230955 | 2023-09-27 | 2023-10-07 | 透明 | ＜1 | 71.69 | 128 | 5.3 |  |  | 合格
物源 | 欧尔美 | NL1080 | 200Kg/桶 | 9200 | 20230986 | 2023-09-28 | 2023-10-07 | 透明 | ＜1 | 78.47 |  | 54.1 |  |  | 合格
物源 | 欧尔美 | NL1681 | 200Kg/桶 | 4200 | 20230997 | 2023-09-28 | 2023-10-07 | 透明 | ＜1 | 51.69 | 9 | 74.4 |  |  | 合格
物源 | 亘元 | NL301H | 1000Kg/桶 | 4000 | 20230991 | 2023-09-28 | 2023-10-07 | 透明 | ＜2 | 61.36 | 19 | 4.4 |  |  | 合格
物源 | 亘元 | NL301H | 1000Kg/桶 | 6000 | 20231019 | 2023-10-07 | 2023-10-07 | 透明 | ＜2 | 61.56 | 22 | 5.2 |  |  | 合格
物源 | 东科 | NL358-60 | 200Kg/桶 | 16200 | 20230631 | 2023-06-10 | 2023-10-07 | 透明 | ＜2 | 60.15 | 22 | 4.7 |  |  | 合格
物源 | 众创 | NL327 | 200Kg/桶 | 15000 | 20230832 | 2023-08-09 | 2023-10-07 | 透明 | ＜1 | 59.44 | 21 | 4.7 |  |  | 合格
物源 | 众创 | NL3070P | 200Kg/桶 | 13600 | 202308102 | 2023-08-30 | 2023-10-07 | 透明 | ＜2 | 70.28 | 252 | 4.5 |  |  | 合格
物源 | 万博 | NL380G | 200Kg/桶 | 12600 | 20230886 | 2023-08-24 | 2023-10-07 | 透明 | ＜1 | 78.33 | 213 | 7.5 |  |  | 合格
物源 | 卓瑜 | CK1052 | 25Kg/桶 | 2450 | 202308101 | 2023-08-30 | 2023-10-07 | 透明 | ＜2 | 54.06 | 8 | 191 |  |  | 合格
物源 | 美尔利 | NL1681 | 200Kg/桶 | 4200 | 20230997 | 2023-09-28 | 2023-10-08 | 透明 | ＜1 | 51.69 | 9 | 74.4 |  |  | 合格
物源 | 吉祥 | NL387-6 | 200Kg/桶 | 14600 | 20230928 | 2023-09-14 | 2023-10-08 | 透明 | ＜1 | 65.28 | 38 | 5.1 |  |  | 合格
物源 | 左总 | NL301N-75 | 200Kg/桶 | 12400 | 20230957 | 2023-09-17 | 2023-10-08 | 透明 | 7 | 73.38 | 49 | 6.0 |  |  | 合格
物源 | 左总 | NL301N-75 | 200Kg/桶 | 12600 | 20231031 | 2023-10-08 | 2023-10-08 | 透明 |  | 73.72 | 52 | 6.8 |  |  | 合格
物源 | 帅虎 | NL301B | 200Kg/桶 |  | 20231020 |  |  | 透明 | ＜2 | [5 empty] | 合格
物源 | 帅虎 | NL301N-75 | 200Kg/桶 |  | 20231031 |  |  | 透明 | ＜2 | [5 empty] | 合格
物源 | 正良 | NL3800 | 200Kg/桶 | 11800 | 20231011 | 2023-10-08 | 2023-10-08 | 透明 | ＜1 | 78.95 | 64 | 5.9 |  |  | 合格
物源 | 双木 | NL1380 | 25Kg/桶 | 9000 | 20230855 | 2023-08-18 | 2023-10-08 | 透明 | ＜1 | 78.95 |  | 54.6 |  |  | 合格
物源 | 双木 | NL1380 | 25Kg/桶 | 9200 | 20230986 | 2023-09-28 | 2023-10-08 | 透明 | ＜1 | 78.47 |  | 54.1 |  |  | 合格
物源 | 陶总 | NL9520C | 200Kg/桶 | 15200 | 20230937 | 2023-09-14 | 2023-10-08 | 透明 | ＜2 | 60.88 | 33 | 4.8 |  |  | 合格
物源 | 陶总 | NL9520C | 200Kg/桶 | 15400 | 20230971 | 2023-09-24 | 2023-10-08 | 透明 | ＜2 | 60.09 | 33 | 4.3 |  |  | 合格
物源 | 亘元 | NL301H | 1000Kg/桶 | 16000 | 20231020 | 2023-10-08 | 2023-10-09 | 透明 | ＜2 | 61.38 | 21 | 5.5 |  |  | 合格
物源 | 华达 | NL301H | 1000Kg/桶 | 16000 | 20231018 | 2023-10-09 | 2023-10-09 | 透明 | ＜2 | 61.37 | 20 | 5.3 |  |  | 合格
物源 | 华达 | NL568 | 200Kg/桶 | 8800 | 20230856 | 2023-08-20 | 2023-10-09 | 透明 | ＜14 | 78.25 | 13 | 58.9 |  |  | 合格
物源 | 华达 | NL335 | 1000Kg/桶 | 15000 | 20230970 | 2023-09-19 | 2023-10-09 | 透明 | 1 | 60.72 | 20 | 4.1 |  |  | 合格
物源 | 华达 | NL335 | 1000Kg/桶 | 16400 | 20230801 | 2023-08-03 | 2023-10-09 | 透明 | ＜2 | 60.79 | 17 | 4.5 |  |  | 合格
物源 | 江苏中来 | PR01 | 200Kg/桶 |  | 20230961 | 2023-09-25 | 2023-10-09 | 透明 | ＜1 | 65.40 | 41 | 4.8 |  |  | 合格
物源 | 江苏中来 | PR01 | 200Kg/桶 |  | 20230988 | 2023-09-25 | 2023-10-09 | 透明 | ＜1 | 65.99 | 37 | 4.7 |  |  | 合格
物源 | 晨辉 | NL3160 | 200Kg/桶 | 14000 | 20230920 | 2023-09-04 | 2023-10-09 | 透明 | ＜2 | 61.65 | 236 | 5.7 |  |  | 合格
物源 | 白总 | NL3070-1 | 200Kg/桶 | 14600 | 20230979 | 2023-09-24 | 2023-10-09 | 透明 | ＜2 | 71.68 | 1090 | 8.3 |  |  | 合格
物源 | 通策 | NL1380 | 200Kg/桶 | 9200 | 20230986 | 2023-09-28 | 2023-10-09 | 透明 | ＜1 | 78.47 |  | 54.1 |  |  | 合格
物源 | 韩总 | NL3120 | 200Kg/桶 |  | 20231028 | 2023-10-09 | 2023-10-09 | 透明 | ＜2 | 65.67 | 7.4 | 1078 |  |  | 合格
物源 | 韩总 | NL320S | 200Kg/桶 | 15200 | 20230888 | 2023-08-25 | 2023-10-09 | 透明 | ＜1 | 60.35 | 27 | 6.5 |  |  | 合格
物源 | 明冠 | T203 | 200Kg/桶 | 15200 | 20230958 | 2023-09-18 | 2023-10-10 | 透明 | ＜1 | 65.34 | 2923 | 5.5 |  |  | 合格
物源 | 谢总 | NL396C | 200Kg/桶 | 15200 | 20230909 | 2023-09-05 | 2023-10-10 | 透明 | ＜1 | 59.95 | 31 | 4.9 |  |  | 合格
物源 | 谢总 | NL301T-75 | 200Kg/桶 | 12800 | 20230969 | 2023-09-26 | 2023-10-10 | 透明 | ＜4 | 73.92 | 23 | 6.3 |  |  | 合格
物源 | 博新伟业 | NL1380 | 200Kg/桶 | 9200 | 20230986 | 2023-09-28 | 2023-10-10 | 透明 | ＜1 | 78.47 |  | 54.1 |  |  | 合格
物源 | 逸诺 | NL396C | 200Kg/桶 | 16000 | 20230612 | 2023-06-04 | 2023-10-10 | 透明 | ＜1 | 60.26 | 34 | 5.4 |  |  | 合格
物源 | 逸诺 | NL396C | 200Kg/桶 | 13000 | 20230745 | 2023-07-21 | 2023-10-10 | 透明 | 1 | 59.77 | 37 | 5.2 |  |  | 合格
物源 | 鑫双汇 | NL2380C | 200Kg/桶 | 11600 | 20230975 | 2023-09-19 | 2023-10-10 | 透明 | ＜1 | 79.29 | 184 | 8.4 |  |  | 合格
物源 | 鑫双汇 | NL301A | 200Kg/桶 | 16000 | 20231021 | 2023-10-10 | 2023-10-10 | 透明 | ＜2 | 61.22 | 20 | 4.3 |  |  | 合格
物源 | 联众 | NL301B | 200Kg/桶 | 16000 | 20231021 | 2023-10-10 | 2023-10-10 | 透明 | ＜2 | 61.22 | 20 | 4.3 |  |  | 合格
物源 | 仁乐 | NL7130M | 200Kg/桶 | 8400 | 20230984 | 2023-09-28 | 2023-10-10 | 透明 | 10 | 61.36 | 19 | 0.1 |  |  | 合格
物源 | 万通 | NL3329 | 200Kg/桶 | 13400 | 20231037 | 2023-10-07 | 2023-10-10 | 透明 | ＜3 | 71.50 | 609 | 5.7 |  |  | 合格
物源 | 长润发 | HW1007 | 200Kg/桶 | 13400 | 20230910 | 2023-09-03 | 2023-10-11 | 透明 | 2 | 66.25 | 157 | 3.3 |  |  | 合格
物源 | 回天 | HDU878 | 200Kg/桶 | 13400 | 20230847 | 2023-08-15 | 2023-10-11 | 透明 | ＜1 | 70.65 | 39 | 6.4 |  |  | 合格
物源 | 谢涛 | NL9213-70 | 200Kg/桶 | 13400 | 20231038 | 2023-10-11 | 2023-10-11 | 透明 | ＜2 | 71.56 | 571 | 6.2
物源 | 谢涛 | NL3070H | 200Kg/桶 | 13200 | 20230977 | 2023-09-22 | 2023-10-11 | 透明 | 1 | 70.86 | 1043 | 6.2 |  |  | 合格
物源 | 恒远 | NL301S | 200Kg/桶 |  | 20231044 | 2023-10-07 | 2023-10-11 | 透明 | [6 empty] | 合格
物源 | 恒远 | NL301S | 200Kg/桶 | 16000 | 20231046 | 2023-10-11 | 2023-10-11 | 透明 | ＜2 | 59.45 | 19 | 5.6 |  |  | 合格
物源 | 恒远 | NL108G | 200Kg/桶 | 12200 | 20230758 | 2023-07-25 | 2023-10-11 | 透明 | ＜1 | 80.04 | 78 | 8.3 |  |  | 合格
物源 | 万博 | NL380G | 200Kg/桶 | 12600 | 20230886 | 2023-08-24 | 2023-10-11 | 透明 | ＜1 | 78.33 | 213 | 7.5 |  |  | 合格
物源 | 陶总 | NL9520C | 200Kg/桶 | 15400 | 20230971 | 2023-09-24 | 2023-10-11 | 透明 | ＜2 | 60.09 | 33 | 4.3 |  |  | 合格
物源 | 陶总 | NL320S | 200Kg/桶 | 15200 | 20230888 | 2023-08-25 | 2023-10-11 | 透明 | ＜1 | 60.35 | 27 | 6.5 |  |  | 合格
物源 | 伟邦 | NL3015 | 200Kg/桶 | 15000 | 20230808 | 2023-08-06 | 2023-10-11 | 透明 | ＜1 | 59.77 | 30 | 6.5 |  |  | 合格
物源 | 伟邦 | NL3015 | 200Kg/桶 | 14800 | 20230885 | 2023-08-27 | 2023-10-11 | 透明 | ＜1 | 60.78 | 30 | 5.7 |  |  | 合格
物源 | 美达 | NL565 | 200Kg/桶 | 8800 | 20230856 | 2023-08-20 | 2023-10-11 | 透明 | ＜14 | 78.25 | 13 | 58.9 |  |  | 合格
物源 | 美达 | NL3800 | 200Kg/桶 | 11800 | 20231011 | 2023-10-08 | 2023-10-11 | 透明 | ＜1 | 78.95 | 64 | 5.9 |  |  | 合格
物源 | 东科 | R-115 | 200Kg/桶 | 14800 | 20231002 | 2023-10-11 | 2023-10-12 | 透明 | ＜1 | 65.22 | 40 | 4.7 |  |  | 合格
物源 | 东科 | R-115 | 200Kg/桶 | 15000 | 20231003 | 2023-10-11 | 2023-10-12 | 透明 | ＜1 | 64.6 | 37 | 5.2 |  |  | 合格
物源 | 汉氏 | NL3013 | 200Kg/桶 | 12800 | 20231032 | 2023-10-11 | 2023-10-12 | 透明 | ＜1 | 71.12 | 116 | 4.8 |  |  | 合格
物源 | 齐昊 | NL173-60 | 200Kg/桶 | 18600 | 20231013 | 2023-10-07 | 2023-10-12 | 透明 | ＜1 | 61.44 | 17 | 5.6 |  |  | 合格
物源 | 齐昊 | NL173-60 | 200Kg/桶 | 17000 | 20231014 | 2023-10-12 | 2023-10-12 | 透明 | ＜1 | 60.40 | 17 | 5.2 |  |  | 合格
物源 | 华达 | NL568 | 200Kg/桶 | 8800 | 20230856 | 2023-08-20 | 2023-10-12 | 透明 | ＜14 | 78.25 | 13 | 58.9 |  |  | 合格
物源 | 华达 | NL335 | 1000Kg/桶 | 15000 | 20231016 | 2023-10-12 | 2023-10-12 | 透明 | 1 | 61.26 | 21 | 4.2 |  |  | 合格
物源 | 华达 | NL301H | 1000Kg/桶 | 17000 | 20231022 | 2023-10-12 | 2023-10-12 | 透明 | ＜2 | 60.58 | 22 | 5.1 |  |  | 合格
物源 | 华达 | NL301H | 1000Kg/桶 | 16400 | 20231025 | 2023-10-12 | 2023-10-12 | 透明 | ＜2 | 59.38 | 21 | 4.8 |  |  | 合格
物源 | 华达 | HDU878 | 200Kg/桶 | 13400 | 20230847 | 2023-08-15 | 2023-10-12 | 透明 | ＜1 | 70.65 | 39 | 6.4 |  |  | 合格
物源 | 欧尔美 | NL301T-5 | 200Kg/桶 | 13600 | 20231033 | 2023-10-13 | 2023-10-13 | 透明 | ＜1 | 71.05 | 141 | 4.9 |  |  | 合格
物源 | 捷润 | NL362 | 200Kg/桶 | 15400 | 20231015 | 2023-10-13 | 2023-10-13 | 透明 | 1 | 60.29 | 18 | 3.7 |  |  | 合格
物源 | 新瑞邦 | NL301F | 200Kg/桶 | 17600 | 20231023 | 2023-10-11 | 2023-10-13 | 透明 | ＜3 | 61.05 | 21 | 5.0 |  |  | 合格
物源 | 帅虎 | NL301B | 200Kg/桶 | 16400 | 20231026 | 2023-10-13 | 2023-10-13 | 透明 | ＜2 | 61.38 | 19 | 5.0 |  |  | 合格
物源 | 仁乐 | NL7130M | 200Kg/桶 | 8400 | 20230984 | 2023-09-28 | 2023-10-13 | 透明 | 10 | 61.36 | 19 | 0.1 |  |  | 合格
物源 | 李总 | NL3070-1 | 200Kg/桶 | 13000 | 20230209 | 2023-08-13 | 2023-10-13 | 透明 | ＜2 | 71.76 | 1110 | 7.5 |  |  | 合格
物源 | 晨辉 | HW3001 | 200Kg/桶 | 13000 | 20230950 | 2023-09-15 | 2023-10-13 | 透明 | ＜1 | 70.53 | 437 | 4.1 |  |  | 合格
物源 | 晨辉 | NL3129-70 | 200Kg/桶 | 13400 | 20231038 | 2023-10-11 | 2023-10-13 | 透明 | ＜2 | 71.56 | 571 | 6.2 |  |  | 合格
物源 | 晨辉 | NL3129-70 | 200Kg/桶 | 13400 | 20231037 | 2023-10-07 | 2023-10-13 | 透明 | ＜3 | 71.50 | 609 | 5.7 |  |  | 合格
物源 | 众创油漆 | NL301F | 200Kg/桶 | 17800 | 20231026 | 2023-10-13 | 2023-10-14 | 透明 | ＜2 | 61.38 | 19 | 5.0 |  |  | 合格
物源 | 众创油漆 | NL1685 | 200Kg/桶 | 700 | 20230924 | 2023-09-04 | 2023-10-14 | 透明 | ＜1 | 51.79 | 8 | 84.3 |  |  | 合格
物源 | 众创油漆 | NL3010-60 | 200Kg/桶 | 14800 | 20230996 | 2023-09-28 | 2023-10-14 | 透明 | ＜1 | 61.73 | 39 | 5.4 |  |  | 合格
物源 | 众创油漆 | NL3070P | 200Kg/桶 | 13600 | 202308102 | 2023-08-30 | 2023-10-14 | 透明 | ＜2 | 70.28 | 252 | 4.5 |  |  | 合格
物源 | 亘元 | NL301H | 1000Kg/桶 | 17800 | 20231026 | 2023-10-13 | 2023-10-14 | 透明 | ＜2 | 61.38 | 19 | 5.0 |  |  | 合格
物源 | 亘元 | NL301H | 1000Kg/桶 | 17000 | 20231024 | 2023-10-14 | 2023-10-14 | 透明 | ＜3 | 61.41 | 19 | 6.1 |  |  | 合格
物源 | 亘元 | NL301H | 1000Kg/桶 | 16400 | 20231025 | 2023-10-12 | 2023-10-14 | 透明 | ＜2 | 59.38 | 21 | 4.8 |  |  | 合格
物源 | 晨辉 | NL3129-70 | 200Kg/桶 | 13400 | 20231037 | 2023-10-07 | 2023-10-14 | 透明 | ＜3 | 71.50 | 609 | 5.7 |  |  | 合格
物源 | 谢涛 | NL3129-1 | 200Kg/桶 | 13800 | 20231036 | 2023-10-10 | 2023-10-14 | 透明 | ＜2 | 65.67 | 1078 | 7.4 |  |  | 合格
物源 | 谢涛 | NL3070H | 200Kg/桶 | 13200 | 20230977 | 2023-09-22 | 2023-10-14 | 透明 | 1 | 70.86 | 1043 | 6.2 |  |  | 合格
物源 | 刘康博 | NL3107 | 200Kg/桶 | 13400 | 20230910 | 2023-09-03 | 2023-10-15 | 透明 | 2 | 66.25 | 157 | 3.3 |  |  | 合格
物源 | 刘康博 | NL3107 | 200Kg/桶 | 14000 | 20230993 | 2023-09-27 | 2023-10-15 | 透明 | 3 | 64.38 | 147 | 3.4 |  |  | 合格
物源 | 刘康博 | NL3129-70 | 200Kg/桶 | 13400 | 20231037 | 2023-10-07 | 2023-10-14 | 透明 | ＜3 | 71.50 | 609 | 5.7 |  |  | 合格
物源 | 刘康博 | NL3129-70 | 200Kg/桶 | 13400 | 20231039 | 2023-10-09 | 2023-10-15 | 透明 | ＜2 | 70.46 | 579 | 6.8 |  |  | 合格
物源 | 帅虎 | NL301B | 200Kg/桶 | 16400 | 20231047 | 2023-10-15 | 2023-10-15 | 透明 | ＜2 | 61.02 | 20 | 4.6 |  |  | 合格
物源 | 赵总 | NL301N-75 | 200Kg/桶 | 12400 | 20231073 | 2023-10-15 | 2023-10-15 | 透明 |  | 73.75 | 39 | 4.8 |  |  | 合格
物源 | 赵总 | NL301F | 200Kg/桶 | 16400 | 20231047 | 2023-10-15 | 2023-10-15 | 透明 | ＜2 | 61.02 | 20 | 4.6 |  |  | 合格
物源 | 旭川 | 3009 | 200Kg/桶 | 13400 | 20231039 | 2023-10-09 | 2023-10-15 | 透明 | ＜2 | 70.46 | 579 | 6.8 |  |  | 合格
物源 | 旭川 | NL3070H | 200Kg/桶 | 13000 | 20230913 | 2023-09-04 | 2023-10-15 | 透明 | ＜2 | 71.11 | 1086 | 6.4 |  |  | 合格
物源 | 旭川 | NL3003 | 200Kg/桶 | 13000 | 20230950 | 2023-09-15 | 2023-10-15 | 透明 | ＜1 | 70.53 | 437 | 4.1 |  |  | 合格
物源 | 旭川 | NL3107 | 200Kg/桶 | 14000 | 20230993 | 2023-09-27 | 2023-10-15 | 透明 | 3 | 64.38 | 147 | 3.4 |  |  | 合格
物源 | 鑫双汇 | NL1380C | 200Kg/桶 | 11800 | 20231065 | 2023-10-15 | 2023-10-15 | 透明 | ＜1 | 79.86 | 188 | 7.7 |  |  | 合格
物源 | 浩达 | NL3013 | 200Kg/桶 | 13400 | 20231034 | 2023-10-14 | 2023-10-16 | 透明 | ＜1 | 71.53 | 143 | 4.4 |  |  | 合格
物源 | 伟邦 | NL3015 | 200Kg/桶 | 14800 | 20230885 | 2023-08-27 | 2023-10-16 | 透明 | ＜1 | 60.78 | 30 | 5.7 |  |  | 合格
物源 | 苏州中来 | PR01 | 200Kg/桶 | 15000 | 20230962 | 2023-09-22 | 2023-10-16 | 透明 | ＜1 | 66.08 | 37 | 4.5 |  |  | 合格
物源 | 苏州中来 | PR01 | 200Kg/桶 | 15200 | 20230989 | 2023-09-26 | 2023-10-16 | 透明 | ＜1 | 65.14 | 41 | 4.2 |  |  | 合格
物源 | 苏州中来 | PR01 | 200Kg/桶 | 15400 | 20230990 | 2023-09-27 | 2023-10-16 | 透明 | ＜1 | 65.95 | 38 | 5.0 |  |  | 合格
物源 | 商丘李总 | NL3070-1 | 200Kg/桶 | 14000 | 20230940 | 2023-09-10 | 2023-10-16 | 透明 | 1 | 71.91 | 1113 | 8.8 |  |  | 合格
物源 | 旭川 | 3009 | 200Kg/桶 | 13400 | 20231037 | 2023-10-07 | 2023-10-17 | 透明 | ＜3 | 71.50 | 609 | 5.7 |  |  | 合格
物源 | 旭川 | 3009 | 200Kg/桶 | 13400 | 20231039 | 2023-10-09 | 2023-10-17 | 透明 | ＜2 | 70.46 | 579 | 6.8 |  |  | 合格
物源 | 银河 | NL3010-70 | 200Kg/桶 | 13600 | 20231033 | 2023-10-13 | 2023-10-17 | 透明 | ＜1 | 71.05 | 141 | 4.9 |  |  | 合格
物源 | 银河 | NL301F | 200Kg/桶 | 16000 | 20231052 | 2023-10-16 | 2023-10-17 | 透明 | ＜3 | 60.86 | 21 | 5.2 |  |  | 合格
物源 | 华信 | NL3010-60 | 200Kg/桶 | 16400 | 20230996 | 2023-09-28 | 2023-10-17 | 透明 | ＜2 | 61.73 | 39 | 5.4 |  |  | 合格
| 华信 | NL3010-60 | 200Kg/桶 | 15000 | 20231035 | 2023-10-16 | 2023-10-17 | 透明 | ＜1 | 61.11 | 35 | 7.1
物源 | 华信 | NL301B | 200Kg/桶 | 16400 | 20231047 | 2023-10-15 | 2023-10-17 | 透明 | ＜2 | 61.02 | 20 | 4.6 |  |  | 合格
物源 | 华信 | NL301F | 200Kg/桶 | 17000 | 20231048 | 2023-10-16 | 2023-10-17 | 透明 | ＜2 | 60.60 | 20 | 4.5 |  |  | 合格
物源 | 华达 | NL568 | 200Kg/桶 | 8800 | 20230856 | 2023-08-20 | 2023-10-17 | 透明 | ＜14 | 78.25 | 13 | 58.9 |  |  | 合格
物源 | 华达 | NL335 | 1000Kg/桶 | 15000 | 20231016 | 2023-10-12 | 2023-10-17 | 透明 | 1 | 61.26 | 21 | 4.2 |  |  | 合格
物源 | 华达 | NL335 | 1000Kg/桶 | 15000 | 20231017 | 2023-10-14 | 2023-10-17 | 透明 | ＜2 | 60.04 | 24 | 3.7 |  |  | 合格
物源 | 谢总 | NL301T-75 | 200Kg/桶 | 12800 | 20231030 | 2023-10-17 | 2023-10-18 | 透明 | ＜7 | 73.72 | 22 | 4.7 |  |  | 合格
物源 | 美尔利 | NL9520C | 200Kg/桶 | 15400 | 20231062 | 2023-10-17 | 2023-10-18 | 透明 | 2 | 60.78 | 28 | 4.0 |  |  | 合格
物源 | 美尔利 | NL3070P | 200Kg/桶 | 13400 | 202308103 | 2023-08-30 | 2023-10-18 | 透明 | ＜2 | 69.81 | 223 | 4.4 |  |  | 合格
物源 | 吉鑫 | NL580 | 200Kg/桶 | 8225 | 202310001 | 2023-10-15 | 2023-10-18 | 透明 | ＜1 | 80.56 | 37 | 80.56 |  |  | 合格
物源 | 赵总 | NL305B | 200Kg/桶 | 14400 | 20230226 | 2023-06-21 | 2023-10-18 | 透明 | ＜2 | 61.18 | 28 | 3.5 |  |  | 合格
物源 | 仁乐 | NL7130M | 200Kg/桶 | 8400 | 20230984 | 2023-09-28 | 2023-10-18 | 透明 | 10 | 61.36 | 19 | 0.1 |  |  | 合格
物源 | 恒远 | NL301S | 1000Kg/桶 | 16000 | 20231046 | 2023-10-11 | 2023-10-18 | 透明 | ＜2 | 59.45 | 19 | 5.6 |  |  | 合格
物源 | 恒远 | NL301S | 1000Kg/桶 | 6000 | 20231029 | 2023-10-16 | 2023-10-18 | 透明 | ＜2 | 60.23 | 19 | 6.1 |  |  | 合格
物源 | 应强 | NL378C | 200Kg/桶 | 13400 | 20230847 | 2023-08-15 | 2023-10-18 | 透明 | ＜1 | 70.65 | 39 | 6.4 |  |  | 合格
物源 | 齐昊 | NL173-60 | 200Kg/桶 | 17000 | 20231059 | 2023-10-18 | 2023-10-18 | 透明 | 1 | 60.57 | 17 | 4.0 |  |  | 合格
物源 | 众创油漆 | NL1685 | 200Kg/桶 | 700 | 20230924 | 2023-09-04 | 2023-10-19 | 透明 | ＜1 | 51.79 | 8 | 84.3 |  |  | 合格
物源 | 沅冠 | NL387-3 | 200Kg/桶 | 15400 | 20230743 | 2023-07-19 | 2023-10-19 | 透明 | 1 | 61.77 | 22 | 3.9 |  |  | 合格
物源 | 伟邦 | NL3015 | 200Kg/桶 | 15400 | 20230885 | 2023-08-27 | 2023-10-19 | 透明 | ＜1 | 60.78 | 30 | 5.7 |  |  | 合格
物源 | 捷润 | NL362 | 200Kg/桶 | 15400 | 20231015 | 2023-10-13 | 2023-10-19 | 透明 | 1 | 60.29 | 18 | 3.7 |  |  | 合格
物源 | 韩总 | NL3120 | 200Kg/桶 | 16600 | 20231028 | 2023-10-09 | 2023-10-19 | 透明 | ＜2 | 55.32 | 29 | 5.4 |  |  | 合格
物源 | 长润发 | HW1008 | 200Kg/桶 | 15000 | 20230884 | 2023-08-26 | 2023-10-20 | 透明 | ＜2 | 59.71 | 20694 | 4.3 |  |  | 合格
物源 | 物源油漆 | NL1681 | 200Kg/桶 | 5000 | 20231075 | 2023-10-20 | 2023-10-20 | 透明 | ＜1 | 51.23 | 9 | 77.3 |  |  | 合格
物源 | 美尔利 | NL1681 | 200Kg/桶 | 5000 | 20231075 | 2023-10-20 | 2023-10-20 | 透明 | ＜1 | 51.23 | 9 | 77.3 |  |  | 合格
物源 | 科畅达 | NL301H | 200Kg/桶 | 15600 | 20231027 | 2023-10-07 | 2023-10-21 | 透明 | ＜2 | 60.33 | 20 | 4.8 |  |  | 合格
物源 | 谢总 | NL396C | 200Kg/桶 | 13000 | 20230745 | 2023-07-21 | 2023-10-22 | 透明 | 1 | 59.77 | 37 | 5.2 |  |  | 合格
物源 | 谢总 | NL301N-75 | 200Kg/桶 | 12400 | 20231073 | 2023-10-15 | 2023-10-22 | 透明 |  | 73.75 | 39 | 4.8 |  |  | 合格
物源 | 美尔利 | NL9520C | 200Kg/桶 | 15400 | 20231062 | 2023-10-17 | 2023-10-22 | 透明 | 2 | 60.78 | 38 | 4.0 |  |  | 合格
物源 | 陶总 | NL320S | 200Kg/桶 | 15200 | 20230888 | 2023-08-25 | 2023-10-22 | 透明 | ＜1 | 60.35 | 27 | 6.5 |  |  | 合格
物源 | 洵涂 | NL1387A | 200Kg/桶 | 11200 | 20230902 | 2023-09-02 | 2023-10-22 | 透明 | ＜1 | 80.62 | 9 | 2.7 |  |  | 合格
物源 | 美尔利 | NL3070P | 200Kg/桶 | 13400 | 202308103 | 2023-08-30 | 2023-10-22 | 透明 | ＜2 | 69.81 | 223 | 4.4 |  |  | 合格
物源 | 苏州中来 | PR01 | 200Kg/桶 | 14600 | 20230928 | 2023-09-14 | 2023-10-22 | 透明 | ＜1 | 65.28 | 38 | 5.1 |  |  | 合格
物源 | 苏州中来 | PR01 | 200Kg/桶 | 15200 | 20230958 | 2023-09-18 | 2023-10-22 | 透明 | ＜1 | 65.34 | 38 | 5.5 |  |  | 合格
物源 | 苏州中来 | PR01 | 200Kg/桶 |  | 20230929 | 2023-09-16 | 2023-10-22 | 透明 | ＜1 | 64.72 | 39 | 5.3 |  |  | 合格
物源 | 苏州中来 | PR01 | 200Kg/桶 |  | 20231001 | 2023-10-08 | 2023-10-22 | 透明 | ＜1 | 64.28 | 38 | 5.4 |  |  | 合格
物源 | 韩总 | NL3120 | 200Kg/桶 | 16600 | 20231028 | 2023-10-09 | 2023-10-22 | 透明 | ＜2 | 55.32 | 29 | 5.4 |  |  | 合格
物源 | 鑫双汇 | NL1380C | 200Kg/桶 | 11800 | 20231065 | 2023-10-15 | 2023-10-23 | 透明 | ＜1 | 79.86 | 188 | 7.7 |  |  | 合格
物源 | 恒远 | NL301S | 1000Kg/桶 | 6000 | 20231029 | 2023-10-16 | 2023-10-23 | 透明 | ＜2 | 60.23 | 19 | 6.1 |  |  | 合格
物源 | 鑫双汇 | NL301A | 200Kg/桶 | 17800 | 20231050 | 2023-10-16 | 2023-10-23 | 透明 | ＜2 | 61.48 | 21 | 4.5 |  |  | 合格
物源 | 恒远 | NL301S | 1000Kg/桶 | 17000 | 20231077 | 2023-10-23 | 2023-10-23 | 透明 | ＜2 | 60.23 | 19 | 6.1 |  |  | 合格
物源 | 浩达 | NL3013 | 200Kg/桶 | 13600 | 20231033 | 2023-10-13 | 2023-10-23 | 透明 | ＜1 | 71.05 | 141 | 4.9 |  |  | 合格
物源 | 浩达 | NL3013 | 200Kg/桶 |  | 20231066 | 2023-10-23 | 2023-10-23 | 透明 | [6 empty] | 合格
物源 | 众创 | NL3013 | 200Kg/桶 | 14800 | 20231076 | 2023-10-23 | 2023-10-23 | 透明 | ＜1 | 60.42 | 35 | 5.4 |  |  | 合格
物源 | 华联 | CK1052 | 25Kg/桶 | 2450 | 202308101 | 2023-08-30 | 2023-10-23 | 透明 | ＜2 | 54.06 | 8 | 191 |  |  | 合格
物源 | 华联 | NL1380 | 25Kg/桶 | 9200 | 20230986 | 2023-09-28 | 2023-10-23 | 透明 | ＜1 | 78.47 |  | 54.1 |  |  | 合格
物源 | 双木 | NL1380 | 25Kg/桶 | 9200 | 20230986 | 2023-09-28 | 2023-10-23 | 透明 | ＜1 | 78.47 |  | 54.1 |  |  | 合格
物源 | 欧尔美 | NL1080 | 200Kg/桶 | 9200 | 20230986 | 2023-09-28 | 2023-10-23 | 透明 | ＜1 | 78.47 |  | 54.1 |  |  | 合格
物源 | 欧尔美 | NL301T-5 | 200Kg/桶 | 13400 | 20231034 | 2023-10-14 | 2023-10-23 | 透明 | ＜1 | 71.53 | 143 | 4.4 |  |  | 合格
物源 | 欧尔美 |  |  |  | 20231066 | 2023-10-23 | 2023-10-23 | 透明 | [6 empty] | 合格
物源 | 欧尔美 | NL1681 | 200Kg/桶 | 5000 | 20231075 | 2023-10-20 | 2023-10-23 | 透明 | ＜1 | 51.23 | 9 | 77.3 |  |  | 合格
物源 | 谢涛 | NL3070H | 200Kg/桶 | 12800 | 20231040 | 2023-10-18 | 2023-10-24 | 透明 | ＜2 | 70.46 | 936 | 7.9 |  |  | 合格
物源 | 谢涛 | NL3129-1 | 200Kg/桶 | 14200 | 20231070 | 2023-10-16 | 2023-10-24 | 透明 | 2 | 66.64 | 1122 | 6.2 |  |  | 合格
物源 | 杨玉河 | NL1681 | 200Kg/桶 | 5000 | 20231075 | 2023-10-20 | 2023-10-24 | 透明 | ＜1 | 51.23 | 9 | 77.3 |  |  | 合格
物源 | 联众 | NL301B | 200Kg/桶 | 16000 | 20231052 | 2023-10-16 | 2023-10-24 | 透明 | ＜3 | 60.86 | 21 | 5.2 |  |  | 合格
物源 | 联众 | NL301B | 200Kg/桶 | 16400 | 20231047 | 2023-10-15 | 2023-10-24 | 透明 | ＜2 | 61.02 | 20 | 4.6 |  |  | 合格
物源 | 伟邦 | NL3015 | 200Kg/桶 | 15400 | 20230885 | 2023-08-27 | 2023-10-24 | 透明 | ＜1 | 60.78 | 30 | 5.7 |  |  | 合格
物源 | 润丰 | NL327 | 1000Kg/桶 | 17800 | 20231026 | 2023-10-13 | 2023-10-24 | 透明 | ＜2 | 61.38 | 19 | 5.0 |  |  | 合格
物源 | 谢总 | NL396C | 200Kg/桶 | 13000 | 20230745 | 2023-07-21 | 2023-10-24 | 透明 | 1 | 59.77 | 37 | 5.2 |  |  | 合格
物源 | 谢涛 | NL9213-70 | 200Kg/桶 | 13400 | 20231069 | 2023-10-18 | 2023-10-24 | 透明 | ＜3 | 69.68 | 660 | 4.9 |  |  | 合格
物源 | 谢涛 | NL9213-70 | 200Kg/桶 | 8000 | 20231068 | 2023-10-23 | 2023-10-24 | 透明 | ＜3 | 70.64 | 701 | 5.9 |  |  | 合格
物源 | 谢总 | NL396C | 200Kg/桶 | 15600 | 20231063 | 2023-10-24 | 2023-10-24 | 透明 | ＜1 | 60.79 | 34 | 4.6 |  |  | 合格
物源 | 长润发 | HW1007 | 200Kg/桶 | 13800 | 20231045 | 2023-10-14 | 2023-10-25 | 透明 | ＜3 | 65.93 | 14918 | 3 |  |  | 合格
物源 | 华达 | NL335 | 1000Kg/桶 | 15000 | 20231017 | 2023-10-14 | 2023-10-25 | 透明 | ＜2 | 60.04 | 24 | 3.7 |  |  | 合格
物源 | 联众 | NL301B | 200Kg/桶 | 16000 | 20231052 | 2023-10-16 | 2023-10-25 | 透明 | ＜3 | 60.86 | 21 | 5.2 |  |  | 合格
物源 | 东科 | R-115 | 200Kg/桶 | 15000 | 20231003 | 2023-10-11 | 2023-10-25 | 透明 | ＜1 | 64.6 | 37 | 5.2 |  |  | 合格
物源 | 苏州中来 | PR01 | 200Kg/桶 | 15400 | 20230990 | 2023-09-27 | 2023-10-25 | 透明 | ＜1 | 65.95 | 38 | 5.0 |  |  | 合格
物源 | 苏州中来 | PR01 | 200Kg/桶 |  | 20230929 | 2023-09-16 | 2023-10-25 | 透明 | ＜1 | 64.72 | 39 | 5.3 |  |  | 合格
物源 | 苏州中来 | PR01 | 200Kg/桶 |  | 20231001 | 2023-10-08 | 2023-10-25 | 透明 | ＜1 | 64.28 | 38 | 5.4 |  |  | 合格
物源 | 欧尔美 | NL301T-5 | 200Kg/桶 | 13800 | 20231066 | 2023-10-23 | 2023-10-25 | 透明 | ＜1 | 71.89 | 126 | 4.7 |  |  | 合格
物源 | 李总 | NL3070-1 | 200Kg/桶 | 13000 | 20230209 | 2023-08-13 | 2023-10-25 | 透明 | ＜2 | 71.76 | 1110 | 7.5 |  |  | 合格
物源 | 李总 | NL3070-1 | 200Kg/桶 | 14200 | 20230210 | 2023-10-25 | 2023-10-25 | 透明 | ＜2 | 69.99 | 1192 | 6.9 |  |  | 合格
物源 | 华联 | NL1380 | 25Kg/桶 | 9200 | 20230986 | 2023-09-28 | 2023-10-25 | 透明 | ＜1 | 78.47 |  | 54.1 |  |  | 合格
物源 | 美尔利 | NL3070P | 200Kg/桶 | 13400 | 202308103 | 2023-08-30 | 2023-10-25 | 透明 | ＜2 | 69.81 | 223 | 4.4 |  |  | 合格
物源 | 众创 | NL3013 | 200Kg/桶 | 14800 | 20231076 | 2023-10-23 | 2023-10-25 | 透明 | ＜1 | 60.42 | 35 | 5.4 |  |  | 合格
物源 | 涂品汇 | NL3129-70 | 200Kg/桶 | 13400 | 20231057 | 2023-10-26 | 2023-10-26 | 透明 | ＜3 | 69.66 | 626 | 5.1 |  |  | 合格
物源 | 涂品汇 | NL3070H | 200Kg/桶 | 13000 | 20230913 | 2023-09-04 | 2023-10-26 | 透明 | ＜2 | 71.11 | 1086 | 6.4 |  |  | 合格
物源 | 众创 | NL301F | 200Kg/桶 | 17800 | 20231026 | 2023-10-13 | 2023-10-26 | 透明 | ＜2 | 61.38 | 19 | 5.0 |  |  | 合格
物源 | 众创 | NL301F | 200Kg/桶 | 17200 | 20231051 | 2023-10-16 | 2023-10-26 | 透明 | ＜2 | 61.53 | 21 | 4.3 |  |  | 合格
物源 | 众创 | NL3013 | 200Kg/桶 | 14800 | 20231076 | 2023-10-23 | 2023-10-26 | 透明 | ＜1 | 60.42 | 35 | 5.4 |  |  | 合格
物源 | 众创 | NL3070P | 200Kg/桶 | 13400 | 202308103 | 2023-08-26 | 2023-10-26 | 透明 | ＜2 | 69.81 | 223 | 4.4 |  |  | 合格
物源 | 东科 | 883-2A | 200Kg/桶 | 16600 | 20230895 | 2023-09-01 | 2023-10-26 | 透明 | ＜1 | 65.33 | 32 | 5.1 |  |  | 合格
物源 | 邦氟特 | NL301T-75 | 200Kg/桶 | 12800 | 20231030 | 2023-10-17 | 2023-10-26 | 透明 | ＜7 | 73.72 | 22 | 4.7 |  |  | 合格
物源 | 谢总 | NL301T-75 | 200Kg/桶 | 12800 | 20231078 | 2023-10-25 | 2023-10-26 | 透明 | ＜2 | 73.43 | 25 | 5.1 |  |  | 合格
物源 | 谢总 | NL301T-75 | 200Kg/桶 | 12800 | 20231030 | 2023-10-17 | 2023-10-26 | 透明 | ＜7 | 73.72 | 22 | 4.7 |  |  | 合格
物源 | 江苏中来 | PR01 | 200Kg/桶 | 15000 | 20231003 | 2023-10-11 | 2023-10-27 | 透明 | ＜1 | 64.6 | 37 | 5.2 |  |  | 合格
物源 | 江苏中来 | PR01 | 200Kg/桶 | 14800 | 20231002 | 2023-10-11 | 2023-10-27 | 透明 | ＜1 | 65.22 | 40 | 4.7 |  |  | 合格
物源 | 江苏中来 | PR01 | 200Kg/桶 |  | 20231004 | 2023-10-25 | 2023-10-27 | 透明 | ＜1 | 65.75 | 39 | 4.9 |  |  | 合格
物源 | 江苏中来 | PR01 | 200Kg/桶 |  | 20231005 | 2023-10-13 | 2023-10-27 | 透明 | ＜1 | 65.66 | 42 | 4.5 |  |  | 合格
物源 | 仁乐 | NL7130M | 200Kg/桶 | 8400 | 20230984 | 2023-09-28 | 2023-10-27 | 透明 | 10 | 61.36 | 19 | 0.1 |  |  | 合格
物源 | 研越 | NL387-6 | 200Kg/桶 | 15000 | 20230655 | 2023-06-19 | 2023-10-27 | 透明 | ＜1 | 65.42 | 39 | 5.7 |  |  | 合格
物源 | 谢涛 | NL3070H | 200Kg/桶 | 13200 | 20230977 | 2023-09-22 | 2023-10-27 | 透明 | 1 | 70.86 | 1043 | 6.2 |  |  | 合格
物源 | 谢涛 | NL3070H | 200Kg/桶 | 12800 | 20231040 | 2023-10-18 | 2023-10-27 | 透明 | ＜2 | 70.46 | 936 | 7.9 |  |  | 合格
物源 | 谢涛 | NL9213-70 | 200Kg/桶 | 13400 | 20231057 | 2023-10-26 | 2023-10-27 | 透明 | ＜3 | 69.66 | 626 | 5.1 |  |  | 合格
物源 | 长葛赵总 | NL9520C | 200Kg/桶 | 15600 | 20231081 | 2023-10-25 | 2023-10-28 | 透明 | ＜3 | 60.39 | 32 | 4.4 |  |  | 合格
物源 | 烯聚 | NL387-6-70 | 200Kg/桶 | 13800 | 20230963 | 2023-09-17 | 2023-10-28 | 透明 | ＜1 | 69.91 | 40 | 5.4 |  |  | 合格
物源 | 众创 | NL327 | 200Kg/桶 | 15000 | 20230832 | 2023-08-09 | 2023-10-28 | 透明 | ＜1 | 59.44 | 21 | 4.7 |  |  | 合格
物源 | 谢总 | NL301T-75 | 200Kg/桶 | 12800 | 20231078 | 2023-10-25 | 2023-10-28 | 透明 | ＜2 | 73.43 | 25 | 5.1 |  |  | 合格
物源 | 美尔利 | NL1681 | 200Kg/桶 | 5000 | 20231075 | 2023-10-20 | 2023-10-29 | 透明 | ＜1 | 51.23 | 9 | 77.3 |  |  | 合格
物源 | 美尔利 | NL9520C | 200Kg/桶 | 15200 | 20230936 | 2023-09-13 | 2023-10-29 | 透明 | ＜3 | 61.87 | 29 | 4.7 |  |  | 合格
物源 | 万博 | NL380G | 200Kg/桶 | 12600 | 20230886 | 2023-08-24 | 2023-10-29 | 透明 | ＜1 | 78.33 | 213 | 7.5 |  |  | 合格
物源 | 齐昊 | NL173-60 | 200Kg/桶 | 17000 | 20231059 | 2023-10-18 | 2023-10-29 | 透明 | 1 | 60.57 | 17 | 4.0 |  |  | 合格
物源 | 恒远 | NL301S | 1000Kg/桶 | 17000 | 20231077 | 2023-10-23 | 2023-10-29 | 透明 | ＜2 | 60.23 | 19 | 6.1 |  |  | 合格
物源 | 帅虎 | NL301B | 200Kg/桶 | 17200 | 20231051 | 2023-10-16 | 2023-10-29 | 透明 | ＜2 | 61.53 | 21 | 4.3 |  |  | 合格
物源 | 齐昊 | NL173-60 | 200Kg/桶 |  | 20231008 | 2023-10-29 | 2023-10-29 | 透明 | [6 empty] | 合格
物源 | 齐昊 | NL173-60 | 200Kg/桶 | 17000 | 20231014 | 2023-10-12 | 2023-10-29 | 透明 | ＜1 | 60.40 | 17 | 5.2 |  |  | 合格
物源 | 利雅 | NL173-60 | 200Kg/桶 |  | 20231008 | 2023-10-29 | 2023-10-29 | 透明 | [6 empty] | 合格
物源 | 利雅 | NL173-60 | 200Kg/桶 | 17000 | 20231059 | 2023-10-18 | 2023-10-29 | 透明 | 1 | 60.57 | 17 | 4.0 |  |  | 合格
物源 | 浩达 | NL3013 | 200Kg/桶 | 12800 | 20231032 | 2023-10-11 | 2023-10-30 | 透明 | ＜1 | 71.12 | 116 | 4.8 |  |  | 合格
物源 | 通策 | NL1380 | 25Kg/桶 | 9200 | 20230986 | 2023-09-28 | 2023-10-30 | 透明 | ＜1 | 78.47 |  | 54.1 |  |  | 合格
物源 | 伟邦 | NL3015 | 200Kg/桶 | 15400 | 20230885 | 2023-08-27 | 2023-10-31 | 透明 | ＜1 | 60.78 | 30 | 5.7 |  |  | 合格
物源 | 江苏中来 | PR01 | 200Kg/桶 |  | 20231006 | 2023-10-31 | 2023-10-31 | 透明 | ＜1 | 64.69 | 39 | 4.4 |  |  | 合格
物源 | 江苏中来 | PR01 | 200Kg/桶 |  | 20231005 | 2023-10-13 | 2023-10-31 | 透明 | ＜1 | 65.66 | 42 | 4.5 |  |  | 合格
物源 | 赵总 | NL305B | 200Kg/桶 | 14400 | 20230226 | 2023-06-21 | 2023-10-31 | 透明 | ＜2 | 61.18 | 28 | 3.5 |  |  | 合格
物源 | 通策 | NL1380 | 200Kg/桶 | 9200 | 20230986 | 2023-09-28 | 2023-10-31 | 透明 | ＜1 | 78.47 |  | 54.1 |  |  | 合格
物源 | 欧尔美 | NL301T-5 | 200Kg/桶 | 13200 | 20231055 | 2023-10-31 | 2023-10-31 | 透明 | ＜1 | 71.81 | 135 | 4.7 |  |  | 合格
物源 | 长润发 | HW1008 | 200Kg/桶 | 15000 | 20231074 | 2023-10-30 | 2023-11-01 | 透明 | 2 | 61.42 | 17052 | 8.4 |  |  | 合格
物源 | 旭川 | NL3165 | 200Kg/桶 | 12200 | 20231072 | 2023-10-30 | 2023-11-01 | 透明 | ＜1 | 69.74 | 889 | 7.0 |  |  | 合格
物源 | 旭川 | NL3009-65 | 200Kg/桶 | 6000 | 20231080 | 2023-10-23 | 2023-11-01 | 透明 | ＜3 | 65.82 | 157 | 5.5 |  |  | 合格
物源 | 旭川 | NL3107 | 200Kg/桶 | 14000 | 20230993 | 2023-09-27 | 2023-11-01 | 透明 | 3 | 64.38 | 147 | 3.4 |  |  | 合格
物源 | 华达 | NL335 | 200Kg/桶 | 13800 | 20230577 | 2023-05-24 | 2023-11-01 | 透明 | ＜2 | 60.84 | 19 | 4.7 |  |  | 合格
物源 | 华达 | NL335 | 200Kg/桶 | 15000 | 20231017 | 2023-10-14 | 2023-11-01 | 透明 | ＜2 | 60.04 | 24 | 3.7 |  |  | 合格
物源 | 华达 | NL568 | 200Kg/桶 | 8800 | 20230856 | 2023-08-20 | 2023-11-01 | 透明 | ＜14 | 78.25 | 13 | 58.9 |  |  | 合格
物源 | 华达 | NL301H | 200Kg/桶 | 3000 | 20231054 | 2023-10-23 | 2023-11-01 | 透明 | ＜2 | 59.96 | 23 | 4.8 |  |  | 合格
物源 | 华达 | NL301H | 200Kg/桶 | 17000 | 20231053 | 2023-10-18 | 2023-11-01 | 透明 | 2 | 60.91 | 22 | 5.5 |  |  | 合格
物源 | 远洋 | NL387-6-70 | 200Kg/桶 | 13800 | 20230963 | 2023-09-17 | 2023-11-01 | 透明 | ＜1 | 69.91 | 40 | 5.4 |  |  | 合格
物源 | 华科 | NL3013 | 200Kg/桶 | 13200 | 20231055 | 2023-10-31 | 2023-11-01 | 透明 | ＜1 | 71.81 | 135 | 4.7 |  |  | 合格
物源 | 华科 | NL1380 | 200Kg/桶 | 9200 | 20230986 | 2023-09-28 | 2023-11-01 | 透明 | ＜1 | 78.47 |  | 54.1 |  |  | 合格
物源 | 明冠 | T203 | 200Kg/桶 | 15000 | 20231101 | 2023-11-01 | 2023-11-01 | 透明 | ＜1 | 65.70 | 3200 | 5.2 | 26.6 |  | 合格
物源 | 铭宇 | NL305B | 200Kg/桶 | 14400 | 20230226 | 2023-06-21 | 2023-11-01 | 透明 | ＜2 | 61.18 | 28 | 3.5 |  |  | 合格
物源 | 浩达 | NL3013 | 200Kg/桶 | 13200 | 20231055 | 2023-10-31 | 2023-11-01 | 透明 | ＜1 | 71.81 | 135 | 4.7 |  |  | 合格
物源 | 谢涛 | NL3070H | 200Kg/桶 | 12800 | 20231040 | 2023-10-18 | 2023-11-02 | 透明 | ＜2 | 70.46 | 936 | 7.9 |  |  | 合格
物源 | 谢涛 | NL9213-70 | 200Kg/桶 | 8000 | 20231079 | 2023-10-23 | 2023-11-02 | 透明 | 3 | 70.48 | 707 | 6.3 |  |  | 合格
物源 | 众创油漆 | NL3070P | 200Kg/桶 | 13600 | 202308104 | 2023-08-30 | 2023-11-02 | 透明 | ＜2 | 71.17 | 231 | 4.1 |  |  | 合格
物源 | 众创油漆 | NL3070P | 200Kg/桶 | 13400 | 202308103 | 2023-08-26 | 2023-11-02 | 透明 | ＜2 | 69.81 | 223 | 4.4 |  |  | 合格
物源 | 众创油漆 | NL3013 | 200Kg/桶 | 15200 | 20230806 | 2023-08-02 | 2023-11-02 | 透明 | ＜1 | 61.25 | 36 | 6.6 |  |  | 合格
物源 | 众创油漆 | NL3013 | 200Kg/桶 | 14800 | 20231076 | 2023-10-23 | 2023-11-02 | 透明 | ＜1 | 60.42 | 35 | 5.4 |  |  | 合格
物源 | 众创油漆 | NL301F | 200Kg/桶 | 17200 | 20231051 | 2023-10-16 | 2023-11-02 | 透明 | ＜2 | 61.53 | 21 | 4.3 |  |  | 合格
物源 | 众创油漆 | NL1685 | 200Kg/桶 | 4200 | 20231128 | 2023-11-02 | 2023-11-02 | 透明 | ＜1 | 51.32 | 8 | 73.7 |  |  | 合格
物源 | 众创油漆 | NL1380 | 200Kg/桶 | 9200 | 20230986 | 2023-09-28 | 2023-11-02 | 透明 | ＜1 | 78.47 |  | 54.1 |  |  | 合格
物源 | 众创油漆 | NL327M | 200Kg/桶 | 15000 | 20230832 | 2023-08-09 | 2023-11-02 | 透明 | ＜1 | 59.44 | 21 | 4.7 |  |  | 合格
物源 | 皱峰军 | NL1681 | 200Kg/桶 | 4200 | 20231128 | 2023-11-02 | 2023-11-02 | 透明 | ＜1 | 51.32 | 8 | 73.7 |  |  | 合格
物源 | 皱峰军 | NL1380 | 200Kg/桶 | 9200 | 20230986 | 2023-09-28 | 2023-11-02 | 透明 | ＜1 | 78.47 |  | 54.1 |  |  | 合格
物源 | 彦博 | NL362 | 200Kg/桶 | 15400 | 20231061 | 2023-10-14 | 2023-11-02 | 透明 | 1 | 60.15 | 18 | 3.8 |  |  | 合格
物源 | 彦博 | NL952 | 200Kg/桶 | 16000 | 20230228 | 2023-02-12 | 2023-11-02 | 透明 | ＜2 | 63.95 | 21 | 5.5 |  |  | 合格
物源 | 彦博 | NL1180 | 200Kg/桶 | 9200 | 20230986 | 2023-09-28 | 2023-11-02 | 透明 | ＜1 | 78.47 |  | 54.1 |  |  | 合格
物源 | 新瑞邦 | NL301F | 200Kg/桶 | 12000 | 20231049 | 2023-10-16 | 2023-11-02 | 透明 | ＜2 | 60.64 | 22 | 5.1 |  |  | 合格
物源 | 新瑞邦 | NL3888 | 200Kg/桶 | 15400 | 20230731 | 2023-07-20 | 2023-11-02 | 透明 | ＜2 | 56.63 | 36 | 7.8 |  |  | 合格
物源 | 新瑞邦 | NL380G | 200Kg/桶 | 12200 | 20230758 | 2023-07-25 | 2023-11-02 | 透明 | ＜1 | 80.04 | 78 | 8.3 |  |  | 合格
物源 | 艾普瑞 | NL3800 | 200Kg/桶 | 11800 | 20231011 | 2023-10-08 | 2023-11-03 | 透明 | ＜1 | 78.95 | 64 | 5.9 |  |  | 合格
物源 | 恒远 | NL301S | 200Kg/桶 | 11000 | 20231129 | 2023-11-02 | 2023-11-03 | 透明 | ＜2 | [5 empty] | 合格
物源 | 恒远 | NL108G | 200Kg/桶 | 12000 | 20231116 | 2023-11-02 | 2023-11-03 | 透明 | ＜1 | 79.24 | 171 | 7.9 |  |  | 合格
物源 | 捷润 | NL362 | 200Kg/桶 | 15400 | 20231061 | 2023-10-14 | 2023-11-03 | 透明 | 1 | 60.15 | 18 | 3.8 |  |  | 合格
物源 | 捷润 | NL387A | 200Kg/桶 | 16600 | 20231124 | 2023-11-02 | 2023-11-03 | 透明 | ＜1 | 60.76 | 20 | 3.4 |  |  | 合格
物源 | 帅虎 | NL301B | 200Kg/桶 | 7600 | 20231120 | 2023-11-03 | 2023-11-03 | 透明 | ＜2 | 61.04 | 21 | 5.8 |  |  | 合格
物源 | 永民 | NL3107 | 200Kg/桶 | 14000 | 20230993 | 2023-09-27 | 2023-11-03 | 透明 | 3 | 64.38 | 147 | 3.4 |  |  | 合格
物源 | 永民 | NL3160 | 200Kg/桶 | 14800 | 20231115 | 2023-11-01 | 2023-11-03 | 透明 | ＜2 | 59.96 | 214 | 3.8 |  |  | 合格
物源 | 娅宸 | NL301H | 200Kg/桶 | 15600 | 20231027 | 2023-10-07 | 2023-11-04 | 透明 | ＜2 | 60.33 | 20 | 4.8 |  |  | 合格
物源 | 娅宸 | NL618A | 200Kg/桶 | 5000 | 20230357 | 2023-03-08 | 2023-11-04 | 透明 | 2 | 46.51 | 39 | 0.4 |  |  | 合格
物源 | 李总 | NL3070-1 | 200Kg/桶 | 14200 | 20230210 | 2023-10-25 | 2023-11-04 | 透明 | ＜2 | 69.99 | 1192 | 6.9 |  |  | 合格
物源 | 伟邦 | NL3015 | 200Kg/桶 | 14800 | 20231064 | 2023-10-24 | 2023-11-04 | 透明 | ＜1 | 60.31 | 43 | 4.6 |  |  | 合格
物源 | 华科 | NL3013 | 200Kg/桶 | 13200 | 20231130 | 2023-11-04 | 2023-11-04 | 透明 | ＜1 | 71.52 | 128 | 5.7 |  |  | 合格
物源 | 华科 | NL1380 | 200Kg/桶 | 9200 | 20230986 | 2023-09-28 | 2023-11-04 | 透明 | ＜1 | 78.47 |  | 54.1 |  |  | 合格
物源 | 华科 | NL1380 | 200Kg/桶 | 9000 | 20230855 | 2023-08-18 | 2023-11-04 | 透明 | ＜1 | 78.95 |  | 54.6 |  |  | 合格
物源 | 华科 | NL1681 | 200Kg/桶 | 4200 | 20231128 | 2023-11-02 | 2023-11-04 | 透明 | ＜1 | 51.32 | 8 | 73.7 |  |  | 合格
物源 | 浩达 | NL3013 | 200Kg/桶 | 13200 | 20231130 | 2023-11-04 | 2023-11-04 | 透明 | ＜1 | 71.52 | 128 | 5.7 |  |  | 合格
物源 | 银河 | NL3010-70 | 200Kg/桶 | 13200 | 20231130 | 2023-11-04 | 2023-11-04 | 透明 | ＜1 | 71.52 | 128 | 5.7 |  |  | 合格
物源 | 银河 | NL301F | 200Kg/桶 | 16000 | 20231052 | 2023-10-16 | 2023-11-04 | 透明 | ＜3 | 60.86 | 21 | 5.2 |  |  | 合格
物源 | 欧尔美 | NL301T-5 | 200Kg/桶 | 13200 | 20231130 | 2023-11-04 | 2023-11-04 | 透明 | ＜1 | 71.52 | 128 | 5.7 |  |  | 合格
物源 | 东科 | R-115 | 200Kg/桶 | 15000 | 20231101 | 2023-11-01 | 2023-11-04 | 透明 | ＜1 | 65.70 | 39 | 5.2 |  |  | 合格
物源 | 刘康博 | NL3107 | 200Kg/桶 | 14000 | 20230993 | 2023-09-27 | 2023-11-04 | 透明 | 3 | 64.38 | 147 | 3.4 |  |  | 合格
物源 | 刘康博 | NL3107 | 200Kg/桶 | 13800 | 20231045 | 2023-10-14 | 2023-11-04 | 透明 | ＜3 | 65.93 | 152 | 3 |  |  | 合格
物源 | 刘康博 | NL3129-70 | 200Kg/桶 | 13400 | 20231057 | 2023-10-26 | 2023-11-04 | 透明 | ＜3 | 69.66 | 626 | 5.1 |  |  | 合格
物源 | 物源油漆 | NL301N | 200Kg/桶 | 12600 | 20230516 | 2023-05-06 | 2023-11-04 | 透明 | ＜12 | 64.94 | 34 | 5.5 |  |  | 合格
物源 | 物源油漆 | NL301S | 200Kg/桶 | 11000 | 20231129 | 2023-11-02 | 2023-11-04 | 透明 | ＜2 | 60.68 | 18 | 6.5 |  |  | 合格
物源 | 物源油漆 | NL301N | 200Kg/桶 | 13200 | 20230495 | 2023-04-30 | 2023-11-04 | 透明 | ＜10 | 65.25 | 30 | 7.3 |  |  | 合格
物源 | 美尔莉 | NL9520C | 200Kg/桶 | 15200 | 20230936 | 2023-09-13 | 2023-11-04 | 透明 | ＜3 | 61.87 | 29 | 4.7 |  |  | 合格
物源 | 美尔莉 | NL3070 | 200Kg/桶 | 13600 | 20220726 | 2023-07-30 | 2023-11-04 | 透明 | ＜2 | 71.17 | 231 | 4.1 |  |  | 合格
物源 | 美尔莉 | NL1681 | 200Kg/桶 | 4200 | 20231128 | 2023-11-02 | 2023-11-04 | 透明 | ＜1 | 51.32 | 8 | 73.7 |  |  | 合格
物源 | 赵总 | NL1681 | 200Kg/桶 | 4200 | 20231128 | 2023-11-02 | 2023-11-05 | 透明 | ＜1 | 51.32 | 8 | 73.7 |  |  | 合格
物源 | 欧尔美 | NL1681 | 200Kg/桶 | 4200 | 20231128 | 2023-11-02 | 2023-11-05 | 透明 | ＜1 | 51.32 | 8 | 73.7 |  |  | 合格
物源 | 欧尔美 | NL301T-5 | 200Kg/桶 | 13200 | 20231130 | 2023-11-04 | 2023-11-05 | 透明 | ＜1 | 71.52 | 128 | 5.7 |  |  | 合格
物源 | 华信 | NL3010-60 | 200Kg/桶 | 15000 | 20231122 | 2023-11-04 | 2023-11-05 | 透明 | ＜1 | 61.73 | 35 | 5.5 |  |  | 合格
物源 | 华信 | NL3010-60 | 200Kg/桶 | 14800 | 20231131 | 2023-11-05 | 2023-11-05 | 透明 | ＜1 | 60.46 | 34 | 5.1 |  |  | 合格
物源 | 物源油漆 | NL3013 | 200Kg/桶 | 13200 | 20231133 | 2023-11-05 | 2023-11-05 | 透明 | ＜1 | 71.41 | 149 | 4.5 |  |  | 合格
物源 | 美尔莉 | NL9520C | 200Kg/桶 | 15200 | 20230936 | 2023-09-13 | 2023-11-06 | 透明 | ＜3 | 61.87 | 29 | 4.7 |  |  | 合格
物源 | 华科 | NL3013 | 200Kg/桶 | 13200 | 20231133 | 2023-11-05 | 2023-11-06 | 透明 | ＜1 | 71.41 | 149 | 4.5 |  |  | 合格
物源 | 谢涛 | NL9213-70 | 200Kg/桶 | 13400 | 20231056 | 2023-10-31 | 2023-11-06 | 透明 | 2 | 69.59 | 558 | 6.2 |  |  | 合格
物源 | 谢涛 | NL3129-1 | 200Kg/桶 | 14200 | 20231070 | 2023-10-16 | 2023-11-06 | 透明 | 2 | 66.64 | 1122 | 6.2 |  |  | 合格
物源 | 谢涛 | NL3129-1 | 200Kg/桶 | 13800 | 20231071 | 2023-10-16 | 2023-11-06 | 透明 | 2 | 66.22 | 1251 | 4.4 |  |  | 合格
物源 | 欧尔美 | NL301T-5 | 200Kg/桶 | 13200 | 20231133 | 2023-11-05 | 2023-11-06 | 透明 | ＜1 | 71.41 | 149 | 4.5 |  |  | 合格
物源 | 欧尔美 | NL301T-5 | 200Kg/桶 | 13200 | 20231141 | 2023-11-06 | 2023-11-06 | 透明 | ＜1 | 71.77 | 124 | 5.3 |  |  | 合格
物源 | 谢总 | NL301T-75 | 200Kg/桶 | 5600 | 20231140 | 2023-11-06 | 2023-11-06 | 透明 | ＜2 | 70.78 | 22 | 3.1 |  |  | 合格
物源 | 吉鑫 | NL580 | 200Kg/桶 | 9870 | 202310002 | 2023-10-28 | 2023-11-06 | 透明 | ＜1 | 78.38 | 42 |  |  |  | 合格
物源 | 东科 | NL358-60 | 200Kg/桶 | 16300 | 20230946 | 2023-09-18 | 2023-11-06 | 透明 | ＜1 | 60.72 | 19 | 3.5 |  |  | 合格
物源 | 谢总 | NL396C | 200Kg/桶 | 15600 | 20231063 | 2023-10-24 | 2023-11-06 | 透明 | ＜1 | 60.79 | 34 | 4.6 |  |  | 合格
物源 | 长润发 | HW1007 | 200Kg/桶 | 13800 | 20231045 | 2023-10-14 | 2023-11-07 | 透明 | ＜3 | 65.93 | 14918 | 3 |  |  | 合格
物源 | 凌泰 | 7228 | 200Kg/桶 | 9100 | 20230722 | 2023-07-07 | 2023-11-07 | 透明 | ＜1 | 79.92 |  | 52.6 |  |  | 合格
物源 | 佳诚 | NL302 | 200Kg/桶 | 6600 | 20231136 | 2023-11-05 | 2023-11-07 | 透明 | ＜2 | 61.40 | 30 | 11.0 |  |  | 合格
物源 | 佳诚 | NL3015 | 200Kg/桶 | 15000 | 20231142 | 2023-11-07 | 2023-11-07 | 透明 | ＜1 | 60.23 | 35 | 5.4 |  |  | 合格
物源 | 同赢 | NL3129-70 | 200Kg/桶 | 13400 | 20231056 | 2023-10-31 | 2023-11-07 | 透明 | 2 | 69.59 | 558 | 6.2 |  |  | 合格
物源 | 同赢 | NL3129-70 | 200Kg/桶 | 8000 | 20231068 | 2023-10-23 | 2023-11-07 | 透明 | ＜3 | 70.64 | 701 | 5.9 |  |  | 合格
物源 | 科畅达 | NL301H | 200Kg/桶 | 15600 | 20231027 | 2023-10-07 | 2023-11-07 | 透明 | ＜2 | 60.33 | 20 | 4.8 |  |  | 合格
物源 | 科畅达 | NL3098A | 200Kg/桶 | 11400 | 20230833 | 2023-08-16 | 2023-11-07 | 透明 | ＜1 | 61.15 | 21 | 5.2 |  |  | 合格
物源 | 帅虎 | NL301B | 200Kg/桶 | 17000 | 20231053 | 2023-10-18 | 2023-11-08 | 透明 | 2 | 60.91 | 22 | 5.5 |  |  | 合格
物源 | 帅虎 | NL3010-70 | 200Kg/桶 | 13200 | 20231141 | 2023-11-06 | 2023-11-08 | 透明 | ＜1 | 71.77 | 124 | 5.3 |  |  | 合格
物源 | 彦博 | NL952 | 200Kg/桶 | 5000 | 20231135 | 2023-11-05 | 2023-11-08 | 透明 | ＜1 | 63.88 | 21 | 4.9 |  |  | 合格
物源 | 高海龙 | 足进剂K-6021 | 200Kg/桶 | 4200 | 20231134 | 2023-11-04 | 2023-11-08 | 透明 | ＜1 | 51.46 | 9 | 77.5 |  |  | 合格
物源 | 润丰 | NL320P | 200Kg/桶 | 6600 | 20231136 | 2023-11-05 | 2023-11-08 | 透明 | ＜2 | 61.40 | 30 | 11.0 |  |  | 合格
物源 | 华达 | NL301H | 1000Kg/桶 | 17000 | 20231053 | 2023-10-18 | 2023-11-09 | 透明 | 2 | 60.91 | 22 | 5.5 |  |  | 合格
物源 | 华达 | NL301H | 1000Kg/桶 | 17000 | 20231127 | 2023-11-09 | 2023-11-09 | 透明 | ＜2 | 61.22 | 20 | 5.0 |  |  | 合格
物源 | 华达 | NL335 | 1000Kg/桶 | 17000 | 20231009 | 2023-10-31 | 2023-11-09 | 透明 | ＜2 | 60.26 | 18 | 4.9 |  |  | 合格
物源 | 华达 | NL335 | 1000Kg/桶 | 16400 | 20230801 | 2023-08-03 | 2023-11-09 | 透明 | ＜2 | 60.79 | 17 | 4.5
物源 | 华达 | NL568 | 200Kg/桶 | 5000 | 20231138 | 2023-11-07 | 2023-11-09 | 透明 | ＜14 | 78.58 | 10 | 64.1 |  |  | 合格
物源 | 江苏中来 | PR01 | 200Kg/桶 | 15000 | 20231101 | 2023-11-01 | 2023-11-09 | 透明 | ＜1 | 65.70 | 39 | 5.2 |  |  | 合格
物源 | 江苏中来 | PR01 | 200Kg/桶 | 14600 | 20231103 | 2023-11-01 | 2023-11-09 | 透明 | ＜1 | 66.19 | 40 | 5.1 |  |  | 合格
物源 | 江苏中来 | PR01 | 200Kg/桶 | 14200 | 20231104 | 2023-11-01 | 2023-11-09 | 透明 | ＜1 | 65.74 | 38 | 5.1 |  |  | 合格
物源 | 众创 | NL327M | 200Kg/桶 | 15000 | 20231121 | 2023-11-09 | 2023-11-09 | 透明 | ＜1 | 60.16 | 17 | 4.0 |  |  | 合格
物源 | 伟邦 | NL3015 | 200Kg/桶 | 15000 | 20231142 | 2023-11-07 | 2023-11-09 | 透明 | ＜1 | 60.23 | 35 | 5.4 |  |  | 合格
物源 | 谢总 | NL301B | 200Kg/桶 | 17000 | 20231127 | 2023-11-09 | 2023-11-09 | 透明 | ＜2 | 61.22 | 20 | 5.0 |  |  | 合格
物源 | 齐昊 | NL173-60 | 200Kg/桶 | 16400 | 20231008 | 2023-10-29 | 2023-11-09 | 透明 | ＜1 | 60.31 | 18 | 4.5 |  |  | 合格
物源 | 齐昊 | NL173-60 | 200Kg/桶 | 16200 | 20231010 | 2023-10-30 | 2023-11-09 | 透明 | 1 | 60.03 | 18 | 4.5 |  |  | 合格
物源 | 齐昊 | NL173-60 | 200Kg/桶 | 16200 | 20231139 | 2023-11-09 | 2023-11-09 | 透明 | ＜1 | 61.70 | 18 | 4.7 |  |  | 合格
物源 | 鑫双汇 | NL301A | 200Kg/桶 | 17000 | 20231127 | 2023-11-09 | 2023-11-09 | 透明 | ＜2 | 61.22 | 20 | 5.0 |  |  | 合格
物源 | 彦博 | NL952 | 200Kg/桶 | 5000 | 20231135 | 2023-11-05 | 2023-11-10 | 透明 | ＜1 | 63.88 | 21 | 4.9 |  |  | 合格
物源 | 华美盛 | NL301E | 200Kg/桶 | 6400 | 20231157 | 2023-11-10 | 2023-11-10 | 透明 | ＜2 | 61.36 | 23 | 4.2 |  |  | 合格
物源 | 帅虎 | NL301B | 200Kg/桶 | 6400 | 20231157 | 2023-11-10 | 2023-11-10 | 透明 | ＜2 | 61.36 | 23 | 4.2 |  |  | 合格
物源 | 帅虎 | NL301N-75 | 200Kg/桶 | 13200 | 20231151 | 2023-11-09 | 2023-11-10 | 透明 | ＜10 | 74.17 | 48 | 6.2 |  |  | 合格
物源 | 美尔莉 | NL9520C | 200Kg/桶 | 15400 | 20231119 | 2023-11-10 | 2023-11-10 | 透明 | 2 | 60.71 | 26 | 4.7 |  |  | 合格
物源 | 谢总 | NL3013 | 200Kg/桶 | 13200 | 20231141 | 2023-11-06 | 2023-11-10 | 透明 | ＜1 | 71.77 | 124 | 5.3 |  |  | 合格
物源 | 谢总 | NL3013 | 200Kg/桶 | 13000 | 20231146 | 2023-11-10 | 2023-11-10 | 透明 | ＜1 |  | 117 | 4.6 |  |  | 合格
物源 | 仁乐 | NL7130M | 200Kg/桶 | 5400 | 20231137 | 2023-11-06 | 2023-11-11 | 透明 | 10 | 61.86 | 16 | 0.24 |  |  | 合格
物源 | 仁乐 | NL7130M | 200Kg/桶 | 5400 | 20231150 | 2023-11-08 | 2023-11-11 | 透明 | 10 | 61.79 | 14 | 0.17 |  |  | 合格
物源 | 恒远 | NL301S | 200Kg/桶 | 8000 | 20231171 | 2023-11-11 | 2023-11-11 | 透明 | ＜1 | 61.08 | 23 | 5.4 |  |  | 合格
物源 | 夕颜 | NL301A | 200Kg/桶 | 16200 | 20231132 | 2023-11-11 | 2023-11-11 | 透明 | ＜2 | 61.82 | 20 | 4.5 |  |  | 合格
物源 | 夕颜 | NL301A | 200Kg/桶 | 6400 | 20231159 | 2023-11-10 | 2023-11-11 | 透明 | ＜2 | 61.41 | 21 | 4.5 |  |  | 合格
物源 | 鑫双汇 | NL301A | 200Kg/桶 | 16200 | 20231132 | 2023-11-11 | 2023-11-11 | 透明 | ＜2 | 61.82 | 20 | 4.5 |  |  | 合格
物源 | 双鑫 | NL325 | 200Kg/桶 | 16800 | 20231060 | 2023-10-23 | 2023-11-11 | 透明 | ＜2 | 60.73 | 20 | 4.0 |  |  | 合格
物源 | 华联 | NL325 | 200Kg/桶 | 16200 | 20231010 | 2023-10-30 | 2023-11-11 | 透明 | 1 | 60.03 | 18 | 4.5 |  |  | 合格
物源 | 洵涂 | NL1387A | 200Kg/桶 | 11200 | 20230902 | 2023-09-02 | 2023-11-12 | 透明 | ＜1 | 80.62 | 9 | 2.7 |  |  | 合格
物源 | 帅虎 | NL301B | 200Kg/桶 | 16200 | 20231132 | 2023-11-11 | 2023-11-12 | 透明 | ＜2 | 61.82 | 20 | 4.5 |  |  | 合格
物源 | 帅虎 | NL301B | 200Kg/桶 | 17000 | 20231148 | 2023-11-12 | 2023-11-12 | 透明 | ＜1 | 61.66 | 18 | 4.2 |  |  | 合格
物源 | 美尔莉 | NL1681 | 200Kg/桶 | 4200 | 20231134 | 2023-11-04 | 2023-11-12 | 透明 | ＜1 | 51.46 | 9 | 77.5 |  |  | 合格
物源 | 秦篆 | WX-J804 | 200Kg/桶 | 12600 | 20230892 | 2023-08-26 | 2023-11-12 | 透明 | ＜1 | 69.40 | 4146 | 6.7 |  |  | 合格
物源 | 秦篆 | WX-J804 | 200Kg/桶 | 12600 | 20231164 | 2023-11-12 | 2023-11-12 | 透明 | ＜1 | 69.89 | 3614 | 6.7 |  |  | 合格
物源 | 物源油漆 | NL3015 | 200Kg/桶 | 14600 | 20231165 | 2023-11-12 | 2023-11-12 | 透明 | ＜1 | 61.28 | 32 | 7.9 |  |  | 合格
物源 | 李总 | NL326W | 200Kg/桶 | 5600 | 20231156 | 2023-11-12 | 2023-11-12 | 透明 | 1 | 70.55 | 205 | 31.4 |  |  | 合格
物源 | 李总 | NL1681 | 200Kg/桶 | 4200 | 20231128 | 2023-11-02 | 2023-11-12 | 透明 | ＜1 | 51.32 | 8 | 73.7 |  |  | 合格
物源 | 东科 | R130 | 200Kg/桶 | 14000 | 20230733 | 2023-07-18 | 2023-11-12 | 透明 | ＜1 | 57.22 | 37 | 3.7 |  |  | 合格
物源 | 银河 | NL3010-70 | 200Kg/桶 | 13000 | 20231146 | 2023-11-10 | 2023-11-12 | 透明 | ＜1 | 71.25 | 117 | 4.6 |  |  | 合格
物源 | 银河 | NL301F | 200Kg/桶 | 17000 | 20231148 | 2023-11-12 | 2023-11-12 | 透明 | ＜2 | 61.66 | 18 | 4.2 |  |  | 合格
物源 | 恒远 | NL301S | 200Kg/桶 | 8000 | 20231155 | 2023-11-13 | 2023-11-13 | 透明 | ＜3 | 61.46 | 18 | 5.1 |  |  | 合格
物源 | 双鑫 | NL325 | 200Kg/桶 | 16800 | 20231060 | 2023-10-23 | 2023-11-13 | 透明 | ＜2 | 60.73 | 20 | 4.0 |  |  | 合格
物源 | 欧尔美 | NL301T-5 | 200Kg/桶 | 13000 | 20231146 | 2023-11-10 | 2023-11-13 | 透明 | ＜1 | 71.25 | 117 | 4.6 |  |  | 合格
物源 | 欧尔美 | NL1080 | 200Kg/桶 | 5075 | 20231118 | 2023-11-10 | 2023-11-13 | 透明 | ＜1 | 78.66 |  | 54.7 |  |  | 合格
物源 | 旭川 | NL3009-65 | 200Kg/桶 | 6000 | 20231080 | 2023-10-23 | 2023-11-13 | 透明 | ＜3 | 65.82 | 157 | 5.5 |  |  | 合格
物源 | 旭川 | NL3009-65 | 200Kg/桶 | 9000 | 20231174 | 2023-11-13 | 2023-11-13 | 透明 | 3 | 65.36 |  | 4.6 |  |  | 合格
物源 | 东科 | 883-2A | 200Kg/桶 | 16600 | 20230895 | 2023-09-01 | 2023-11-13 | 透明 | ＜1 | 65.33 | 32 | 5.1 |  |  | 合格
物源 | 东科 | 883-2A | 200Kg/桶 | 14600 | 20230930 | 2023-09-13 | 2023-11-13 | 透明 | ＜1 | 65.11 | 28 | 5.3 |  |  | 合格
物源 | 亚泰 | A-A81 | 200Kg/桶 | 4200 | 20231134 | 2023-11-04 | 2023-11-13 | 透明 | ＜1 | 51.46 | 9 | 77.5 |  |  | 合格
物源 | 恒远 | NL108G | 200Kg/桶 | 12000 | 20231116 | 2023-11-02 | 2023-11-13 | 透明 | ＜1 | 79.24 | 171 | 7.9 |  |  | 合格
物源 | 陶总 | NL1681 | 200Kg/桶 | 4200 | 20231128 | 2023-11-02 | 2023-11-14 | 透明 | ＜1 | 51.32 | 8 | 73.7 |  |  | 合格
物源 | 陶总 | NL301F | 200Kg/桶 | 17200 | 20231051 | 2023-10-16 | 2023-11-14 | 透明 | ＜2 | 61.53 | 21 | 4.3 |  |  | 合格
物源 | 陶总 | NL301F | 200Kg/桶 | 17000 | 20231148 | 2023-11-12 | 2023-11-14 | 透明 | ＜2 | 61.66 | 18 | 4.2 |  |  | 合格
物源 | 宣晨 | XC1535 | 200Kg/桶 | 10400 | 20231126 | 2023-11-11 | 2023-11-14 | 透明 | ＜2 | 73.98 | 113 | 30.8 |  |  | 合格
物源 | 浩达 | NL3013 | 200Kg/桶 | 13000 | 20231146 | 2023-11-10 | 2023-11-14 | 透明 | ＜1 | 71.25 | 117 | 4.6 |  |  | 合格
物源 | 浩达 | NL3013 | 200Kg/桶 | 6400 | 20231147 | 2023-11-14 | 2023-11-14 | 透明 | ＜1 | 70.83 | 104 | 4.3 |  |  | 合格
物源 | 南邦 | NL1380 | 200Kg/桶 | 5075 | 20231118 | 2023-11-10 | 2023-11-14 | 透明 | ＜1 | 78.66 |  | 54.7 |  |  | 合格
物源 | 谢涛 | NL9213-70 | 200Kg/桶 | 13200 | 20231152 | 2023-11-11 | 2023-11-15 | 透明 | 3 | 70.44 | 678 | 4.7 |  |  | 合格
物源 | 新瑞邦 | NL301F | 200Kg/桶 | 16800 | 20231162 | 2023-11-14 | 2023-11-15 | 透明 | ＜2 | 61.16 | 17 | 4.2 |  |  | 合格
物源 | 谢总 | NL301B | 200Kg/桶 | 17000 | 20231148 | 2023-11-12 | 2023-11-15 | 透明 | ＜2 | 61.66 | 18 | 4.2 |  |  | 合格
物源 | 众创油漆 | NL3070P | 200Kg/桶 | 13600 | 202308104 | 2023-08-30 | 2023-11-15 | 透明 | ＜2 | 71.17 | 231 | 4.1 |  |  | 合格
物源 | 恒远 | NL108G | 200Kg/桶 | 11800 | 20231123 | 2023-11-04 | 2023-11-15 | 透明 | ＜1 | 79.04 | 280 | 9 |  |  | 合格
物源 | 联众 | NL301B | 200Kg/桶 | 17000 | 20231148 | 2023-11-12 | 2023-11-16 | 透明 | ＜2 | 61.66 | 18 | 4.2 |  |  | 合格
物源 | 旭川 | NL3070H | 200Kg/桶 | 12800 | 20231040 | 2023-10-18 | 2023-11-16 | 透明 | ＜2 | 70.46 | 936 | 7.9 |  |  | 合格
物源 | 白总 | NL3070-1 | 200Kg/桶 | 13200 | 20231041 | 2023-10-15 | 2023-11-16 | 透明 | ＜1 | 70.94 | 1062 | 10.4 |  |  | 合格
物源 | 永民 | NL3160 | 200Kg/桶 | 14800 | 20231115 | 2023-11-01 | 2023-11-16 | 透明 | ＜2 | 59.96 | 214 | 3.8 |  |  | 合格
物源 | 永民 | NL3107 | 200Kg/桶 | 14000 | 20231145 | 2023-11-14 | 2023-11-16 | 透明 | ＜4 | 66.15 | 164 | 3.0 |  |  | 合格
物源 | 利雅 | NL173-60 | 200Kg/桶 | 16200 | 20231139 | 2023-11-09 | 2023-11-16 | 透明 | ＜1 | 61.70 | 18 | 4.7 |  |  | 合格
物源 | 利雅 | NL173-60 | 200Kg/桶 | 16000 | 20231172 | 2023-11-13 | 2023-11-16 | 透明 | ＜1 | 59.59 | 16 | 4.0 |  |  | 合格
物源 | 恒远 | NL108G | 200Kg/桶 | 11800 | 20231123 | 2023-11-04 | 2023-11-16 | 透明 | ＜1 | 79.04 | 280 | 9 |  |  | 合格
物源 | 华达 | NL301H | 200Kg/桶 | 16000 | 20231149 | 2023-11-12 | 2023-11-16 | 透明 | ＜3 | 60.69 | 20 | 5.0 |  |  | 合格
物源 | 华达 | NL335 | 200Kg/桶 | 17000 | 20231009 | 2023-10-31 | 2023-11-16 | 透明 | ＜2 | 60.26 | 18 | 4.9 |  |  | 合格
物源 | 华达 | NL568 | 200Kg/桶 | 5000 | 20231138 | 2023-11-07 | 2023-11-16 | 透明 | ＜14 | 78.58 | 10 | 64.1 |  |  | 合格
物源 | 韩总 | NL3120 | 200Kg/桶 | 16600 | 20231058 | 2023-10-25 | 2023-11-17 | 透明 | ＜2 | 55.42 | 26 | 5.2 |  |  | 合格
物源 | 韩总 | NL320S | 200Kg/桶 | 15200 | 20230888 | 2023-08-25 | 2023-11-17 | 透明 | ＜1 | 60.35 | 27 | 6.5 |  |  | 合格
物源 | 汉氏 | NL3013 | 200Kg/桶 | 6400 | 20231147 | 2023-11-14 | 2023-11-17 | 透明 | ＜1 | 70.83 | 104 | 4.3 |  |  | 合格
物源 | 伟邦 | NL3015 | 200Kg/桶 | 14600 | 20231165 | 2023-11-12 | 2023-11-17 | 透明 | ＜1 | 61.28 | 32 | 7.9 |  |  | 合格
物源 | 沅冠 | NL387-3 | 200Kg/桶 | 16600 | 20231124 | 2023-11-02 | 2023-11-17 | 透明 | ＜1 | 60.76 | 20 | 3.4 |  |  | 合格
物源 | 荃辰 | NL3129-70 | 200Kg/桶 | 5000 | 20231166 | 2023-11-13 | 2023-11-17 | 透明 | ＜4 | 71.32 | 601 | 4.7 |  |  | 合格
物源 | 帅虎 | NL301B | 200Kg/桶 | 16800 | 20231162 | 2023-11-14 | 2023-11-17 | 透明 | ＜2 | 61.16 | 17 | 4.2 |  |  | 合格
物源 | 帅虎 | NL301B | 200Kg/桶 | 17000 | 20231148 | 2023-11-12 | 2023-11-17 | 透明 | ＜2 | 61.66 | 18 | 4.2 |  |  | 合格
物源 | 华科 | NL3015 | 200Kg/桶 | 14600 | 20231165 | 2023-11-12 | 2023-11-18 | 透明 | ＜1 | 61.28 | 32 | 7.9 |  |  | 合格
物源 | 赵总 | NL9520C | 200Kg/桶 | 15400 | 20231119 | 2023-11-10 | 2023-11-18 | 透明 | 2 | 60.71 | 26 | 4.7 |  |  | 合格
物源 | 赵总 | NL301N-75 | 200Kg/桶 | 11600 | 20231170 | 2023-11-13 | 2023-11-18 | 透明 | 6 | 73.35 | 31 | 4.4 |  |  | 合格
物源 | 赵总 | NL1681 | 200Kg/桶 | 4000 | 20231177 | 2023-11-17 | 2023-11-18 | 透明 | 2 | 51.66 | 9 | 77.0 |  |  | 合格
物源 | 刘康博 | NL3735-60 | 200Kg/桶 | 15000 | 20230717 | 2023-07-05 | 2023-11-18 | 透明 | ＜2 | 59.35 | 110 | 5.6 |  |  | 合格
物源 | 刘康博 | NL3129-70 | 200Kg/桶 | 5000 | 20231166 | 2023-11-13 | 2023-11-18 | 透明 | 3 | 71.32 | 601 | 4.7 |  |  | 合格
物源 | 刘康博 | NL3129-70 | 200Kg/桶 | 13200 | 20231152 | 2023-11-11 | 2023-11-18 | 透明 | 3 | 70.44 | 678 | 4.7 |  |  | 合格
物源 | 刘康博 | NL3165 | 200Kg/桶 | 12200 | 20231072 | 2023-10-30 | 2023-11-18 | 透明 | ＜1 | 69.74 | 889 | 7.0 |  |  | 合格
物源 | 姚继伟 | NL327 | 200Kg/桶 | 7000 | 20231163 | 2023-11-13 | 2023-11-18 | 透明 | ＜2 | 60.98 | 18 | 5.6 |  |  | 合格
物源 | 左总 | NL3209 | 200Kg/桶 | 6600 | 20231136 | 2023-11-05 | 2023-11-18 | 透明 | ＜2 | 61.40 | 30 | 11.0 |  |  | 合格
物源 | 谢涛 | NL3070H | 200Kg/桶 | 13000 | 20230913 | 2023-09-04 | 2023-11-19 | 透明 | ＜2 | 71.11 | 1086 | 6.4 |  |  | 合格
物源 | 谢涛 | NL3070H | 200Kg/桶 | 13000 | 20230923 | 2023-09-27 | 2023-11-19 | 透明 | ＜2 | 71.50 | 1030 | 8.7 |  |  | 合格
物源 | 谢涛 | NL3129-1 | 200Kg/桶 | 13800 | 20231071 | 2023-10-16 | 2023-11-19 | 透明 | 2 | 66.22 | 1251 | 4.4 |  |  | 合格
物源 | 永民 | NL3160 | 200Kg/桶 | 14800 | 20231115 | 2023-11-01 | 2023-11-19 | 透明 | ＜2 | 59.96 | 214 | 3.8 |  |  | 合格
物源 | 物源油漆 | NL325 | 200Kg/桶 | 16800 | 20231060 | 2023-10-23 | 2023-11-19 | 透明 | ＜2 | 60.73 | 20 | 4.0 |  |  | 合格
物源 | 仁乐 | NL7130M | 200Kg/桶 | 5400 | 20231150 | 2023-11-08 | 2023-11-20 | 透明 | 10 | 61.79 | 14 | 0.17 |  |  | 合格
物源 | 夕颜 | NL301A | 200Kg/桶 | 17000 | 20231148 | 2023-11-12 | 2023-11-20 | 透明 | ＜2 | 61.66 | 18 | 4.2 |  |  | 合格
物源 | 夕颜 | NL301A | 200Kg/桶 | 7000 | 20231163 | 2023-11-13 | 2023-11-20 | 透明 | ＜2 | 60.98 | 18 | 5.6 |  |  | 合格
物源 | 鑫双汇 | NL301A | 200Kg/桶 | 7000 | 20231163 | 2023-11-13 | 2023-11-20 | 透明 | ＜2 | 60.98 | 18 | 5.6 |  |  | 合格
物源 | 鑫双汇 | NL301A | 200Kg/桶 | 17000 | 20231178 | 2023-11-20 | 2023-11-20 | 透明 | 3 | 61.22 | 16 | 4.0 |  |  | 合格
物源 | 恒远 | NL108G | 200Kg/桶 | 12200 | 20231197 | 2023-11-20 | 2023-11-20 | 透明 | ＜1 | 78.86 | 232 | 7.4 |  |  | 合格
物源 | 明冠 | T203 | 200Kg/桶 | 15000 | 20231101 | 2023-11-01 | 2023-11-21 | 透明 | ＜1 | 65.70 | 3200 | 5.2 | 26.6 |  | 合格
物源 | 欧尔美 | NL301T-5 | 200Kg/桶 | 6400 | 20231147 | 2023-11-14 | 2023-11-21 | 透明 | ＜1 | 70.83 | 104 | 4.3 |  |  | 合格
物源 | 欧尔美 | NL301T-5 | 200Kg/桶 | 13000 | 20231195 | 2023-11-21 | 2023-11-21 | 透明 | ＜1 | 70.88 | 95 | 6.4 |  |  | 合格
物源 | 欧尔美 | NL1681 | 200Kg/桶 | 4000 | 20231177 | 2023-11-17 | 2023-11-21 | 透明 | 2 | 51.66 | 9 | 77.0 |  |  | 合格
物源 | 捷润 | NL362 | 200Kg/桶 | 15400 | 20231061 | 2023-10-14 | 2023-11-22 | 透明 | 1 | 60.15 | 18 | 3.8 |  |  | 合格
物源 | 捷润 | NL362 | 200Kg/桶 | 15400 | 20231191 | 2023-11-22 | 2023-11-22 | 透明 | ＜2 | 60.41 | 16 | 3.3 |  |  | 合格
物源 | 银河铝业 | NL301F | 200Kg/桶 | 7000 | 20231163 | 2023-11-13 | 2023-11-22 | 透明 | ＜2 | 60.98 | 18 | 5.6 |  |  | 合格
物源 | 银河铝业 | NL301F | 200Kg/桶 | 16800 | 20231179 | 2023-11-22 | 2023-11-22 | 透明 | ＜2 | [5 empty] | 合格
物源 | 银河铝业 | NL3010-70 | 200Kg/桶 | 13000 | 20231195 | 2023-11-21 | 2023-11-22 | 透明 | ＜1 | 70.88 | 95 | 6.4 |  |  | 合格
物源 | 帅虎 | NL3010-70 | 200Kg/桶 | 13000 | 20231195 | 2023-11-21 | 2023-11-22 | 透明 | ＜1 | 70.88 | 95 | 6.4 |  |  | 合格
物源 | 帅虎 | NL301B | 200Kg/桶 | 16800 | 20231179 | 2023-11-22 | 2023-11-22 | 透明 | ＜2 | 61.34 | 17 | 4.6 |  |  | 合格
物源 | 物源油漆 | NL301T-75 | 200Kg/桶 | 6200 | 20231143 | 2023-11-06 | 2023-11-22 | 透明 | ＜3 | 73.71 | 24 | 3.1 |  |  | 合格
物源 | 物源油漆 | NL1681 | 200Kg/桶 | 4000 | 20231177 | 2023-11-17 | 2023-11-22 | 透明 | 2 | 51.66 | 9 | 77.0 |  |  | 合格
物源 | 晨辉 | NL3129C | 200Kg/桶 | 15600 | 20231153 | 2023-11-12 | 2023-11-22 | 透明 | ＜3 | 61.91 | 78 | 4.1 |  |  | 合格
物源 | 晨辉 | NL3770 | 200Kg/桶 | 12800 | 20230921 | 2023-09-05 | 2023-11-22 | 透明 | ＜1 | 71.42 | 938 | 7.0 |  |  | 合格
物源 | 秦篆 | WX-J804 | 200Kg/桶 | 12600 | 20231164 | 2023-11-12 | 2023-11-23 | 透明 | ＜1 | 69.89 | 3614 | 6.7 |  |  | 合格
物源 | 秦篆 | WX-J804 | 200Kg/桶 | 12400 | 20231192 | 2023-11-23 | 2023-11-23 | 透明 | ＜1 | 69.14 | 4936 | 6.8 |  |  | 合格
物源 | 帅虎 | NL301N-75 | 200Kg/桶 | 12600 | 20231193 | 2023-11-23 | 2023-11-23 | 透明 | ＜10 | 73.88 | 27 | 3.8 |  |  | 合格
物源 | 洵涂 | NL1387A | 200Kg/桶 | 11200 | 20230902 | 2023-09-02 | 2023-11-23 | 透明 | ＜1 | 80.62 | 9 | 2.7 |  |  | 合格
物源 | 科畅达 | NL3098A | 200Kg/桶 | 11400 | 20230833 | 2023-08-16 | 2023-11-23 | 透明 | ＜1 | 61.15 | 21 | 5.2 |  |  | 合格
物源 | 科畅达 | NL301H | 200Kg/桶 | 74000 | 20231168 | 2023-11-14 | 2023-11-23 | 透明 | ＜2 | 60.32 | 17 | 4.3 |  |  | 合格
物源 | 伟邦 | NL3015 | 200Kg/桶 | 14600 | 20231165 | 2023-11-12 | 2023-11-23 | 透明 | ＜1 | 61.28 | 32 | 7.9 |  |  | 合格
物源 | 夕颜 | NL301A | 200Kg/桶 | 16800 | 20231179 | 2023-11-22 | 2023-11-23 | 透明 | ＜2 | 61.34 | 17 | 4.6 |  |  | 合格
物源 | 华科 | NL3015 | 200Kg/桶 | 14600 | 20231165 | 2023-11-12 | 2023-11-23 | 透明 | ＜1 | 61.28 | 32 | 7.9 |  |  | 合格
物源 | 涂品汇 | NL3070H | 200Kg/桶 | 13000 | 20230923 | 2023-09-27 | 2023-11-23 | 透明 | ＜2 | 71.50 | 1030 | 8.7 |  |  | 合格
物源 | 涂品汇 | NL3070H | 200Kg/桶 | 13000 | 202311105 | 2023-11-23 | 2023-11-23 | 透明 | ＜2 | 70.76 | 1027 | 6.8 |  |  | 合格
物源 | 涂品汇 | NL3129-70 | 200Kg/桶 | 13400 | 202311108 | 2023-11-22 | 2023-11-23 | 透明 | 3 | 71.88 | 640 | 4.3 |  |  | 合格
物源 | 谢涛 | NL9213-70 | 200Kg/桶 | 13400 | 202311107 | 2023-11-21 | 2023-11-23 | 透明 | 3 | 71.48 | 708 | 4.8 |  |  | 合格
物源 | 欧尔美 | NL301T-5 | 200Kg/桶 | 13400 | 20231196 | 2023-11-23 | 2023-11-23 | 透明 | ＜1 | 71.18 | 101 | 4.8 |  |  | 合格
物源 | 欧尔美 | 密着剂3013 | 200Kg/桶 | 4000 | 20231177 | 2023-11-17 | 2023-11-23 | 透明 | 2 | 51.66 | 9 | 77.0 |  |  | 合格
物源 | 众创油漆 | NL301F | 200Kg/桶 | 17000 | 20231178 | 2023-11-20 | 2023-11-24 | 透明 | 3 | 61.22 | 16 | 4.0 |  |  | 合格
物源 | 众创油漆 | NL301F | 200Kg/桶 | 16800 | 20231179 | 2023-11-22 | 2023-11-24 | 透明 | ＜2 | 61.34 | 17 | 4.6 |  |  | 合格
物源 | 众创油漆 | NL327M | 200Kg/桶 | 15000 | 20231121 | 2023-11-09 | 2023-11-24 | 透明 | ＜1 | 60.16 | 17 | 4.0 |  |  | 合格
物源 | 众创油漆 | NL1685 | 200Kg/桶 | 4000 | 20231177 | 2023-11-17 | 2023-11-24 | 透明 | 2 | 51.66 | 9 | 77.0 |  |  | 合格
物源 | 众创油漆 | NL1380 | 200Kg/桶 | 5075 | 20231118 | 2023-11-10 | 2023-11-24 | 透明 | ＜1 | 78.66 |  | 54.7 |  |  | 合格
物源 | 众创油漆 | NL3070P | 200Kg/桶 | 13600 | 202308104 | 2023-08-30 | 2023-11-24 | 透明 | ＜2 | 71.17 | 231 | 4.1 |  |  | 合格
物源 | 铭宇 | NL305B | 200Kg/桶 | 14400 | 20230226 | 2023-06-21 | 2023-11-24 | 透明 | ＜2 | 61.18 | 28 | 3.5 |  |  | 合格
物源 | 李总 | NL3070-1 | 200Kg/桶 | 14200 | 20230210 | 2023-10-25 | 2023-11-24 | 透明 | ＜2 | 69.99 | 1192 | 6.9 |  |  | 合格
物源 | 杨玉河 | NL1681 | 200Kg/桶 | 4000 | 20231177 | 2023-11-17 | 2023-11-24 | 透明 | 2 | 51.66 | 9 | 77.0 |  |  | 合格
物源 | 长润发 | HW1008 | 200Kg/桶 | 15000 | 20231074 | 2023-10-30 | 2023-11-24 | 透明 | 2 | 61.42 | 17052 | 8.4 |  |  | 合格
物源 | 永民 | NL3160 | 200Kg/桶 | 14800 | 20231115 | 2023-11-01 | 2023-11-24 | 透明 | ＜2 | 59.96 | 214 | 3.8 |  |  | 合格
物源 | 恒丽源 | NL1681 | 200Kg/桶 | 4000 | 202311115 | 2023-11-25 | 2023-11-25 | 透明 | ＜1 | 51.91 | 11 | 71.8 |  |  | 合格
物源 | 亘元 | NL301H | 1000Kg/桶 | 16000 | 20231149 | 2023-11-12 | 2023-11-25 | 透明 | ＜3 | 60.69 | 20 | 5.0 |  |  | 合格
物源 | 亘元 | NL301H | 1000Kg/桶 | 16800 | 20231162 | 2023-11-14 | 2023-11-25 | 透明 | ＜2 | 61.16 | 17 | 4.2 |  |  | 合格
物源 | 亘元 | NL301H | 1000Kg/桶 | 16000 | 20231180 | 2023-11-22 | 2023-11-25 | 透明 | ＜2 | 60.42 | 20 | 5.4 |  |  | 合格
物源 | 亘元 | NL335-62 | 1000Kg/桶 | 15000 | 20231017 | 2023-10-14 | 2023-11-25 | 透明 | ＜2 | 60.04 | 24 | 3.7 |  |  | 合格
物源 | 亘元 | NL335-62 | 1000Kg/桶 | 15000 | 20231188 | 2023-11-25 | 2023-11-25 | 透明 | 2 | 59.86 | 18 | 3.4 |  |  | 合格
物源 | 亘元 | NL395 | 1000Kg/桶 | 17000 | 20231009 | 2023-10-31 | 2023-11-25 | 透明 | ＜2 | 60.26 | 18 | 4.9 |  |  | 合格
物源 | 恒远 | NL301S | 1000Kg/桶 | 11000 | 20231175 | 2023-11-14 | 2023-11-25 | 透明 | ＜2 | 61.03 | 23 | 5.8 |  |  | 合格
物源 | 恒远 | NL301S | 1000Kg/桶 | 16000 | 202311114 | 2023-11-25 | 2023-11-25 | 透明 | ＜1 | 60.52 | 19 | 5.6 |  |  | 合格
物源 | 齐昊 | NL173-60 | 200Kg/桶 | 16000 | 20231172 | 2023-11-13 | 2023-11-25 | 透明 | ＜1 | 59.59 | 16 | 4.0 |  |  | 合格
物源 | 东科 | NL358-60 | 200Kg/桶 | 16300 | 20231190 | 2023-11-20 | 2023-11-25 | 透明 | ＜1 | 60.58 | 18 | 3.4 |  |  | 合格
物源 | 物源油漆 | NL3013 | 200Kg/桶 | 13400 | 20231196 | 2023-11-23 | 2023-11-25 | 透明 | ＜1 | 71.18 | 101 | 4.8 |  |  | 合格
物源 | 捷润 | NL387A | 200Kg/桶 | 16600 | 20231124 | 2023-11-02 | 2023-11-25 | 透明 | ＜1 | 60.76 | 20 | 3.4 |  |  | 合格
物源 | 银河铝业 | NL3010-70 | 200Kg/桶 | 13400 | 20231196 | 2023-11-23 | 2023-11-26 | 透明 | ＜1 | 71.18 | 101 | 4.8 |  |  | 合格
物源 | 银河铝业 | NL301F | 200Kg/桶 | 16000 | 20231180 | 2023-11-22 | 2023-11-26 | 透明 | ＜2 | 60.42 | 20 | 5.4 |  |  | 合格
物源 | 银河铝业 | NL301F | 200Kg/桶 | 16800 | 20231179 | 2023-11-22 | 2023-11-26 | 透明 | ＜2 | 61.34 | 17 | 4.6 |  |  | 合格
物源 | 物源油漆 | NL396C | 200Kg/桶 | 15600 | 20231063 | 2023-10-24 | 2023-11-26 | 透明 | ＜1 | 60.79 | 34 | 4.6 |  |  | 合格
物源 | 谢总 | NL3120 | 200Kg/桶 | 16600 | 20231058 | 2023-10-25 | 2023-11-26 | 透明 | ＜2 | 55.42 | 26 | 5.2 |  |  | 合格
物源 | 谢总 | NL301B | 200Kg/桶 | 16000 | 20231180 | 2023-11-22 | 2023-11-26 | 透明 | ＜2 | 60.42 | 20 | 5.4 |  |  | 合格
物源 | 谢总 | NL301B | 200Kg/桶 | 16800 | 20231179 | 2023-11-22 | 2023-11-26 | 透明 | ＜2 | 61.34 | 17 | 4.6 |  |  | 合格
物源 | 鑫双汇 | NL2380C | 200Kg/桶 | 12200 | 20231197 | 2023-11-20 | 2023-11-27 | 透明 | ＜1 | 78.86 | 232 | 7.4 |  |  | 合格
物源 | 鑫双汇 | NL2380C | 200Kg/桶 | 12600 | 20231198 | 2023-11-25 | 2023-11-27 | 透明 | ＜1 | 78.13 | 275 | 6.9 |  |  | 合格
物源 | 伟邦 | NL3015 | 200Kg/桶 | 14600 | 20231165 | 2023-11-12 | 2023-11-27 | 透明 | ＜1 | 61.28 | 32 | 7.9 |  |  | 合格
物源 | 伟邦 | NL3015 | 200Kg/桶 | 14800 | 202311110 | 2023-11-25 | 2023-11-27 | 透明 | ＜1 | 59.58 | 40 | 4.7 |  |  | 合格
物源 | 汉氏 | NL3013 | 200Kg/桶 | 13200 | 202311112 | 2023-11-24 | 2023-11-27 | 透明 | ＜1 | 71.29 | 96 | 4.0 |  |  | 合格
物源 | 双鑫 | NL325 | 200Kg/桶 | 16800 | 20231060 | 2023-10-23 | 2023-11-27 | 透明 | ＜2 | 60.73 | 20 | 4.0 |  |  | 合格
物源 | 双鑫 | NL325 | 200Kg/桶 | 16000 | 20231172 | 2023-11-13 | 2023-11-27 | 透明 | ＜1 | 59.59 | 16 | 4.0 |  |  | 合格
物源 | 长润发 | HW1007 | 200Kg/桶 | 13800 | 202311113 | 2023-11-25 | 2023-11-28 | 透明 | ＜3 | 66.43 | 14371 | 2.8 |  |  | 合格
物源 | 旭川 | NL3107 | 200Kg/桶 | 14000 | 20231145 | 2023-11-14 | 2023-11-28 | 透明 | ＜4 | 66.15 | 164 | 3.0 |  |  | 合格
物源 | 旭川 | NL3070H-65 | 200Kg/桶 | 14400 | 202311103 | 2023-11-21 | 2023-11-28 | 透明 | ＜2 | 64.14 | 173 | 6.7 |  |  | 合格
物源 | 帅虎 | NL301B | 200Kg/桶 | 6000 | 20231184 | 2023-11-25 | 2023-11-28 | 透明 | ＜2 | 60.52 | 19 | 4.5 |  |  | 合格
物源 | 帅虎 | NL301B | 200Kg/桶 | 16000 | 20231180 | 2023-11-22 | 2023-11-28 | 透明 | ＜2 | 60.42 | 20 | 5.4 |  |  | 合格
物源 | 华信 | NL3010-60 | 200Kg/桶 | 15000 | 202311100 | 2023-11-20 | 2023-11-28 | 透明 | ＜1 | 60.40 | 35 | 5.0 |  |  | 合格
物源 | 华信 | NL301F | 200Kg/桶 | 17400 | 20231183 | 2023-11-26 | 2023-11-28 | 透明 | ＜2 | 61.62 | 18 | 4.5 |  |  | 合格
物源 | 彦博 | NL362 | 200Kg/桶 | 15400 | 20231191 | 2023-11-22 | 2023-11-28 | 透明 | ＜2 | 60.41 | 16 | 3.3 |  |  | 合格
物源 | 彦博 | NL1681 | 200Kg/桶 | 4000 | 202311115 | 2023-11-25 | 2023-11-28 | 透明 | ＜3 | 51.91 | 11 | 71.8 |  |  | 合格
物源 | 彦博 | NL7130M | 200Kg/桶 | 5400 | 20231150 | 2023-11-08 | 2023-11-28 | 透明 | 10 | 61.79 | 14 | 0.17 |  |  | 合格
物源 | 美尔莉 | NL1681 | 200Kg/桶 | 4000 | 202311115 | 2023-11-25 | 2023-11-28 | 透明 | ＜3 | 51.91 | 11 | 71.8 |  |  | 合格
物源 | 晨辉 | NL3070G-65 | 200Kg/桶 | 14000 | 202311104 | 2023-11-26 | 2023-11-28 | 透明 | 1 | 65.18 | 172 | 7.0 |  |  | 合格
物源 | 通策 | NL1380 | 200Kg/桶 | 5075 | 20231118 | 2023-11-10 | 2023-11-28 | 透明 | ＜1 | 78.66 |  | 54.7 |  |  | 合格
物源 | 物源油漆 | NL3120 | 200Kg/桶 | 16600 | 20231058 | 2023-10-25 | 2023-11-29 | 透明 | ＜2 | 55.42 | 26 | 5.2 |  |  | 合格
物源 | 吉鑫 | NL580 | 200Kg/桶 | 9870 | 202308100 | 2023-11-23 | 2023-11-29 | 透明 | ＜1 | 78.38 | 42 |  |  |  | 合格
物源 | 深赛尔 | NL9520C | 200Kg/桶 | 16200 | 20231186 | 2023-11-27 | 2023-11-29 | 透明 | ＜2 | 60.64 | 28 | 3.5 |  |  | 合格
物源 | 美达 | NL3800 | 200Kg/桶 | 11800 | 20231011 | 2023-10-08 | 2023-11-30 | 透明 | ＜1 | 78.95 | 64 | 5.9 |  |  | 合格
物源 | 逸诺 | NL396C | 200Kg/桶 | 15600 | 20231063 | 2023-10-24 | 2023-12-1 | 透明 | ＜1 | 60.79 | 34 | 4.6 |  |  | 合格
物源 | 高海龙 | NL1681 | 200Kg/桶 | 4000 | 202311115 | 2023-11-25 | 2023-12-1 | 透明 | ＜3 | 51.91 | 11 | 71.8 |  |  | 合格
物源 | 左总 | NL3209 | 200Kg/桶 | 7000 | 20231167 | 2023-11-13 | 2023-12-1 | 透明 | ＜2 | 61.28 | 30 | 11.3 |  |  | 合格
物源 | 众创油漆 | NL1681 | 200Kg/桶 | 4000 | 202311115 | 2023-11-25 | 2023-12-2 | 透明 | ＜3 | 51.91 | 11 | 71.8 |  |  | 合格
物源 | 众创油漆 | NL1380 | 200Kg/桶 | 5075 | 20231118 | 2023-11-10 | 2023-12-2 | 透明 | ＜1 | 78.66 |  | 54.7 |  |  | 合格
物源 | 众创油漆 | NL3070P | 200Kg/桶 | 13600 | 202308104 | 2023-08-30 | 2023-12-2 | 透明 | ＜2 | 71.17 | 231 | 4.1 |  |  | 合格
物源 | 众创油漆 | NL301F | 1000Kg/桶 | 16000 | 20231180 | 2023-11-22 | 2023-12-2 | 透明 | ＜2 | 60.42 | 20 | 5.4 |  |  | 合格
物源 | 众创油漆 | NL3070P | 200Kg/桶 | 13800 | 20220540 | 2023-12-1 | 2023-12-2 | 透明 | 2 | 70.09 | 385 | 5.1
物源 | 韩总 | NL3120 | 200Kg/桶 | 16600 | 20231058 | 2023-10-25 | 2023-12-2 | 透明 | ＜2 | 55.42 | 26 | 5.2 |  |  | 合格
物源 | 韩总 | NL301F | 200Kg/桶 | 17000 | 20231181 | 2023-11-24 | 2023-12-2 | 透明 | ＜2 | 61.09 | 18 | 5.5
物源 | 恒远 | NL301S | 1000Kg/桶 | 16000 | 202311114 | 2023-11-25 | 2023-12-2 | 透明 | ＜1 | 60.52 | 19 | 5.6 |  |  | 合格
物源 | 利雅 | NL173-60 | 200Kg/桶 | 16000 | 20231172 | 2023-11-13 | 2023-12-2 | 透明 | ＜1 | 59.59 | 16 | 4.0 |  |  | 合格
物源 | 利雅 | NL173-60 | 200Kg/桶 | 16600 | 20231187 | 2023-11-27 | 2023-12-2 | 透明 | 1 | 60.56 | 19 | 4.9 |  |  | 合格
物源 | 鑫双汇 | NL301A | 200Kg/桶 | 17000 | 20231181 | 2023-11-24 | 2023-12-2 | 透明 | ＜2 | 61.09 | 18 | 5.5
物源 | 陶总 | NL1681 | 200Kg/桶 | 4000 | 20231177 | 2023-11-17 | 2023-12-3 | 透明 | 2 | 51.66 | 9 | 77.0 |  |  | 合格
物源 | 东科 | NL358-60 | 200Kg/桶 | 16300 | 20231190 | 2023-11-20 | 2023-12-3 | 透明 | ＜1 | 60.58 | 18 | 3.4 |  |  | 合格
物源 | 华科 | NL1380 | 200Kg/桶 | 3600 | 20230520 | 2023-05-08 | 2023-12-4 | 透明 | ＜2 | 78.37 |  | 56.3 |  |  | 合格
物源 | 华科 | NL3013 | 200Kg/桶 | 13200 | 202311112 | 2023-11-24 | 2023-12-4 | 透明 | ＜1 | 71.29 | 96 | 4.0 |  |  | 合格
物源 | 新铝 | NL3010-70 | 200Kg/桶 | 13200 | 202311112 | 2023-11-24 | 2023-12-5 | 透明 | ＜1 | 71.29 | 96 | 4.0 |  |  | 合格
物源 | 新铝 | NL301S | 1000Kg/桶 | 16000 | 202311114 | 2023-11-25 | 2023-12-5 | 透明 | ＜1 | 60.52 | 19 | 5.6 |  |  | 合格
物源 | 宝垣 | NL1380 | 200Kg/桶 | 5075 | 20231118 | 2023-11-10 | 2023-12-5 | 透明 | ＜1 | 78.66 |  | 54.7 |  |  | 合格
物源 | 宝垣 | NL1681 | 200Kg/桶 | 3600 | 20231206 | 2023-12-4 | 2023-12-5 | 透明 | ＜1 | 51.71 | 9 | 73.3 |  |  | 合格
物源 | 百佳 | NL387-6 | 200Kg/桶 | 15200 | 20231102 | 2023-11-02 | 2023-12-5 | 透明 | ＜1 | 65.70 | 40 | 5.2 |  |  | 合格
物源 | 旭川 | NL3107 | 200Kg/桶 | 14000 | 20231145 | 2023-11-14 | 2023-12-5 | 透明 | ＜4 | 66.15 | 164 | 3.0 |  |  | 合格
物源 | 涂品汇 | NL3129-70 | 200Kg/桶 | 13400 | 202311108 | 2023-11-22 | 2023-12-5 | 透明 | 3 | 71.88 | 640 | 4.3 |  |  | 合格
物源 | 韩总 | NL3120 | 200Kg/桶 | 16600 | 20231058 | 2023-10-25 | 2023-12-6 | 透明 | ＜2 | 55.42 | 26 | 5.2 |  |  | 合格
物源 | 韩总 | NL301F | 200Kg/桶 | 17000 | 20231181 | 2023-11-24 | 2023-12-6 | 透明 | ＜2 | 61.09 | 18 | 5.5
物源 | 韩总 | NL301F | 200Kg/桶 | 17200 | 20231185 | 2023-11-28 | 2023-12-6 | 透明 | ＜2 | 61.83 | 21 | 4.9 |  |  | 合格
物源 | 韩总 | NL1681 | 200Kg/桶 | 3600 | 20231206 | 2023-12-4 | 2023-12-6 | 透明 | ＜1 | 51.71 | 9 | 73.3 |  |  | 合格
物源 | 双鑫 | NL325 | 200Kg/桶 | 16200 | 20231010 | 2023-10-30 | 2023-12-6 | 透明 | 1 | 60.03 | 18 | 4.5 |  |  | 合格
物源 | 艾普瑞 | NL3800 | 200Kg/桶 | 11800 | 20231011 | 2023-10-08 | 2023-12-6 | 透明 | ＜1 | 78.95 | 64 | 5.9 |  |  | 合格
物源 | 双鑫 | NL325 | 200Kg/桶 | 16600 | 20231187 | 2023-11-27 | 2023-12-6 | 透明 | 1 | 60.56 | 19 | 4.9 |  |  | 合格
物源 | 恒远 | NL301S | 1000Kg/桶 |  | 20231244 | 2023-12-6 | 2023-12-6 | 透明 | ＜3 | 61.79 | 20 | 6.9 |  |  | 合格
物源 | 汉氏 | NL3015 | 200Kg/桶 | 14800 | 202311110 | 2023-11-25 | 2023-12-6 | 透明 | ＜1 | 59.58 | 40 | 4.7 |  |  | 合格
物源 | 汉氏 | NL3015 | 200Kg/桶 | 15000 | 202311111 | 2023-11-28 | 2023-12-6 | 透明 | ＜1 | 60.56 | 42 | 4.8 |  |  | 合格
物源 | 东科 | 883-2A | 200Kg/桶 | 14600 | 20230930 | 2023-09-13 | 2023-12-6 | 透明 | ＜1 | 65.11 | 28 | 5.3 |  |  | 合格
物源 | 夕颜 | NL301A | 200Kg/桶 | 17200 | 20231185 | 2023-11-28 | 2023-12-6 | 透明 | ＜2 | 61.83 | 21 | 4.9 |  |  | 合格
物源 | 深赛尔 | NL9520C | 200Kg/桶 | 16200 | 20231186 | 2023-11-27 | 2023-12-7 | 透明 | ＜2 | 60.64 | 28 | 3.5 |  |  | 合格
物源 | 亘元 | NL301H | 1000Kg/桶 | 16000 | 20231180 | 2023-11-22 | 2023-12-8 | 透明 | ＜2 | 60.42 | 20 | 5.4 |  |  | 合格
物源 | 亘元 | NL301H | 1000Kg/桶 | 16000 | 20231182 | 2023-11-25 | 2023-12-8 | 透明 | ＜3 | 61.49 | 19 | 4.5
物源 | 亘元 | NL335-62 | 1000Kg/桶 | 14000 | 20231189 | 2023-11-26 | 2023-12-8 | 透明 | 1 | 59.72 | 20 | 3.2
物源 | 晨辉 | NL3129C | 200Kg/桶 |  | 20231231 | 2023-12-7 | 2023-12-8 | 透明 | ＜2 | [5 empty] | 合格
物源 | 同赢 | NL3129-70 | 200Kg/桶 | 13200 | 20231152 | 2023-11-11 | 2023-12-8 | 透明 | 3 | 70.44 | 678 | 4.7 |  |  | 合格
物源 | 同赢 | NL3129-70 | 200Kg/桶 | 13400 | 202311108 | 2023-11-22 | 2023-12-8 | 透明 | 3 | 71.88 | 640 | 4.3 |  |  | 合格
物源 | 同赢 | NL3129-70 | 200Kg/桶 | 13400 | 202311107 | 2023-11-21 | 2023-12-8 | 透明 | 3 | 71.48 | 708 | 4.8 |  |  | 合格
物源 | 江苏中来 | PR01 | 200Kg/桶 | 14200 | 20231104 | 2023-11-01 | 2023-12-8 | 透明 | ＜1 | 65.74 | 38 | 5.1 |  |  | 合格
物源 | 江苏中来 | PR01 | 200Kg/桶 | 15200 | 20231102 | 2023-11-02 | 2023-12-8 | 透明 | ＜1 | 65.70 | 40 | 5.2 |  |  | 合格
物源 | 江苏中来 | PR01 | 200Kg/桶 |  | 20231105 | 2023-11-04 | 2023-12-8 | 透明 | ＜1 | 65.87 | 37 | 4.2 |  |  | 合格
物源 | 江苏中来 | PR01 | 200Kg/桶 |  | 20231106 | 2023-11-03 | 2023-12-8 | 透明 | ＜1 | 65.71 | 41 | 4.6 |  |  | 合格
物源 | 双鑫 | NL325 | 1000Kg/桶 | 17000 | 20231009 | 2023-10-31 | 2023-12-8 | 透明 | ＜2 | 60.26 | 18 | 4.9 |  |  | 合格
物源 | 鑫双汇 | NL2380C | 200Kg/桶 | 12600 | 20231198 | 2023-11-25 | 2023-12-8 | 透明 | ＜1 | 78.13 | 275 | 6.9 |  |  | 合格
物源 | 鑫双汇 | NL2380C | 200Kg/桶 |  | 20231215 | 2023-12-8 | 2023-12-8 | 透明 | ＜1 | 78.79 | 280 | 8.8 |  |  | 合格
物源 | 华信 | NL1681 | 200Kg/桶 | 3600 | 20231206 | 2023-12-4 | 2023-12-8 | 透明 | ＜1 | 51.71 | 9 | 73.3 |  |  | 合格
物源 | 华信 | NL301F | 200Kg/桶 | 17200 | 20231185 | 2023-11-28 | 2023-12-8 | 透明 | ＜2 | 61.83 | 21 | 4.9 |  |  | 合格
物源 | 华信 | NL301F | 200Kg/桶 | 16000 | 20231182 | 2023-11-25 | 2023-12-8 | 透明 | ＜3 | 61.49 | 19 | 4.5
物源 | 华信 | NL3010-60 | 200Kg/桶 | 14800 | 202311101 | 2023-11-21 | 2023-12-8 | 透明 | ＜1 | 61.42 | 32 | 4.9 |  |  | 合格
物源 | 华信 | NL3010-60 | 200Kg/桶 | 15000 | 202311102 | 2023-11-22 | 2023-12-8 | 透明 | ＜1 | 60.76 | 34 | 4.4 |  |  | 合格
物源 | 旭川 | NL3070H-65 | 200Kg/桶 | 14400 | 202311103 | 2023-11-21 | 2023-12-8 | 透明 | ＜2 | 64.14 | 173 | 6.7 |  |  | 合格
物源 | 旭川 | NL3009-65 | 200Kg/桶 | 9000 | 20231174 | 2023-11-13 | 2023-12-8 | 透明 | ＜3 | 65.36 | 147 | 4.6 |  |  | 合格
物源 | 旭川 | NL3107 | 200Kg/桶 | 14000 | 20231145 | 2023-11-14 | 2023-12-8 | 透明 | ＜4 | 66.15 | 164 | 3.0 |  |  | 合格
物源 | 浩达 | NL3013 | 200Kg/桶 | 12200 | 20231211 | 2023-12-7 | 2023-12-8 | 透明 | ＜1 | 71.12 | 94 | 4.9 |  |  | 合格
物源 | 仁乐 | NL7130M | 200Kg/桶 | 5400 | 20231238 | 2023-12-8 | 2023-12-8 | 透明 | ＜13 | 61.27 | 18 |  |  | 0.19 | 合格
物源 | 华信 | NL301F | 200Kg/桶 | 3000 | 20231204 | 2023-12-05 | 2023-12-8 | 透明 | ＜3 | 60.77 | 19 | 5.7 |  |  | 合格
物源 | 李总 | NL326W | 200Kg/桶 | 5600 | 20231156 | 2023-11-12 | 2023-12-8 | 透明 | 1 | 70.55 | 205 | 31.4 |  |  | 合格
物源 | 李总 | NL3070-1 | 200Kg/桶 | 14200 | 20230210 | 2023-10-25 | 2023-12-8 | 透明 | ＜2 | 69.99 | 1192 | 6.9 |  |  | 合格
物源 | 晨辉 | NL3070G-65 | 200Kg/桶 | 14000 | 202311104 | 2023-11-26 | 2023-12-8 | 透明 | 1 | 65.18 | 172 | 7.0 |  |  | 合格
物源 | 物源油漆 | NL301N-75 | 200Kg/桶 | 9400 | 20231201 | 2023-12-3 | 2023-12-8 | 透明 | ＜9 | 71.65 | 47 | 8.5 |  |  | 合格
物源 | 华信 | NL1681 | 200Kg/桶 | 3600 | 20231241 | 2023-12-6 | 2023-12-8 | 透明 | ＜1 | 51.52 | 20 | 74.1 |  |  | 合格
物源 | 物源油漆 | NL9520M | 200Kg/桶 | 6600 | 20231243 | 2023-12-8 | 2023-12-8 | 透明 | ＜2 | 60.33 | 53 | 3.2 |  |  | 合格
物源 | 深赛尔 | NL9520C | 200Kg/桶 | 16200 | 20231186 | 2023-12-9 | 2023-12-9 | 透明 | ＜2 | 60.64 | 28 | 3.5 |  |  | 合格
物源 | 浩达 | NL3013 | 200Kg/桶 | 12200 | 20231211 | 2023-12-7 | 2023-12-9 | 透明 | ＜1 | 71.12 | 94 | 4.9 |  |  | 合格
物源 | 华科 | NL1380 | 200Kg/桶 | 3600 | 20230520 | 2023-05-08 | 2023-12-9 | 透明 | ＜2 | 78.37 |  | 56.3 |  |  | 合格
物源 | 韩总 | NL3120 | 200Kg/桶 | 15000 | 20231210 | 2023-12-8 | 2023-12-9 | 透明 | ＜3 | 55.01 | 28 | 5.1 |  |  | 合格
物源 | 晨辉 | NL3129C | 200Kg/桶 | 7400 | 20231232 | 2023-12-8 | 2023-12-10 | 透明 | ＜2 | 60.05 | 103 | 4.4 |  |  | 合格
物源 | 物源油漆 | NL1681 | 200Kg/桶 | 3600 | 20231241 | 2023-12-6 | 2023-12-10 | 透明 | ＜1 | 51.52 | 20 | 74.1 |  |  | 合格
物源 | 李总 | NL3070-1 | 200Kg/桶 | 14200 | 20230210 | 2023-10-25 | 2023-12-10 | 透明 | ＜2 | 69.99 | 1192 | 6.9 |  |  | 合格
物源 | 李总 | NL1681 | 200Kg/桶 | 3600 | 20231206 | 2023-12-4 | 2023-12-10 | 透明 | ＜1 | 51.71 | 9 | 73.3 |  |  | 合格
物源 | 凌泰 | NL7228 | 200Kg/桶 |  | 20231248 | 2023-12-10 | 2023-12-10 | 透明 | ＜1 | [5 empty] | 合格
物源 | 新瑞邦 | NL301F | 200Kg/桶 | 15400 | 20231208 | 2023-12-10 | 2023-12-10 | 透明 | ＜3 | 61.24 | 21 | 4.3 |  |  | 合格
物源 | 新瑞邦 | NL3888 | 200Kg/桶 | 15400 | 20230731 | 2023-07-20 | 2023-12-10 | 透明 | ＜2 | 56.63 | 36 | 7.8 |  |  | 合格
物源 | 新瑞邦 | NL380G | 200Kg/桶 | 12200 | 20230758 | 2023-07-25 | 2023-12-10 | 透明 | ＜1 | 80.04 | 78 | 8.3 |  |  | 合格
物源 | 帅虎 | NL301B | 200Kg/桶 | 15400 | 20231208 | 2023-12-10 | 2023-12-10 | 透明 | ＜3 | 61.24 | 21 | 4.3 |  |  | 合格
物源 | 回天 | HDU878 | 200Kg/桶 | 13400 | 20230847 | 2023-08-15 | 2023-12-11 | 透明 | ＜1 | 70.65 | 39 | 6.4 |  |  | 合格
物源 | 回天 | HDU878 | 200Kg/桶 | 13800 | 20230963 | 2023-09-17 | 2023-12-11 | 透明 | ＜1 | 69.91 | 40 | 5.4 |  |  | 合格
物源 | 名仕达 | NL3070H | 200Kg/桶 | 13000 | 202311105 | 2023-11-23 | 2023-12-11 | 透明 | ＜2 | 70.76 | 1027 | 6.8 |  |  | 合格
物源 | 汉氏 | NL3015 | 200Kg/桶 | 15000 | 202311111 | 2023-11-28 | 2023-12-6 | 透明 | ＜1 | 60.56 | 42 | 4.8 |  |  | 合格
物源 | 齐昊 | NL173-60 | 200Kg/桶 | 16000 | 20231220 | 2023-12-11 | 2023-12-11 | 透明 | ＜2 | 61.55 | 17 | 5.3 |  |  | 合格
物源 | 磐政 | AEP568 | 200Kg/桶 | 950 | 20231207 | 2023-12-8 | 2023-12-11 | 透明 | ＜1 | 71.36 | 9 | 54.7 |  |  | 合格
物源 | 旭川 | NL3009-65 | 200Kg/桶 | 9000 | 20231246 | 2023-12-11 | 2023-12-11 | 透明 | ＜3 | 66.0 | 167 | 5.6 |  |  | 合格
物源 | 捷润 | NL362 | 200Kg/桶 | 15400 | 20231191 | 2023-11-22 | 2023-12-12 | 透明 | ＜2 | 60.41 | 16 | 3.3 |  |  | 合格
物源 | 捷润 | NL387A | 200Kg/桶 | 16600 | 20231124 | 2023-11-02 | 2023-12-12 | 透明 | ＜1 | 60.76 | 20 | 3.4 |  |  | 合格
物源 | 欧尔美 | NL1080 | 200Kg/桶 | 5500 | 20231248 | 2023-12-10 | 2023-12-12 | 透明 | ＜1 | 78.9 |  | 54.4 |  |  | 合格
物源 | 欧尔美 | NL301T-5 | 200Kg/桶 | 12600 | 20231212 | 2023-12-12 | 2023-12-12 | 透明 | ＜1 | 71.77 | 127 | 7.1 |  |  | 合格
物源 | 秦篆 | WX-J804 | 200Kg/桶 | 12200 | 20231249 | 2023-12-12 | 2023-12-12 | 透明 | ＜1 | 68.83 | 4721 | 6.6 |  |  | 合格
物源 | 东科 | R-115 | 200Kg/桶 | 15400 | 20231158 | 2023-11-11 | 2023-12-12 | 透明 | ＜1 | 66.47 | 36 | 5.1 |  |  | 合格
物源 | 谢总 | NL3013 | 200Kg/桶 | 12600 | 20231212 | 2023-12-12 | 2023-12-13 | 透明 | ＜1 | 71.77 | 127 | 7.1 |  |  | 合格
物源 | 东科 | NL358-60 | 200Kg/桶 | 14400 | 20231209 | 2023-12-6 | 2023-12-13 | 透明 | ＜1 | 60.93 | 20 | 3.9 |  |  | 合格
物源 | 回天 | HDU878 | 200Kg/桶 | 13800 | 20230963 | 2023-09-17 | 2023-12-13 | 透明 | ＜1 | 69.91 | 40 | 5.4 |  |  | 合格
物源 | 帅虎 | NL305B | 200Kg/桶 | 5000 | 20231245 | 2023-12-13 | 2023-12-13 | 透明 | 2 | 61.23 | 22 | 4.9 |  |  | 合格
物源 | 帅虎 | NL3010-70 | 200Kg/桶 | 12600 | 20231213 | 2023-12-13 | 2023-12-13 | 透明 | ＜1 | 71.28 | 111 | 6.7 |  |  | 合格
物源 | 帅虎 | NL301N-75 | 200Kg/桶 | 9400 | 20231201 | 2023-12-3 | 2023-12-13 | 透明 | ＜9 | 73.65 | 47 | 8.5 |  |  | 合格
物源 | 帅虎 | NL301N-75 | 200Kg/桶 | 13000 | 20231199 | 2023-11-24 | 2023-12-13 | 透明 | ＜12 | 72.72 | 30 | 8.2 |  |  | 合格
物源 | 恒远 | NL301S | 200Kg/桶 | 13000 | 20231258 | 2023-12-13 | 2023-12-13 | 透明 | ＜3 | 60.25 | 23 | 6.1 |  |  | 合格
物源 | 洵涂 | NL1387A | 200Kg/桶 | 11200 | 20230902 | 2023-09-02 | 2023-12-13 | 透明 | ＜1 | 80.62 | 9 | 2.7 |  |  | 合格
物源 | 亚泰 | A-A81 | 200Kg/桶 | 3600 | 20231241 | 2023-12-6 | 2023-12-13 | 透明 | ＜1 | 51.52 | 10 | 74.1 |  |  | 合格
物源 | 永民 | NL3160 | 200Kg/桶 | 14800 | 20231115 | 2023-11-01 | 2023-12-13 | 透明 | ＜2 | 59.96 | 214 | 3.8 |  |  | 合格
物源 | 恒远 | NL301S | 1000Kg/桶 | 16000 | 202311114 | 2023-11-25 | 2023-12-13 | 透明 | ＜3 | 60.52 | 19 | 5.6 |  |  | 合格
物源 | 东科 | NL3209 | 200Kg/桶 | 14000 | 20231194 | 2023-11-20 | 2023-12-14 | 透明 | 1 | 61.52 | 33 | 10.7 |  |  | 合格
物源 | 科畅达 | NL301H | 200Kg/桶 | 74000 | 20231168 | 2023-11-14 | 2023-12-14 | 透明 | ＜2 | 60.32 | 17 | 4.3 |  |  | 合格
物源 | 谢总 | NL301B | 1000Kg/桶 | 16000 | 202311114 | 2023-11-25 | 2023-12-14 | 透明 | ＜3 | 60.52 | 19 | 5.6 |  |  | 合格
物源 | 谢总 | NL1681 | 200Kg/桶 | 3600 | 20231241 | 2023-12-6 | 2023-12-14 | 透明 | ＜1 | 51.52 | 10 | 74.1 |  |  | 合格
物源 | 谢总 | NL396C | 200Kg/桶 | 15400 | 20231218 | 2023-12-12 | 2023-12-14 | 透明 | ＜2 | 61.24 | 32 | 3.9 |  |  | 合格
物源 | 晨辉工业 | NL3010-70 | 200Kg/桶 | 12600 | 20231213 | 2023-12-13 | 2023-12-14 | 透明 | ＜1 | 71.28 | 111 | 6.7 |  |  | 合格
物源 | 铭宇 | NL305B | 200Kg/桶 | 7600 | 20231237 | 2023-12-12 | 2023-12-14 | 透明 | ＜2 | 61.25 | 26 | 3.0 |  |  | 合格
物源 | 银河 | NL3010-70 | 200Kg/桶 | 13600 | 20231214 | 2023-12-15 | 2023-12-16 | 透明 | ＜1 | 71.28 | 111 | 6.7 |  |  | 合格
物源 | 银河 | NL301F | 200Kg/桶 | 16000 | 20231250 | 2023-12-15 | 2023-12-16 | 透明 | ＜3 | 61.65 | 21 | 4.5 |  |  | 合格
物源 | 华信 | NL3010-60 | 200Kg/桶 | 15000 | 202311102 | 2023-11-22 | 2023-12-16 | 透明 | ＜1 | 60.76 | 34 | 4.4 |  |  | 合格
物源 | 华信 | NL301F | 200Kg/桶 | 16000 | 20231250 | 2023-12-15 | 2023-12-16 | 透明 | ＜3 | 61.65 | 21 | 4.5 |  |  | 合格
物源 | 骏成 | NL1380 | 200Kg/桶 | 5500 | 20231248 | 2023-12-10 | 2023-12-15 | 透明 | ＜1 | 78.9 |  | 54.4 |  |  | 合格
物源 | 欧尔美 | NL301T-5 | 200Kg/桶 | 12600 | 20231213 | 2023-12-13 | 2023-12-16 | 透明 | ＜1 | 71.28 | 111 | 6.7 |  |  | 合格
物源 | 苏州中来 | PR01 | 200Kg/桶 |  | 20231110 | 2023-11-06 | 2023-12-16 | 透明 | ＜1 | 65.39 | 36 | 4.2 |  |  | 合格
物源 | 苏州中来 | PR01 | 200Kg/桶 |  | 20231111 | 2023-11-06 | 2023-12-16 | 透明 | ＜1 | 65.58 | 36 | 4.1 |  |  | 合格
物源 | 帅虎 | NL301B | 200Kg/桶 | 16000 | 20231250 | 2023-12-15 | 2023-12-16 | 透明 | ＜3 | 61.65 | 21 | 4.5 |  |  | 合格
物源 | 欧尔美 | NL301T-5 | 200Kg/桶 | 13600 | 20231214 | 2023-12-15 | 2023-12-16 | 透明 | ＜1 | 71.28 | 111 | 6.7 |  |  | 合格
物源 | 众创 | NL327M | 200Kg/桶 | 15000 | 20231121 | 2023-11-09 | 2023-12-16 | 透明 | ＜1 | 60.16 | 17 | 4.0 |  |  | 合格
物源 | 帅虎 | NL301N-75 | 200Kg/桶 | 13000 | 20231199 | 2023-11-24 | 2023-12-16 | 透明 | ＜12 | 73.72 | 30 | 8.2 |  |  | 合格
物源 | 众创 | NL1681 | 200Kg/桶 | 3600 | 20231241 | 2023-12-6 | 2023-12-16 | 透明 | ＜1 | 51.52 | 10 | 74.1 |  |  | 合格
物源 | 众创 | NL1380 | 200Kg/桶 | 5500 | 20231248 | 2023-12-10 | 2023-12-16 | 透明 | ＜1 | 78.9 |  | 54.4 |  |  | 合格
物源 | 恒 远 | NL108G | 200Kg/桶 | 12400 | 20231216 | 2023-12-9 | 2023-12-17 | 透明 | ＜1 | 78.44 | 290 | 7.9 |  |  | 合格
物源 | 恒远 | NL301S | 200Kg/桶 | 13000 | 20231258 | 2023-12-13 | 2023-12-17 | 透明 | ＜3 | 60.25 | 23 | 6.1 |  |  | 合格
物源 | 白总 | NL3070-1 | 200Kg/桶 | 13800 | 20230881 | 2023-08-23 | 2023-12-17 | 透明 | ＜1 | 71.27 | 1025 | 9.9 |  |  | 合格
物源 | 白总 | NL3070-1 | 200Kg/桶 | 14000 | 20230940 | 2023-09-10 | 2023-12-17 | 透明 | ＜1 | 71.91 | 1113 | 8.8 |  |  | 合格
物源 | 白总 | NL3070-1 | 200Kg/桶 | 14600 | 20230979 | 2023-09-24 | 2023-12-17 | 透明 | ＜2 | 71.68 | 1090 | 8.3 |  |  | 合格
物源 | 嘉宝立 | NL3070M | 200Kg/桶 | 6600 | 20231260 | 2023-12-16 | 2023-12-16 | 透明 | ＜4 | 65.83 | 1190 | 7.8 |  |  | 合格
物源 | 晨辉木器 | NL3129C | 200Kg/桶 | 7600 | 20231254 | 2023-12-13 | 2023-12-17 | 透明 | ＜3 | 60.73 | 70 | 4.0 |  |  | 合格
物源 | 晨辉木器 | NL3070G-65 | 200Kg/桶 | 14000 | 202311104 | 2023-11-26 | 2023-12-17 | 透明 | 1 | 65.18 | 172 | 7.0 |  |  | 合格
物源 | 晨辉工业 | NL9520M | 200Kg/桶 |  | 20231263 | 2023-12-17 | 2023-12-18 | 透明 | ＜1 | [5 empty] | 合格
物源 | 亘元 | NL301H | 200Kg/桶 | 16200 | 20231251 | 2023-12-18 | 2023-12-18 | 透明 | ＜3 | 61.91 | 20 | 4.1 |  |  | 合格
物源 | 亘元 | 335-62 | 200Kg/桶 | 13000 | 20231259 | 2023-12-17 | 2023-12-18 | 透明 | ＜2 | 58.77 | 24 | 4.4 |  |  | 合格
物源 | 亘元 | 335-62 | 200Kg/桶 | 16000 | 20231268 | 2023-12-18 | 2023-12-18 | 透明 | ＜2 | 60.48 | 19 | 3.6 |  |  | 合格
物源 | 华信 | NL301F | 200Kg/桶 | 16200 | 20231251 | 2023-12-17 | 2023-12-18 | 透明 | ＜3 | 61.91 | 20 | 4.1 |  |  | 合格
物源 | 江苏中来 | PR01 | 200Kg/桶 |  | 20231105 | 2023-11-04 | 2023-12-19 | 透明 | ＜1 | 65.87 | 37 | 4.2 |  |  | 合格
物源 | 鑫双汇 | NL301A | 200Kg/桶 | 16200 | 20231251 | 2023-12-17 | 2023-12-19 | 透明 | ＜3 | 61.91 | 20 | 4.1 |  |  | 合格
物源 | 谢总 | NL3013 | 200Kg/桶 | 13600 | 20231214 | 2023-12-15 | 2023-12-19 | 透明 | ＜1 | 71.28 | 111 | 6.7 |  |  | 合格
物源 | 谢总 | NL396C | 200Kg/桶 | 15400 | 20231218 | 2023-12-12 | 2023-12-19 | 透明 | ＜2 | 61.24 | 32 | 3.9 |  |  | 合格
物源 | 赵总 | NL305B | 200Kg/桶 | 7600 | 20231237 | 2023-12-12 | 2023-12-19 | 透明 | ＜2 | 61.25 | 26 | 3.0 |  |  | 合格
物源 | 赵总 | NL1681 | 200Kg/桶 | 3600 | 20231241 | 2023-12-6 | 2023-12-19 | 透明 | ＜1 | 51.52 | 10 | 74.1 |  |  | 合格
物源 | 赵总 | NL1681 | 200Kg/桶 | 3600 | 20231206 | 2023-12-4 | 2023-12-19 | 透明 | ＜1 | 51.71 | 9 | 73.3 |  |  | 合格
物源 | 晨辉工业 | NL396C | 200Kg/桶 | 15400 | 20231218 | 2023-12-12 | 2023-12-19 | 透明 | ＜2 | 61.24 | 32 | 3.9 |  |  | 合格
物源 | 晨辉工业 | NL3209 | 200Kg/桶 | 14000 | 20231194 | 2023-11-20 | 2023-12-19 | 透明 | 1 | 61.52 | 33 | 10.7 |  |  | 合格
物源 | 美尔利 | NL1681 | 200Kg/桶 | 3600 | 20231278 | 2023-12-19 | 2023-12-19 | 透明 | ＜3 | 51.38 | 9 | 71.0 |  |  | 合格
物源 | 鑫双汇 | NL301A | 200Kg/桶 | 6000 | 20231270 | 2023-12-19 | 2023-12-19 | 透明 | ＜3 | 59.38 | 23 | 5.4 |  |  | 合格
物源 | 恒远 | NL301S | 200Kg/桶 | 8000 | 20231280 | 2023-12-19 | 2023-12-19 | 透明 | ＜3 | 60.24 | 24 | 6.1 |  |  | 合格
物源 | 双鑫 | NL325 | 200Kg/桶 | 16600 | 20231187 | 2023-11-27 | 2023-12-19 | 透明 | 1 | 60.56 | 19 | 4.9 |  |  | 合格
物源 | 双鑫 | NL325 | 200Kg/桶 | 15600 | 20231224 | 2023-12-14 | 2023-12-19 | 透明 | ＜2 | 61.6 | 18 | 5 |  |  | 合格
物源 | 科思图 | NL301T | 200Kg/桶 | 5600 | 20231140 | 2023-11-06 | 2023-12-19 | 透明 | ＜2 | 73.78 | 22 | 3.1 |  |  | 合格
物源 | 明冠 | T203 | 200Kg/桶 | 15400 | 20231158 | 2023-11-11 | 2023-12-20 | 透明 | ＜1 | 66.47 | 3391 | 5.1 |  |  | 合格
物源 | 欧尔美 | 密着剂3013 | 200Kg/桶 | 4200 | 20231278 | 2023-12-19 | 2023-12-20 | 透明 | ＜3 | 51.38 | 9 | 71.0 |  |  | 合格
物源 | 晨辉工业 | NL1681 | 200Kg/桶 | 4200 | 20231278 | 2023-12-19 | 2023-12-20 | 透明 | ＜3 | 51.38 | 9 | 71.0 |  |  | 合格
物源 | 晨辉工业 | NL396C | 200Kg/桶 | 15400 | 20231218 | 2023-12-12 | 2023-12-20 | 透明 | ＜2 | 61.24 | 32 | 3.9 |  |  | 合格
物源 | 晨辉木器 | NL3070G-65 | 200Kg/桶 | 14000 | 202311104 | 2023-11-26 | 2023-12-20 | 透明 | 1 | 65.18 | 172 | 7.0 |  |  | 合格
物源 | 万博 | NL380G | 200Kg/桶 | 12400 | 20231216 | 2023-12-9 | 2023-12-21 | 透明 | ＜1 | 78.44 | 290 | 7.9 |  |  | 合格
物源 | 齐昊 | NL173-60 | 200Kg/桶 | 16800 | 20231264 | 2023-12-21 | 2023-12-21 | 透明 | ＜2 | 60.68 | 15 | 5.3 |  |  | 合格
物源 | 双鑫 | NL325 | 200Kg/桶 | 15600 | 20231224 | 2023-12-14 | 2023-12-21 | 透明 | ＜2 | 61.6 | 18 | 5 |  |  | 合格
物源 | 汉氏 | NL3015 | 200Kg/桶 | 12000 | 20231261 | 2023-12-17 | 2023-12-21 | 透明 | ＜1 | 28.24 | 32 | 5.3 |  |  | 合格
物源 | 旭川 | NL3009-65 | 200Kg/桶 | 7000 | 20231256 | 2023-12-17 | 2023-12-21 | 透明 | ＜3 | 66.25 | 162 | 4.8 |  |  | 合格
物源 | 晨辉木器 | NL3129C | 200Kg/桶 | 7600 | 20231254 | 2023-12-13 | 2023-12-21 | 透明 | ＜3 | 60.73 | 70 | 4.0 |  |  | 合格
物源 | 刘康博 | NL3735-60 | 200Kg/桶 | 15000 | 20230717 | 2023-07-05 | 2023-12-22 | 透明 | ＜2 | 59.35 | 110 | 5.6 |  |  | 合格
物源 | 刘康博 | NL3165 | 200Kg/桶 | 12200 | 20231072 | 2023-10-30 | 2023-12-22 | 透明 | ＜1 | 69.74 | 889 | 7.0 |  |  | 合格
物源 | 刘康博 | NL3070G-3 | 200Kg/桶 | 6600 | 20231260 | 2023-12-16 | 2023-12-22 | 透明 | ＜4 | 65.83 | 1190 | 7.8 |  |  | 合格
物源 | 刘康博 | NL3070G-3 | 200Kg/桶 | 6600 | 20231277 | 2023-12-22 | 2023-12-22 | 透明 | ＜4 | 66.04 | 1158 | 9.1 |  |  | 合格
物源 | 东科 | R-115 | 200Kg/桶 | 15400 | 20231109 | 2023-11-06 | 2023-12-22 | 透明 | ＜1 | 65.55 | 37 | 4.3 |  |  | 合格
物源 | 晨辉工业 | NL3013 | 200Kg/桶 | 13600 | 20231214 | 2023-12-15 | 2023-12-22 | 透明 | ＜1 | 71.28 | 111 | 6.7 |  |  | 合格
物源 | 晨辉工业 | NL3013 | 200Kg/桶 | 13000 | 20231282 | 2023-12-22 | 2023-12-22 | 透明 | ＜1 | 71.74 | 127 | 5.8 |  |  | 合格
物源 | 新铝 | NL301S | 1000Kg/桶 | 16000 | 202311114 | 2023-11-25 | 2023-12-22 | 透明 | ＜3 | 60.52 | 19 | 5.6 |  |  | 合格
物源 | 新铝 | NL301S | 200Kg/桶 | 10000 | 20231284 | 2023-12-20 | 2023-12-22 | 透明 | ＜3 | 60.83 | 21 | 5.5 |  |  | 合格
物源 | 秦篆 | WX-J804 | 200Kg/桶 |  | 20231266 | 2023-12-22 | 2023-12-22 | 透明 | ＜1 | [5 empty] | 合格
物源 | 晨辉工业 | NL301N-75 | 200Kg/桶 | 13000 | 20231199 | 2023-11-24 | 2023-12-22 | 透明 | ＜12 | 73.72 | 30 | 8.2 |  |  | 合格
物源 | 晨辉工业 | NL3209 | 200Kg/桶 | 14000 | 20231194 | 2023-11-20 | 2023-12-22 | 透明 | 1 | 61.52 | 33 | 10.7 |  |  | 合格
物源 | 立邦 | NPR-066 | 200Kg/桶 | 5850 | 20231169 | 2023-11-11 | 2023-12-22 | 透明 | ＜2 | 70.69 | 43 | 12.2 |  |  | 合格
物源 | 回天 | HDU878 | 200Kg/桶 | 13400 | 20230847 | 2023-08-15 | 2023-12-23 | 透明 | ＜1 | 70.65 | 39 | 6.4 |  |  | 合格
物源 | 回天 | HDU878 | 200Kg/桶 | 13800 | 20230963 | 2023-09-17 | 2023-12-23 | 透明 | ＜1 | 69.91 | 40 | 5.4 |  |  | 合格
物源 | 美尔利 | NL301B | 200Kg/桶 | 8000 | 20231252 | 2023-12-19 | 2023-12-23 | 透明 | ＜3 | 61.84 | 22 | 4.7 |  |  | 合格
物源 | 美尔利 | NL301B | 200Kg/桶 | 16200 | 20231253 | 2023-12-22 | 2023-12-23 | 透明 | ＜3 | 61.54 | 24 | 3.9 |  |  | 合格
物源 | 苏州中来 | PR01 | 200Kg/桶 |  | 20231108 | 2023-11-05 | 2023-12-23 | 透明 | ＜1 | 65.74 | 36 | 4.5 |  |  | 合格
物源 | 苏州中来 | PR01 | 200Kg/桶 |  | 20231107 | 2023-11-04 | 2023-12-23 | 透明 | ＜1 | 64.71 | 37 | 4.5 |  |  | 合格
物源 | 苏州中来 | PR01 | 200Kg/桶 |  | 20231105 | 2023-11-04 | 2023-12-23 | 透明 | ＜1 | 65.87 | 37 | 4.2 |  |  | 合格
物源 | 苏州中来 | PR01 | 200Kg/桶 |  | 20231113 | 2023-11-09 | 2023-12-23 | 透明 | ＜1 | 65.24 | 37 | 4.9 |  |  | 合格
物源 | 晨辉工业 | NL7963 | 200Kg/桶 |  | 20231234 | 2023-12-23 | 2023-12-23 | 透明 | ＜1 | [5 empty] | 合格
物源 | 晨辉工业 | NL9520C | 200Kg/桶 | 16200 | 20231186 | 2023-12-9 | 2023-12-23 | 透明 | ＜2 | 60.64 | 28 | 3.5 |  |  | 合格
物源 | 晨辉工业 | NL3209 | 200Kg/桶 | 14000 | 20231194 | 2023-11-20 | 2023-12-23 | 透明 | 1 | 61.52 | 33 | 10.7 |  |  | 合格
物源 | 汉氏 | NL315 | 200Kg/桶 | 13000 | 20231262 | 2023-12-21 | 2023-12-23 | 透明 | ＜1 | 60.63 | 33 | 5.5 |  |  | 合格
物源 | 鑫双汇 | NL301A | 200Kg/桶 | 16200 | 20231253 | 2023-12-22 | 2023-12-23 | 透明 | ＜3 | 61.54 | 24 | 3.9 |  |  | 合格
物源 | 鑫双汇 | NL301A | 200Kg/桶 | 15000 | 20231274 | 2023-12-23 | 2023-12-24 | 透明 | 2 | 61.01 | 22 | 4.0 |  |  | 合格
物源 | 鑫双汇 | NL302 | 200Kg/桶 | 14000 | 20231194 | 2023-11-20 | 2023-12-23 | 透明 | 1 | 61.52 | 33 | 10.7 |  |  | 合格
物源 | 鑫双汇 | NL108G | 200Kg/桶 | 12200 | 20231217 | 2023-12-11 | 2023-12-23 | 透明 | ＜1 | 78.89 | 287 | 9.0 |  |  | 合格
物源 | 新铝 | NL301S | 200Kg/桶 | 10000 | 20231284 | 2023-12-20 | 2023-12-23 | 透明 | ＜3 | 60.83 | 21 | 5.5 |  |  | 合格
物源 | 华信 | NL3010-60 | 200Kg/桶 | 13200 | 20231287 | 2023-12-23 | 2023-12-24 | 透明 | ＜1 | 60.53 | 41 | 5.2 |  |  | 合格
物源 | 华信 | NL301F | 200Kg/桶 | 15000 | 20231274 | 2023-12-23 | 2023-12-24 | 透明 | 2 | 61.01 | 22 | 4.0 |  |  | 合格
物源 | 名仕达 | NL3070H | 200Kg/桶 | 13000 | 202311105 | 2023-11-23 | 2023-12-24 | 透明 | ＜2 | 70.26 | 1027 | 6.8 |  |  | 合格
物源 | 博新伟业 | NL1380 | 200Kg/桶 | 4200 | 20231291 | 2023-12-24 | 2023-12-25 | 透明 | ＜1 | 80.28 |  | 54.7 |  |  | 合格
物源 | 晨辉工业 | NL301T-75 | 200Kg/桶 | 12800 | 20231078 | 2023-10-25 | 2023-12-24 | 透明 | ＜2 | 73.43 | 25 | 5.1 |  |  | 合格
物源 | 晨辉工业 | NL3129C | 200Kg/桶 | 7600 | 20231254 | 2023-12-13 | 2023-12-24 | 透明 | ＜3 | 60.73 | 70 | 4.0 |  |  | 合格
物源 | 晨辉工业 | NL1681 | 200Kg/桶 | 3600 | 20231278 | 2023-12-19 | 2023-12-24 | 透明 | ＜3 | 51.38 | 9 | 71.0 |  |  | 合格
物源 | 晨辉工业 | NL3013 | 200Kg/桶 | 13000 | 20231282 | 2023-12-22 | 2023-12-24 | 透明 | ＜1 | 71.74 | 127 | 5.8 |  |  | 合格
物源 | 晨辉工业 | NL301F | 200Kg/桶 | 15000 | 20231274 | 2023-12-23 | 2023-12-24 | 透明 | 2 | 61.01 | 22 | 4.0 |  |  | 合格
物源 | 晨辉工业 | NL301T-75 | 200Kg/桶 | 12800 | 20231173 | 2023-11-14 | 2023-12-24 | 透明 | ＜5 | 71.93 | 23 | 5 |  |  | 合格
物源 | 夏邑程总 | NL3070M | 200Kg/桶 | 6800 | 20231295 | 2023-12-23 | 2023-12-25 | 透明 | ＜4 | 64.56 | 1175 | 7.9 |  |  | 合格
物源 | 东科 | 883-2A | 200Kg/桶 | 14600 | 20230930 | 2023-09-13 | 2023-12-25 | 透明 | ＜1 | 65.11 | 28 | 5.3 |  |  | 合格
物源 | 赵总 | NL301F | 200Kg/桶 | 15000 | 20231274 | 2023-12-23 | 2023-12-26 | 透明 | 2 | 61.01 | 22 | 4.0 |  |  | 合格
物源 | 赵总 | NL301F | 200Kg/桶 | 15600 | 20231275 | 2023-12-25 | 2023-12-26 | 透明 | ＜3 | 61.29 | 18 | 4.3 |  |  | 合格
物源 | 赵总 | NL9520C | 200Kg/桶 | 15400 | 20231119 | 2023-11-10 | 2023-12-26 | 透明 | 2 | 60.71 | 26 | 4.7 |  |  | 合格
物源 | 赵总 | NL9520C | 200Kg/桶 | 16200 | 20231186 | 2023-11-27 | 2023-12-26 | 透明 | ＜2 | 60.64 | 28 | 3.5 |  |  | 合格
物源 | 娅宸 | NL618A | 200Kg/桶 | 5000 | 20230357 | 2023-12-26 | 2023-12-27 | 透明 | 2 | 46.51 | 39 | 0.4 |  |  | 合格
物源 | 江苏中来 | PR01 | 200Kg/桶 |  | 20231111 | 2023-11-06 | 2023-12-26 | 透明 | ＜1 | 65.58 | 36 | 4.1 |  |  | 合格
物源 | 江州中来 | PR01 | 200Kg/桶 |  | 20231113 | 2023-11-09 | 2023-12-26 | 透明 | ＜1 | 65.24 | 37 | 4.9 |  |  | 合格
物源 | 江苏中来 | PR01 | 200Kg/桶 |  | 20231114 | 2023-11-10 | 2023-12-26 | 透明 | ＜1 | 64.95 | 36 | 4.5 |  |  | 合格
物源 | 众创 | NL3070P | 200Kg/桶 | 11800 | 20231279 | 2023-12-26 | 2023-12-26 | 透明 | 2.5 | 70.15 | 206 | 5.4 |  |  | 合格
物源 | 众创 | NL301F | 200Kg/桶 | 15600 | 20231275 | 2023-12-25 | 2023-12-26 | 透明 | ＜3 | 61.29 | 18 | 4.3 |  |  | 合格
物源 | 秦篆 | WX-J804 | 200Kg/桶 | 13200 | 20231267 | 2023-12-23 | 2023-12-26 | 透明 | ＜1 | 68.6 | 3935 | 6.9 |  |  | 合格
物源 | 捷润 | NL387A | 200Kg/桶 | 7600 | 20231221 | 2023-12-25 | 2023-12-26 | 透明 | 1 | 61.81 | 23 | 2.9 |  |  | 合格
物源 | 捷润 | NL362 | 200Kg/桶 | 15400 | 20231191 | 2023-11-22 | 2023-12-26 | 透明 | ＜2 | 60.41 | 16 | 3.3 |  |  | 合格
物源 | 捷润 | NL362 | 200Kg/桶 | 7400 | 20231222 | 2023-12-20 | 2023-12-26 | 透明 | ＜2 | 60.53 | 20 | 3.7 |  |  | 合格
物源 | 艾普瑞 | NL3800 | 200Kg/桶 | 5200 | 20231285 | 2023-12-24 | 2023-12-26 | 透明 | ＜1 | 78.58 | 78 | 6.4 |  |  | 合格
物源 | 齐昊 | NL173-60 | 200Kg/桶 | 16200 | 20231226 | 2023-12-15 | 2023-12-26 | 透明 | ＜2 | 60.51 | 17 | 5.0 |  |  | 合格
物源 | 齐昊 | NL173-60 | 200Kg/桶 | 16800 | 20231264 | 2023-12-21 | 2023-12-26 | 透明 | ＜2 | 59.81 | 14 | 5.3 |  |  | 合格
物源 | 恒远 | NL301S | 1000Kg/桶 | 14000 | 20231296 | 2023-12-26 | 2023-12-26 | 透明 | ＜3 | 61.33 | 19 | 5.2 |  |  | 合格
物源 | 鑫双汇 | NL108G | 200Kg/桶 | 12200 | 20231217 | 2023-12-11 | 2023-12-26 | 透明 | ＜1 | 78.89 | 287 | 9.0 |  |  | 合格
物源 | 华跃 | NL568 | 200Kg/桶 | 1100 | 202312106 | 2023-12-26 | 2023-12-27 | 透明 | ＜1 | 75.2 | 6 | 74.1 |  |  | 合格
物源 | 阳光高氟 | NL568 | 200Kg/桶 | 950 | 20231207 | 2023-12-8 | 2023-12-27 | 透明 | ＜1 | 71.36 | 9 | 54.7 |  |  | 合格
物源 | 亘元 | 335-62 | 1000Kg/桶 | 16000 | 20231268 | 2023-12-18 | 2023-12-27 | 透明 | ＜2 | 60.48 | 19 | 3.6 |  |  | 合格
物源 | 通策 | NL1380 | 1000Kg/桶 | 4200 | 20231291 | 2023-12-24 | 2023-12-27 | 透明 | ＜1 | 80.28 |  | 54.7 |  |  | 合格
物源 | 亘元 | NL301H | 1000Kg/桶 | 17000 | 20231276 | 2023-12-27 | 2023-12-27 | 透明 | ＜3 | 61.42 | 19 | 4.1 |  |  | 合格
物源 | 华科 | NL3013 | 200Kg/桶 | 13000 | 20231289 | 2023-12-25 | 2023-12-27 | 透明 | ＜1 | 71.60 | 114 | 5.3 |  |  | 合格
物源 | 华科 | NL1681 | 200Kg/桶 | 3600 | 20231278 | 2023-12-19 | 2023-12-27 | 透明 | ＜3 | 51.38 | 9 | 71.0 |  |  | 合格
物源 | 华科 | NL1380 | 1000Kg/桶 | 4200 | 20231291 | 2023-12-24 | 2023-12-27 | 透明 | ＜1 | 80.28 |  | 54.7 |  |  | 合格
物源 | 谢总 | NL301S | 1000Kg/桶 | 14000 | 20231296 | 2023-12-26 | 2023-12-27 | 透明 | ＜3 | 61.33 | 19 | 5.2 |  |  | 合格
物源 | 谢总 | NL301F | 200Kg/桶 | 16200 | 20231253 | 2023-12-22 | 2023-12-27 | 透明 | ＜3 | 61.54 | 24 | 3.9 |  |  | 合格
物源 | 谢总 | NL301F | 200Kg/桶 | 15600 | 20231275 | 2023-12-25 | 2023-12-27 | 透明 | ＜3 | 61.29 | 18 | 4.3 |  |  | 合格
物源 | 立邦 | NPR-066 | 200Kg/桶 | 5850 | 20231169 | 2023-11-11 | 2023-12-27 | 透明 | ＜2 | 70.69 | 43 | 12.2 |  |  | 合格
物源 | 白总 | NL3070-1 | 200Kg/桶 | 12200 | 20230978 | 2023-09-21 | 2023-12-28 | 透明 | 1 | 71.19 | 1061 | 9.4 |  |  | 合格
物源 | 宣晨 | XC1535 | 200Kg/桶 | 5375 | 20231219 | 2023-12-21 | 2023-12-29 | 透明 | ＜1 | 75.08 | 125 | 30.6 |  |  | 合格
物源 | 华科 | XC1535 | 200Kg/桶 | 5800 | 20231286 | 2023-12-22 | 2023-12-29 | 透明 | <1 | 74.3 | 111 | 26.4 |  |  | 合格
物源 | 李总 | NL1681 | 200Kg/桶 | 3600 | 20231278 | 2023-12-19 | 2023-12-29 | 透明 | ＜3 | 51.38 | 9 | 71.0 |  |  | 合格
物源 | 华科 | NL1681 | 200Kg/桶 | 4000 | 20231225 | 2023-12-29 | 2023-12-29 | 透明 | ＜1 | 7 | 50.95 | 76 |  |  | 合格
物源 | 李总 | NL326W | 200Kg/桶 | 5600 | 20231156 | 2023-11-12 | 2023-12-29 | 透明 | 1 | 70.55 | 205 | 31.4 |  |  | 合格
物源 | 银河 | NL3070P | 200Kg/桶 | 11800 | 20231279 | 2023-12-26 | 2023-12-31 | 透明 | ＜3 | 70.15 | 206 | 5.4 |  |  | 合格
物源 | 银河 | NL301F | 200Kg/桶 | 8000 | 20231293 | 2023-12-30 | 2023-12-31 | 透明 | ＜3 | 61.68 | 18 | 4.6 |  |  | 合格
物源 | 华信 | NL3010-60 | 200Kg/桶 | 13400 | 20231288 | 2023-12-27 | 2023-12-31 | 透明 | ＜1 | 60.36 | 39 | 5.7 |  |  | 合格
物源 | 华信 | NL3010-60 | 200Kg/桶 | 13200 | 20231290 | 2023-12-30 | 2023-12-31 | 透明 | ＜1 | 61.04 | 43 | 6.2 |  |  | 合格
物源 | 华信 | NL301F | 200Kg/桶 | 8000 | 20231293 | 2023-12-30 | 2023-12-31 | 透明 | ＜3 | 61.68 | 18 | 4.6 |  |  | 合格
物源 | 史丹龙 | NL9520C | 200Kg/桶 | 15800 | 20231297 | 2023-12-31 | 2023-12-31 | 透明 | ＜3 | 61.33 | 27 | 4.2 |  |  | 合格
物源 | 恒远 | NL301S | 1000Kg/桶 | 10000 | 20231298 | 2023-12-30 | 2023-12-31 | 透明 | ＜3 | 60.53 | 19 | 5.6 |  |  | 合格
物源 | 齐昊 | NL173-60 | 200Kg/桶 | 16600 | 20231299 | 2023-12-27 | 2023-12-31 | 透明 | ＜2 | 60.14 | 13 | 6.2 |  |  | 合格
Note on F749: WYQC: 20220234改成的
Note on F852: WYQC: 202304108
Note on L1116: WYQC: 182
Note on L1168: WYQC: 182
Note on M1212: WYQC: 开46.3
Note on M1306: WYQC: 开46.3
Note on M1356: WYQC: 开46.3
Note on F1812: WYQC: 20230844改的
Note on L1864: WYQC: 33826
Note on L1883: WYQC: 33826
Note on L1894: WYQC: 33826
Note on L1896: WYQC: 33826
Note on F1904: WYQC: 没有复印单子下次复印
Note on L1918: WYQC: 33826
Note on L1923: WYQC: 33826
Note on F1936: WYQC: 没有复印单子下次复印
Note on F2138: WYQC: 20220943改
Note on F2295: WYQC: 20230909改的
Note on F2301: WYQC: 改为20231020
Note on L2331: WYQC: 48299
Note on L2353: WYQC: 48299
Note on F2446: WYQC: 20220725
Note on F2486: WYQC: 20231099改
Note on F2499: WYQC: 20220726改
Note on F2500: WYQC: 20220725改
Note on F2637: WYQC: 20220726改
Note on F2714: WYQC: 20220726改
Note on F2769: WYQC: 20220726改

## 2023年度客户投诉的品质问题记录
2023年度客户投诉的品质问题（包括退货）记录
接到客户投诉(退货)日期 | 被投诉(退货)型号 | 被投诉(退货)批次 | 投诉(退货)客户 | 数量（桶） | 品质(退货)问题 | 日期/处理数量
2023-03-06 | NL325 | 20221221 1049 1176 1068 | 齐昊 | 47 | 产品不用 | 3.14发货科瑞
2023-03-23 | NL3013 | 20221004 | 韩总 | 10 | 胶化 | 3.24发货物源油漆
2023-03-24 | NL387-6-70 | 20220171 0456 | 东科 | 4 | 不用 | 待定
2023-04-28 | PR883-2A |  | 联盟 | 2 |  | 待定
2023-04-28 | AEP568 | 20221062 | 联盟 | 8 | 毛 | 待定
2023-05-15 | NL325 | 20230437 | 华联 | 9 | 颜色深 | 待定
2023-05-30 | NL9173 | 20230524 | 首天 | 8 | 混溶性不好 | 拼料
2023-06-19 | NL301T-75 | 20230613 | 美尔莉 | 16 | 粘度低 | 发货
2023-06-19 | NL301T-75 | 20230548 | 美尔莉 | 10 | 粘度低 | 发货
2023-06-19 | NL301N-75 | 20230639 | 美尔莉 | 13 | 粘度低 | 发货浩达
2023-12-16 | PR301T-75 | 20231140(16桶）/20231078（8）桶/202310130（5桶） | 长葛谢总 | 29 | 不用 | <3,22,4.2/7,21,3.8/<3,2.9,21
2023-06-21 | A1681 | 20230644,3桶/20230642,1桶 | 宣晨 | 5 | 发黑 | 拼料
2023-06-22
2023-06-23
2023-06-24
2023-06-25
2023-06-26
2023-06-27
2023-06-28
2023-06-29
2023-06-30
2023-06-31
2023-06-32
2023-06-33
2023-06-34
2023-06-35
2023-06-36
2023-06-37
2023-06-38
2023-06-39
2023-06-40

## 2023年度物源生产的不合格品记录
2023年度物源生产的不合格品记录
序号 | 生产日期 | 型号 | 批次 | 原桶数 | 拼入桶数 | 不合格原因 | 出厂日期 | 处理方案 | 处理结果 | 销售反馈结果
1 | 2023-01-08 | PR378 | 20230106 | 75 |  | 颜色深 |  | 已拼料 | 已发货
2 | 2023-01-08 | PR378 | 20230107 | 75 |  | 颜色深 |  | 已拼料 | 已发货
3 | 2023-02-08 | PR301T-75 | 20230206 | 64 |  | 有杂质 |  |  | 已发完
4 | 2023-02-09 | AR3070-1 | 20230209 | 65 |  | 有杂质 |  | 待定
5 | 2023-02-10 | AR3070-1 | 20230210 | 71 |  | 有杂质 |  | 待定
6 | 2023-02-22 | PR9520S | 20230253 | 80 |  | 外观毛 |  |  | 已发完
7 | 2023-02-27 | PR9520S | 20230254 | 79 |  | 外观毛 |  | 26桶拼料 | 让步销售
8 | 2023-03-25 | HW1007 | 20230399 | 67 |  | 投错料了 |  | 待定 | 让步销售
9 | 2023-03-27 | PR9520S | 20230392 | 97 |  | 混入其他树脂 |  | 待定
10
11
12
13
14
15
16
17
18
19
20
21
22
23
24
25
26
27
28
29

## 2023年不合格原材料信息台帐
原材料名称 | 供应商 | 入厂编号 | 入厂日期 | 异常判定理由 | 技术部意见 | 仓储部意见 | 采购部意见 | 处理方案 | 处理结果 | 处理日期

## 2023年各型号产品粘度的波动图
PR302()
序号 | 批号 | 粘度
1 | 20180539 | 16
2 | 20180606 | 16
3 | 20180612 | 22
4 | 20180620 | 19
5
6
MR393(NL)
序号 | 批号 | 粘度
1 | 20170520 | 6
ER106K(NL609-40)
序号 | 批号 | 粘度
1 | 20180507 | 24
2 | 20180518 | 41
3 | 20180527 | 37
4 | 20180540 | 30
5
6
PU703(NL7130M)
序号 | 批号 | 粘度
1 | 20170112 | 19
2 | 20170113 | 13
3 | 20170329 | 16
4 | 20170623 | 17
5 | 20170625 | 23
6 | 20171161 | 13
TP100(NL)
序号 | 批号 | 粘度
1 | 20170519 | 122
BP303(）
序号 | 批号 | 粘度
1 | 20170304 | 21
PR301(NL395)
序号 | 批号 | 粘度
1 | 20190101 | 19
2 | 20190102 | 18
3 | 20190105 | 17
4 | 20190106 | 18
5 | 20190107 | 18
6 | 20190109 | 30
7 | 20190114 | 17
8 | 20190115 | 21
9 | 20190123 | 18
10 | 20190124 | 24
11 | 20190204 | 20
12 | 20190205 | 19
13 | 20190206 | 19
14 | 20190302 | 15
15 | 20190303 | 19
16 | 20190304 | 17
17 | 20190310 | 17
18 | 20190311 | 18
19 | 20190312 | 20
20 | 20190330 | 16
21 | 20190401 | 17
22 | 20190402 | 18
23 | 20190403 | 18
24 | 20190409 | 17
25 | 20190410 | 18
26 | 20190411 | 16
27 | 20190412 | 18
28 | 20190426 | 17
29 | 20190427 | 15
30 | 20190428 | 17
31 | 20190434 | 17
32 | 20190435 | 17
33 | 20190436 | 18
34 | 20190439 | 17
35 | 20190440 | 15
36 | 20190441 | 17
37 | 20190442 | 16
38 | 20190448 | 16
39 | 20190449 | 19
40 | 20190450 | 18
41 | 20190451 | 19
42 | 20190452 | 18
43 | 20190454 | 18
44 | 20190501 | 20
45 | 20190502 | 20
46 | 20190503 | 19
47 | 20190504 | 20
48 | 20190516 | 20
49 | 20190517 | 21
50 | 20190520 | 22
51 | 20190521 | 21
52 | 20190609 | 19
53 | 20190616 | 17
54 | 20190617 | 16
55 | 20190633 | 19
56 | 20190708 | 18
57 | 20190709 | 19
58 | 20190710 | 18
59 | 20190711 | 19
60 | 20190714 | 21
61
62
63
64
65
66
67
68
69
70
71
72
73
74
75
76
77
78
79
80
81
82
83
84
85
86
87
88
89
90
91
92
93
94
95
96
97
98
99
100
101
102
103
104
105
106
107
108
109
110
111
PR378(NL387-6)
序号 | 批号 | 粘度
1 | 20190103 | 43
2 | 20190120 | 41
3 | 20190121 | 41
4 | 20190135 | 45
5 | 20190136 | 43
6 | 20190201 | 44
7 | 20190202 | 43
8 | 20190208 | 39
9 | 20190301 | 36
10 | 20190316 | 41
11 | 20190317 | 45
12 | 20190323 | 43
13 | 20190328 | 42
14 | 20190329 | 39
15 | 20190417 | 39
16 | 20190424 | 34
17 | 20190425 | 33
18 | 20190447 | 42
19 | 20190505 | 39
20 | 20190509 | 35
21 | 20190523 | 35
22 | 20190524 | 35
23 | 20190527 | 37
24 | 20190529 | 36
25 | 20190606 | 36
26 | 20190607 | 37
27 | 20190618 | 37
28 | 20190629 | 38
29 | 20190630 | 38
30 | 20190719 | 36
31 | 20190720 | 41
32 | 20190723 | 39
33 | 20190724 | 37
34
35
36
37
38
39
40
41
42
43
44
45
46
47
48
49
50
51
52
53
AR115(NL)
序号 | 批号 | 粘度
1 | 20180106 | 271
2
3
PR3205H(NL3205H)
序号 | 批号 | 粘度
1 | 20190110 | 19
2 | 20190111 | 19
3 | 20190119 | 16
4 | 20190127 | 15
5 | 20190203 | 20
6 | 20190318 | 17
7 | 20190333 | 21
8 | 20190404 | 16
9 | 20190413 | 16
10 | 20190414 | 16
11 | 20190429 | 16
12 | 20190430 | 19
13 | 20190445 | 19
14 | 20190455 | 19
15 | 20190456 | 19
16 | 20190515 | 17
17 | 20190522 | 24
18 | 20190619 | 16
19 | 20190717 | 17
20 | 20190725 | 16
21
22
23
24
25
26
27
28
29
30
31
32
33
34
35
36
37
38
39
40
41
42
43
44
45
46
47
48
49
50
51
52
53
54
55
56
57
58
59
60
61
62
63
64
65
66
67
68
69
70
71
72
73
74
75
76
77
78
79
80
81
PR317(NL)
序号 | 批号 | 粘度
1 | 20170608 | 13
2 | 20170616 | 14
3 | 20170851 | 17
4 | 20170921 | 16
5 | 20170922 | 16
6 | 20170946 | 11
7 | 20170947 | 14
8 | 20171020 | 15
9 | 20171021 | 9
10 | 20171112 | 12
11 | 20171142 | 13
12 | 20171143 | 8
PR3205(NL)
序号 | 批号 | 粘度
1 | 20170212 | 17
AR106(NL)
序号 | 批号 | 粘度
1 | 20170114 | 257
A107(NL1052)
序号 | 批号 | 粘度
1 | 20180213 | 7
2 | 20180316 | 6
3 | 20180320 | 8
4 | 20180322 | 8
5 | 20180325 | 8
6 | 20180334 | 9
PR926(NL3206)
序号 | 批号 | 粘度
1 | 20190126 | 38
2 | 20190210 | 33
3 | 20190315 | 34
4 | 20190415 | 30
5 | 20190437 | 30
6 | 20190443 | 35
7 | 20190444 | 32
8 | 20190508 | 26
9 | 20190514 | 33
10 | 20190608 | 33
11
12
13
14
15
16
17
18
19
20
21
22
23
24
25
26
27
28
29
30
31
32
33
34
35
36
37
38
39
40
41
42
43
44
45
46
47
48
49
50
51
52
53
54
55
56
57
58
59
60
61
62
63
64
65
66
67
68
69
70
71
72
73
74
75
76
77
CP206(中间体)
序号 | 批号 | 粘度
1 | 20170111 | 18
2 | 20171160 | 19
AR108G(NL3280)
序号 | 批号 | 粘度
1 | 20180317 | 100
2 | 20180318 | 141
3 | 20180516 | 163
4 | 20180517 | 158
5
6
7
8
9
PR3205A(NL)
序号 | 批号 | 粘度
1 | 20170320 | 17
2 | 20170321 | 14
PR317B(NL335-62)
序号 | 批号 | 粘度
1 | 20170324 | 19
2 | 20170325 | 15
PR387-3(NL387A)
序号 | 批号 | 粘度
1 | 20170322 | 21
2 | 20170323 | 15
3 | 20170953 | 19
4 | 20171028 | 22
5
TP101(NL)
序号 | 批号 | 粘度
1 | 20170326 | 130
PR387S(NL)
序号 | 批号 | 粘度
1 | 20170624 | 16
A1681(NL1681)
序号 | 批号 | 粘度
1 | 20180323 | 3
2 | 20180324 | 9
3 | 20180508 | 8
4 | 20180526 | 8
5 | 20180534 | 8
6 | 20180608 | 8
7 | 20180715 | 10
PR501(NL)
序号 | 批号 | 粘度
1 | 20170617 | 21
UF5860(NL)
序号 | 批号 | 粘度
1 | 20170627 | 4
2 | 20171017 | 6
2#(NL)
序号 | 批号 | 粘度
1 | 20170631 | 157
2 | 20170712 | 123
AR106A(NL)
序号 | 批号 | 粘度
1 | 20170628 | 208
2 | 20170852 | 220
3 | 20171162 | 213
BP301P()
序号 | 批号 | 粘度
1 | 20170834 | 16
2 | 20170835 | 14
3 | 20170863 | 18
4 | 20170909 | 17
5 | 20170910 | 17
6 | 20170911 | 16
7 | 20170912 | 16
ER106()
序号 | 批号 | 粘度
1 | 20170958 | 6
2 | 20170963 | 6
3 | 20171013 | 6
4 | 20171014 | 6
5 | 20171051 | 8
6 | 20171114 | 9
7 | 20171123 | 8
PR301T()
序号 | 批号 | 粘度
1 | 20190104 | 35
2 | 20190108 | 31
3 | 20190116 | 30
4 | 20190117 | 31
5 | 20190118 | 31
6 | 20190125 | 31
7 | 20190207 | 31
8 | 20190324 | 29
9 | 20190325 | 28
10 | 20190326 | 28
11 | 20190327 | 26
12 | 20190331 | 29
13 | 20190332 | 25
14 | 20190405 | 27
15 | 20190406 | 25
16 | 20190431 | 26
17 | 20190432 | 25
18 | 20190507 | 27
19 | 20190602 | 34
20 | 20190603 | 31
21 | 20190620 | 30
22 | 20190626 | 34
23 | 20190634 | 29
24 | 20190635 | 33
25 | 20190716 | 36
Note on C221: PC: 实际是92秒。DBEPR301

## 2023年各型号产品酸值的波动图
PR302(NL)
序号 | 批号 | 酸值
1 | 20180539 | 3.6
2 | 20180606 | 4.4
3 | 20180612 | 9.1
4 | 20180620 | 4.6
5
6
ER106K(NL609-40)
序号 | 批号 | 酸值
1 | 20180507 | 0.8
2 | 20180518 | 1.2
3 | 20180527 | 1.4
4 | 20180540 | 0.7
5
6
7
PR301(NL395)
序号 | 批号 | 酸值
1 | 20190101 | 4.7
2 | 20190102 | 4.8
3 | 20190105 | 4
4 | 20190106 | 3.6
5 | 20190107 | 4.3
6 | 20190109 | 4.8
7 | 20190114 | 4.7
8 | 20190115 | 4.5
9 | 20190123 | 4.3
10 | 20190124 | 4.8
11 | 20190204 | 4.5
12 | 20190205 | 5.5
13 | 20190206 | 5
14 | 20190302 | 5.6
15 | 20190303 | 4.5
16 | 20190304 | 5.1
17 | 20190310 | 5.6
18 | 20190311 | 5
19 | 20190312 | 5.5
20 | 20190330 | 4.7
21 | 20190401 | 4.8
22 | 20190402 | 4.8
23 | 20190403 | 4.9
24 | 20190409 | 4.6
25 | 20190410 | 4.6
26 | 20190411 | 4.3
27 | 20190412 | 5.4
28 | 20190426 | 4.5
29 | 20190427 | 4.5
30 | 20190428 | 4.7
31 | 20190434 | 5.1
32 | 20190435 | 5.7
33 | 20190436 | 5
34 | 20190439 | 5.7
35 | 20190440 | 5.6
36 | 20190441 | 4.6
37 | 20190442 | 4.3
38 | 20190448 | 5.4
39 | 20190449 | 5.4
40 | 20190450 | 3.9
41 | 20190451 | 5.6
42 | 20190452 | 5.1
43 | 20190454 | 4.7
44 | 20190501 | 4.8
45 | 20190502 | 5.3
46 | 20190503 | 4.7
47 | 20190504 | 5.5
48 | 20190516 | 5.6
49 | 20190517 | 5
50 | 20190520 | 5.4
51 | 20190521 | 5.4
52 | 20190609 | 5.3
53 | 20190616 | 5.3
54 | 20190617 | 5.3
55 | 20190633 | 4.9
56 | 20190708 | 5.3
57 | 20190709 | 6.3
58 | 20190710 | 5
59 | 20190711 | 4.6
60 | 20190714 | 6.1
61
62
63
64
65
66
67
68
69
70
71
72
73
74
75
76
77
78
79
80
81
82
83
84
85
86
87
88
89
90
91
92
93
94
95
96
97
98
99
100
101
102
103
104
105
106
107
108
109
110
111
PR378(NL387-6)
序号 | 批号 | 酸值
1 | 20190103 | 5.2
2 | 20190120 | 5.1
3 | 20190121 | 4.8
4 | 20190135 | 4.8
5 | 20190136 | 5.7
6 | 20190201 | 5.6
7 | 20190202 | 5.7
8 | 20190208 | 5.6
9 | 20190301 | 5.8
10 | 20190316 | 5.8
11 | 20190317 | 6.5
12 | 20190323 | 5.4
13 | 20190328 | 5.6
14 | 20190329 | 5.6
15 | 20190417 | 4.9
16 | 20190424 | 5.5
17 | 20190425 | 5.2
18 | 20190447 | 4.9
19 | 20190505 | 5.3
20 | 20190509 | 5.7
21 | 20190523 | 5.3
22 | 20190524 | 5.4
23 | 20190527 | 5.7
24 | 20190529 | 5.6
25 | 20190606 | 5.5
26 | 20190607 | 6.2
27 | 20190618 | 5.4
28 | 20190629 | 4.9
29 | 20190630 | 5.8
30 | 20190719 | 6.1
31 | 20190720 | 5.7
32 | 20190723 | 6.5
33 | 20190724 | 6.3
34 | 20190809 | 6.1
35 | 20190810 | 5.9
36 | 20190814 | 6
37 | 20190815 | 6.8
38 | 20190816 | 6.5
39 | 20190822 | 5.2
40 | 20190823 | 4.7
41 | 20190824 | 5.6
42 | 20190904 | 5.1
43 | 20190905 | 5.2
44 | 20190906 | 6.1
45 | 20190907 | 6.1
46 | 20191001 | 6
47 | 20191002 | 5.6
48 | 20191003 | 6.4
49 | 20191013 | 5.3
50 | 20191014 | 5.6
51 | 20191024 | 5.5
52 | 20191025 | 5.5
53 | 20191106 | 4.9
54 | 20191107 | 5
55 | 20191108 | 5.6
56 | 20191114 | 5.5
57 | 20191115 | 5.2
58 | 20191116 | 5.3
| 20191209 | 5.6
| 20191210 | 5
36
37
38
39
40
41
42
43
44
45
46
PR317(NL)
序号 | 批号 | 酸值
1 | 20170616 | 4.6
2 | 20170851 | 5.4
3 | 20170921 | 4
4 | 20170922 | 5.7
5 | 20170946 | 4.7
6 | 20170947 | 5.2
7 | 20171020 | 4.3
8 | 20171021 | 4.6
9 | 20171112 | 4.7
10 | 20171142 | 4.8
11 | 20171143 | 4.7
12
NL1681(NL1681)
序号 | 批号 | 酸值
1 | 20180323 | 100
2 | 20180324 | 67.7
3 | 20180508 | 76.4
4 | 20180526 | 80.7
5 | 20180534 | 83
6 | 20180608 | 87.5
7 | 20180715 | 72.3
4
A107(NL1052)
序号 | 批号 | 酸值
1 | 20180213 | 203.2
2 | 20180316 | 196
3 | 20180320 | 206.6
4 | 20180322 | 205.5
5 | 20180325 | 205.4
6 | 20180334 | 192.9
PR387-3(NL)
序号 | 批号 | 酸值
1 | 20170322 | 4.5
2 | 20170323 | 5.1
3 | 20170953 | 5.2
4 | 20171028 | 5.7
5
A103(NL1180)
序号 | 批号 | 酸值
1 | 20190128 | 49.2
2 | 20190336 | 57
3 | 20190421 | 46.3
4 | 20190457 | 51.4
5 | 20190528 | 54.3
6 | 20190637 | 53.4
7 | 20190712 | 55.7
8
9
10
11
12
PR926(NL3206)
序号 | 批号 | 酸值
1 | 20190126 | 4.2
2 | 20190210 | 4.7
3 | 20190315 | 5.2
4 | 20190415 | 4
5 | 20190437 | 5.5
6 | 20190443 | 4.9
7 | 20190444 | 4.5
8 | 20190508 | 5.2
9 | 20190514 | 4.9
10 | 20190608 | 5.6
11
12
13
14
15
16
17
18
19
20
21
22
23
24
25
26
27
28
29
30
31
32
33
34
35
36
37
38
39
40
41
42
43
44
45
46
47
48
49
50
51
52
53
54
55
56
57
58
59
60
61
62
63
64
65
66
67
68
69
70
71
72
73
74
75
76
77
78
79
80
AR108G(NL3280)
序号 | 批号 | 酸值
1 | 20180317 | 7.4
2 | 20180318 | 6.6
3 | 20180516 | 6
4 | 20180517 | 8.1
5
6
7
8
9
PR3205H(NL3205)
序号 | 批号 | 酸值
1 | 20190110 | 3.5
2 | 20190111 | 3.5
3 | 20190119 | 5.1
4 | 20190127 | 4.5
5 | 20190203 | 4.4
6 | 20190318 | 4.1
7 | 20190333 | 6.1
8 | 20190404 | 3.9
9 | 20190413 | 4.3
10 | 20190414 | 4.3
11 | 20190429 | 5.6
12 | 20190430 | 4.7
13 | 20190445 | 4.9
14 | 20190455 | 3.7
15 | 20190456 | 4.2
16 | 20190515 | 5.2
17 | 20190522 | 4.5
18 | 20190619 | 4.6
19 | 20190717 | 5
20 | 20190725 | 5.2
21
22
23
24
25
26
27
28
29
30
31
32
33
34
35
36
37
38
39
40
41
42
43
44
45
46
47
48
49
50
51
52
53
54
55
56
57
58
59
60
61
62
63
64
65
66
67
68
69
70
71
72
73
74
75
76
77
78
79
80
81
82
83
AR115()
序号 | 批号 | 酸值
1 | 20180106 | 7.9
2
3
4
5
BP301P()
序号 | 批号 | 酸值
1 | 20170834 | 8.7
2 | 20170835 | 9.6
3 | 20170863 | 4.9
4 | 20170909 | 3.5
5 | 20170910 | 2.5
6 | 20170911 | 3.8
7 | 20170912 | 3.5
ER106()
序号 | 批号 | 酸值
1 | 20170958 | 1
2 | 20170963 | 1.1
3 | 20171013 | 0.6
4 | 20171014 | 0.9
5 | 20171051 | 0.6
6 | 20171114 | 0.6
7 | 20171123 | 0.5
PR301T()
序号 | 批号 | 酸值
1 | 20190104 | 4.7
2 | 20190108 | 4.5
3 | 20190116 | 4.2
4 | 20190117 | 4.1
5 | 20190118 | 4.1
6 | 20190125 | 3.8
7 | 20190207 | 4.6
8 | 20190324 | 4.8
9 | 20190325 | 4.8
10 | 20190326 | 4.6
11 | 20190327 | 4.1
12 | 20190331 | 4.7
13 | 20190332 | 5.1
14 | 20190405 | 4.4
15 | 20190406 | 5
16 | 20190431 | 4.3
17 | 20190432 | 5.1
18 | 20190507 | 5.6
19 | 20190602 | 5.4
20 | 20190603 | 4.8
21 | 20190620 | 4
22 | 20190626 | 5.3
23 | 20190634 | 5.5
24 | 20190635 | 4.7
25 | 20190716 | 4.9
26
27
28
29
Note on B221: Administrator: 有一桶DBE378

## Sheet3
|  | #DIV/0! | #DIV/0! | 158 | 2 | 48 | 8 | 16.67% | 83.33%
|  | #DIV/0! | #DIV/0! | 40 | 7 | 643 | 131 | 20.37% | 79.63%
|  | #DIV/0! | #DIV/0! | 70 | 1 | 158 | 1 | 0.6329% | 99.37%
|  | #DIV/0! | #DIV/0! | 56 | 13 | 87 | 1 | 1.149% | 98.85%
|  | #DIV/0! | #DIV/0! | 611 | 116 | 168 | 0 | 0% | 100%
|  | #DIV/0! | #DIV/0! | 30 | 1 | 96 | 34 | 35.42% | 64.58%
|  | #DIV/0! | #DIV/0! | 82 | 0 | 32 | 0 | 0% | 100%
|  | #DIV/0! | #DIV/0! | 54 | 12 | 23 | 0 | 0% | 100%
|  | #DIV/0! | #DIV/0! | 146 | 4 | 52 | 9 | 17.31% | 82.69%
|  | #DIV/0! | #DIV/0! | 74 | 2 | 166 | 12 | 7.229% | 92.77%
|  | #DIV/0! | #DIV/0! |  |  | 105 | 7 | 6.667% | 93.33%
|  | #DIV/0! | #DIV/0! |  |  | 248 | 6 | 2.419% | 97.58%
[6 empty] | 60 | 2 | 3.333% | 96.67%
A103 | 1 | 5075
A105F | 2 | 1300
A1681 | 4 | 16400
A368 | 2 | 10600
AR1007 | 3 | 40400
AR108A | 3 | 36600
AR3010-60 | 5 | 74600
AR30313 | 8 | 98200
AR3070G-65 | 1 | 14000
| 1 | 13200
| 2 | 26000
| 1 | 14400
| 1 | 9000
| 5 | 58600
| 1 | 15600
| 1 | 14800
| 3 | 27600
| 1 | 15400
| 2 | 23800
| 3 | 48600
| 4 | 59400
| 5 | 60600
| 5 | 54437
| 3 | 24600
| 1 | 5850
| 2 | 29000
| 19 | 276200
| 1 | 7400
| 1 | 4600
| 1 | 15000
| 1 | 16300
| 15 | 224600
| 1 | 15000
| 1 | 5800
| 1 | 10425
| 2 | 10800
| 2 | 30800
| 2 | 25000

## Sheet4
批号 | 取树脂数 | 氢氧化钠用量（0.5263MOL/L） | 空白 | 羟值 | 酸值
20230926 | 20.44 | 30.9 | 46 | 26.5 | 4.7
20230926 | 18.87 | 32.3 |  | 26.1 | 4.7
20230927 | 22.3 | 29.6 |  | 26.5 | 4.8
20230927 | 20.45 | 30.1 |  | 27.7 | 4.8
|  | 氢氧化钠用量（0.5128MOL/L） | 46.5
20231103 | 20.52 | 31.25 |  | 26.5 | 5.1
20231103 | 21.06 | 30.2 |  | 27.4 | 5.1
20231104 | 19.18 | 31.6 |  | 27.4 | 5.1
20231104 | 18.9 | 31.4 |  | 28.1 | 5.1
20230927 | 18.3 | 32.5 |  | 26.8 | 4.8
20230927 | 18.8 | 31.8 |  | 27.3 | 4.8